## Sheet1
Date | 광석_As | 광석_Sb | 광석_Bi | 광석_Pb | 기타_As | 기타_Sb | 기타_Bi | 기타_Pb | 추정_As | 추정_Sb | 추정_Bi | 추정_Pb | Matte_Cu | Matte_As | Matte_Sb | Matte_Bi | 로_No | Matte_Ton | Matte_품위 | Flux_1SB_규석 | Flux_1SB_재생사 | Flux_2SB_규석 | Flux_2SB_재생사 | 냉재_Revert | 냉재_수입BI | 냉재_동설 | 냉재_주반동1 | 냉재_주반동2 | 냉재_폐형 | 냉재_파동 | 냉재_탈동_탈비 | 냉재_기타 | 냉재율 | Slag량 | Slag_Cu | Slag_Fe | Slag_SiO2 | Slag_Fe3O4 | Blister_생산량 | Blister/Matte | 냉재투입비율_동설 | 냉재투입비율_B/C | 냉재투입비율_기타 | 자용로_Matte량 | 자용로_Matte_Cu품위 | 전기로_Matte량 | 전기로_Matter_Cu품위 | FSF장입량 | FSF_온도 | FSF_Cu | FSF_Fe | FSF_SiO2 | FSF_Fe3O4 | CF장입량 | CF_Cu | CF_Fe | CF_SiO2 | CF_Fe3O4 | Slag출탕량 | Slag_온도 | Slag_Cu.1 | Slag_Fe.1 | Slag_SiO2.1 | Slag_Fe3O4.1 | Matte_출탕량 | Matte_출탕_온도 | Matte_출탕_Cu | 정제로_전로조동 | 정제로_2차 | 정제로_주반동 | 정제로_수입BI | 정제로_기타 | Anode생산량 | 실제_As | 실제_Sb | 실제_Bi | 실제_Pb | 실제_As_ppm | 실제_Sb_ppm | 실제_Bi_ppm | 실제_Pb_ppm | As_허용치 | Sb_허용치 | Bi_허용치 | Pb_허용치
180601 | 879.5 | 115 | 17 | 890 | 6238.171 | 304.2725 | 3597.148 | 30155.11 | 1309.362 | 477.9772 | 170.0463 | 2798.988 | 60.65 | 2558.667 | 198.6667 | 134.3333 | 3 | 161 | 61.9405 | 10.9 | 0 | 0 | 0 | 15 | 9 | 39 | 26 | 0 | 0 | 0 | 3 | 9 | 0.6273292 | 61 | 2.93 | 44.4 | 35 | 32 | 200 | 1.242236 | 0.39 | 0 | 0.09 | 131 | 60.73 | 30 | 67.24 | 178 | 1319 | 0.9 | 38.5 | 34.3 | 7 | 61 | 2.9 | 44.4 | 35 | 32 | 230 | 1269 | 0.86 | 43.5 | 32.5 | 7 | 9 | 1193 | 68 | 189 | 0 | 0 | 0 | 0 | 184.288 | 0.263 | 0.044 | 0.014 | 0.232 | 2630 | 440 | 140 | 2320 | 0 | 0 | 1 | 1
180601 | 879.5 | 115 | 17 | 890 | 6238.171 | 304.2725 | 3597.148 | 30155.11 | 1309.362 | 477.9772 | 170.0463 | 2798.988 | 61.04333 | 2446.667 | 180 | 133.3333 | 3 | 160 | 61.5735625 | 11 | 0 | 0 | 0 | 8 | 9 | 39 | 30 | 0 | 8 | 0 | 2 | 10 | 0.6625 | 61 | 2.17 | 46.2 | 29.8 | 29 | 186 | 1.1625 | 0.3939394 | 0 | 0.1010101 | 151 | 61.19 | 9 | 67.98 | 204 | 1320 | 1.2 | 38.4 | 34.3 | 7 | 61 | 2.2 | 46.2 | 29.8 | 29 | 251 | 1273 | 0.85 | 43.2 | 32.7 | 6 | 14 | 1198 | 67.4 | 183 | 0 | 0 | 0 | 0 | 166.816 | 0.182 | 0.034 | 0.016 | 0.228 | 1820 | 340 | 160 | 2280 | 0 | 0 | 1 | 1
180601 | 879.5 | 115 | 17 | 890 | 6238.171 | 304.2725 | 3597.148 | 30155.11 | 1309.362 | 477.9772 | 170.0463 | 2798.988 | 62.04 | 2746.667 | 195 | 136.3333 | 3 | 166 | 62.40247 | 11 | 0 | 0 | 0 | 11.5 | 10 | 38.8 | 20 | 0 | 16 | 0 | 2 | 0 | 0.5921687 | 59 | 0.87 | 50.5 | 29.3 | 20 | 177 | 1.066265 | 0.3626168 | 0 | 0 | 152 | 61.94 | 14 | 67.42 | 225 | 1318 | 1.2 | 36.7 | 36.2 | 7 | 59 | 0.9 | 50.5 | 29.3 | 20 | 260 | 1263 | 0.76 | 42.1 | 34 | 6 | 24 | 1202 | 68.5 | 200 | 0 | 0 | 0 | 0 | 190.112 | 0.225 | 0.038 | 0.015 | 0.154 | 2250 | 380 | 150 | 1540 | 0 | 0 | 1 | 1
180602 | 879.5 | 115 | 17 | 890 | 6238.171 | 304.2725 | 3597.148 | 30155.11 | 1309.362 | 477.9772 | 170.0463 | 2798.988 | 61.3925 | 2501.75 | 199.75 | 134 | 1 | 201 | 62.35 | 8.7 | 0 | 5 | 0 | 0 | 20 | 0 | 35 | 3.5 | 0 | 0 | 2 | 0 | 0.300995 | 49 | 0.82 | 51.3 | 29.8 | 20 | 161 | 0.800995 | 0 | 0.03846154 | 0 | 116 | 61.36 | 24 | 68.47 | 214 | 1315 | 1.1 | 37.3 | 35.3 | 7 | 79 | 0.8 | 51.3 | 29.8 | 20 | 265 | 1264 | 0.79 | 42.8 | 33.6 | 6 | 28 | 1199 | 68.8 | 186 | 0 | 6 | 0 | 0 | 164.736 | 0.152 | 0.021 | 0.017 | 0.151 | 1520 | 210 | 170 | 1510 | 1 | 1 | 1 | 1
180602 | 879.5 | 115 | 17 | 890 | 6238.171 | 304.2725 | 3597.148 | 30155.11 | 1309.362 | 477.9772 | 170.0463 | 2798.988 | 60.47 | 2049.667 | 220.3333 | 130 | 3 | 158 | 62.10291 | 10.8 | 0 | 0 | 0 | 0 | 10 | 39 | 65 | 0 | 0 | 0 | 3 | 0 | 0.7405063 | 30 | 4.99 | 42.3 | 26.8 | 41 | 183 | 1.158228 | 0.3046875 | 0 | 0 | 130 | 60.67 | 28 | 68.77 | 226 | 1306 | 1 | 38.3 | 34.2 | 7 | 30 | 5 | 42.3 | 26.8 | 41 | 230 | 1254 | 0.86 | 41 | 35.2 | 9 | 26 | 1182 | 67.5 | 177 | 0 | 6 | 0 | 0 | 164.32 | 0.163 | 0.024 | 0.016 | 0.17 | 1630 | 240 | 160 | 1700 | 1 | 1 | 1 | 1
180602 | 879.5 | 115 | 17 | 890 | 6238.171 | 304.2725 | 3597.148 | 30155.11 | 1309.362 | 477.9772 | 170.0463 | 2798.988 | 59.95667 | 1465 | 169 | 124.6667 | 1 | 160 | 61.398875 | 11.2 | 0 | 0 | 0 | 20 | 10 | 22 | 21 | 3 | 0 | 0 | 0 | 9 | 0.53125 | 61 | 1.39 | 49.5 | 29.7 | 23 | 161 | 1.00625 | 0.2222222 | 0.03030303 | 0.09090909 | 134 | 60.22 | 26 | 67.49 | 210 | 1292 | 1 | 38.7 | 33.9 | 7 | 61 | 1.4 | 49.5 | 29.7 | 23 | 258 | 1256 | 0.86 | 41 | 35.2 | 9 | 13 | 1189 | 67.1 | 161 | 0 | 0 | 0 | 0 | 161.824 | 0.143 | 0.029 | 0.013 | 0.145 | 1430 | 290 | 130 | 1450 | 1 | 1 | 1 | 1
180602 | 879.5 | 115 | 17 | 890 | 6238.171 | 304.2725 | 3597.148 | 30155.11 | 1309.362 | 477.9772 | 170.0463 | 2798.988 | 60.86 | 1339 | 136.3333 | 123.3333 | 3 | 155 | 61.51232 | 10.8 | 0 | 0 | 0 | 0 | 0 | 21.6 | 51 | 0 | 0 | 18 | 0 | 0 | 0.5845161 | 67 | 2.57 | 45.5 | 31.6 | 28 | 188 | 1.212903 | 0.2454545 | 0 | 0 | 142 | 61.01 | 13 | 67.05 | 198 | 1293 | 0.9 | 38.3 | 34.8 | 7 | 67 | 2.6 | 45.5 | 31.6 | 28 | 242 | 1270 | 0.86 | 43.9 | 32.6 | 9 | 23 | 1203 | 68.5 | 183 | 0 | 0 | 0 | 0 | 186.368 | 0.201 | 0.037 | 0.015 | 0.238 | 2010 | 370 | 150 | 2380 | 0 | 0 | 1 | 1
180602 | 879.5 | 115 | 17 | 890 | 6238.171 | 304.2725 | 3597.148 | 30155.11 | 1309.362 | 477.9772 | 170.0463 | 2798.988 | 61.55667 | 1558.667 | 163.3333 | 125.3333 | 1 | 157 | 62.77471 | 10.3 | 0 | 0 | 0 | 18 | 15 | 39 | 18.5 | 0 | 0 | 0 | 3 | 0 | 0.5955414 | 60 | 1.95 | 48.5 | 27.9 | 24 | 205 | 1.305732 | 0.4020619 | 0 | 0 | 134 | 61.8 | 23 | 68.47 | 222 | 1288 | 1 | 39.4 | 34 | 8 | 60 | 2 | 48.5 | 27.9 | 24 | 253 | 1269 | 0.75 | 43.3 | 33.2 | 8 | 29 | 1200 | 67.4 | 161 | 0 | 0 | 0 | 0 | 151.424 | 0.138 | 0.024 | 0.013 | 0.16 | 1380 | 240 | 130 | 1600 | 1 | 1 | 1 | 1
180602 | 842.5 | 30 | 30 | 643 | 5479.315 | 293.1758 | 3842.867 | 19920.22 | 1878.463 | 247.5924 | 384.8151 | 3039.819 | 60.11 | 1368.333 | 143 | 123.6667 | 3 | 156 | 61.63404 | 10.8 | 0 | 0 | 0 | 17 | 0 | 39 | 32 | 3 | 0 | 0 | 2 | 7 | 0.6410256 | 69 | 2.04 | 47.6 | 27.1 | 31 | 184 | 1.179487 | 0.4482759 | 0.03448276 | 0.08045977 | 127 | 60.31 | 29 | 67.44 | 209 | 1300 | 1.3 | 38.6 | 33.7 | 8 | 69 | 2 | 47.6 | 27.1 | 31 | 253 | 1257 | 0.87 | 43.2 | 33.6 | 7 | 25 | 1196 | 66.7 | 188 | 0 | 0 | 0 | 0 | 148.096 | 0.102 | 0.015 | 0.012 | 0.243 | 1020 | 150 | 120 | 2430 | 1 | 1 | 1 | 1
180603 | 842.5 | 30 | 30 | 643 | 5479.315 | 293.1758 | 3842.867 | 19920.22 | 1878.463 | 247.5924 | 384.8151 | 3039.819 | 60.81 | 1361.667 | 143.6667 | 124 | 3 | 158 | 61.76778 | 10.8 | 0 | 0 | 0 | 10 | 10 | 30.24 | 32 | 3 | 0 | 0 | 3 | 8 | 0.6091139 | 60 | 2.29 | 43.9 | 31.9 | 30 | 206 | 1.303797 | 0.3085714 | 0.03061224 | 0.08163265 | 135 | 60.89 | 23 | 66.92 | 217 | 1312 | 1.1 | 39.3 | 34 | 8 | 66 | 2.3 | 43.9 | 31.9 | 30 | 260 | 1232 | 0.78 | 43.4 | 34 | 12 | 23 | 1195 | 67.7 | 184 | 0 | 7 | 0 | 0 | 177.216 | 0.162 | 0.031 | 0.012 | 0.261 | 1620 | 310 | 120 | 2610 | 1 | 0 | 1 | 1
180603 | 842.5 | 30 | 30 | 643 | 5479.315 | 293.1758 | 3842.867 | 19920.22 | 1878.463 | 247.5924 | 384.8151 | 3039.819 | 61.69 | 1527 | 150.3333 | 125.3333 | 1 | 157 | 62.80338 | 10.2 | 0 | 0 | 0 | 10 | 10 | 30.2 | 20 | 3 | 0 | 0 | 2 | 9 | 0.5363057 | 61 | 1.91 | 47.7 | 31 | 27 | 161 | 1.025478 | 0.3145833 | 0.03125 | 0.09375 | 130 | 61.79 | 27 | 67.69 | 212 | 1315 | 1.2 | 39.2 | 34.3 | 8 | 61 | 1.9 | 47.7 | 31 | 27 | 246 | 1238 | 0.82 | 43.3 | 33.3 | 9 | 27 | 1196 | 67.8 | 150 | 0 | 7 | 0 | 0 | 131.456 | 0.148 | 0.019 | 0.012 | 0.198 | 1480 | 190 | 120 | 1980 | 1 | 1 | 1 | 1
180603 | 842.5 | 30 | 30 | 643 | 5479.315 | 293.1758 | 3842.867 | 19920.22 | 1878.463 | 247.5924 | 384.8151 | 3039.819 | 60.27 | 1374.333 | 160 | 123.6667 | 3 | 157 | 61.73446 | 10.9 | 0 | 0 | 0 | 17 | 10 | 30 | 13 | 3 | 16 | 0 | 0 | 8 | 0.6178344 | 58 | 2.47 | 45.8 | 30.3 | 28 | 180 | 1.146497 | 0.3030303 | 0.03030303 | 0.08080808 | 129 | 60.42 | 28 | 67.81 | 220 | 1318 | 1.3 | 39.6 | 34 | 8 | 58 | 2.5 | 45.8 | 30.3 | 28 | 253 | 1248 | 0.83 | 43 | 33.1 | 7 | 25 | 1189 | 68 | 206 | 0 | 8 | 0 | 0 | 199.68 | 0.137 | 0.022 | 0.012 | 0.205 | 1370 | 220 | 120 | 2050 | 1 | 1 | 1 | 1
180603 | 842.5 | 30 | 30 | 643 | 5479.315 | 293.1758 | 3842.867 | 19920.22 | 1878.463 | 247.5924 | 384.8151 | 3039.819 | 61.73333 | 1751 | 162.6667 | 127 | 1 | 155 | 62.77916 | 10 | 0 | 0 | 0 | 11 | 10 | 30 | 21.5 | 3 | 0 | 0 | 0 | 7 | 0.5322581 | 57 | 0.82 | 51.3 | 29.8 | 20 | 147 | 0.9483871 | 0.3061224 | 0.03061224 | 0.07142857 | 130 | 61.77 | 25 | 68.04 | 189 | 1316 | 0.9 | 39.8 | 33.6 | 7 | 57 | 2.4 | 44.9 | 32.8 | 29 | 224 | 1244 | 0.92 | 43.4 | 32.7 | 7 | 22 | 1197 | 71.7 | 161 | 0 | 8 | 0 | 0 | 150.592 | 0.131 | 0.026 | 0.013 | 0.221 | 1310 | 260 | 130 | 2210 | 1 | 1 | 1 | 1
180603 | 401.3333 | 32 | 26 | 730 | 4964.097 | 262.805 | 4540.204 | 23968.22 | 971.5348 | 227.678 | 365.4639 | 3046.31 | 61.52 | 1666 | 173.3333 | 126.3333 | 3 | 156 | 62.87622 | 10.3 | 0 | 0 | 0 | 15 | 0 | 30 | 33 | 3 | 0 | 0 | 2 | 10 | 0.5961538 | 65 | 3.15 | 44.8 | 27.5 | 31 | 175 | 1.121795 | 0.3296703 | 0.03296703 | 0.1098901 | 134 | 61.42 | 22 | 71.73 | 185 | 1310 | 1.6 | 39.8 | 32.9 | 8 | 65 | 3.2 | 44.8 | 27.5 | 31 | 218 | 1240 | 0.91 | 43.8 | 32.7 | 10 | 32 | 1181 | 73.2 | 180 | 0 | 6 | 0 | 0 | 171.392 | 0.141 | 0.022 | 0.013 | 0.303 | 1410 | 220 | 130 | 3030 | 1 | 1 | 1 | 0
180603 | 401.3333 | 32 | 26 | 730 | 4964.097 | 262.805 | 4540.204 | 23968.22 | 971.5348 | 227.678 | 365.4639 | 3046.31 | 61.98333 | 1851.333 | 164.6667 | 128 | 1 | 155 | 64.3649 | 10 | 0 | 0 | 0 | 7 | 20 | 30 | 13 | 3 | 0 | 0 | 0 | 7 | 0.516129 | 64 | 8.7 | 41.1 | 28.7 | 32 | 175 | 1.129032 | 0.3296703 | 0.03296703 | 0.07692308 | 124 | 62.16 | 31 | 73.2 | 165 | 1335 | 1.3 | 39.2 | 33.7 | 7 | 63 | 8.7 | 41.1 | 28.7 | 32 | 219 | 1245 | 1.06 | 43.8 | 32.8 | 11 | 9 | 1193 | 72.7 | 147 | 0 | 8 | 0 | 0 | 142.272 | 0.138 | 0.019 | 0.013 | 0.331 | 1380 | 190 | 130 | 3310 | 1 | 1 | 1 | 0
180603 | 401.3333 | 32 | 26 | 730 | 4964.097 | 262.805 | 4540.204 | 23968.22 | 971.5348 | 227.678 | 365.4639 | 3046.31 | 60.45667 | 1676 | 170.6667 | 127 | 3 | 155 | 61.3289 | 11.3 | 0 | 0 | 0 | 8 | 10 | 30 | 17 | 3 | 8 | 0 | 0 | 12 | 0.5677419 | 54 | 2 | 46.5 | 28.4 | 28 | 193 | 1.245161 | 0.2970297 | 0.02970297 | 0.1188119 | 146 | 60.63 | 9 | 72.72 | 183 | 1340 | 1.2 | 39.7 | 33.7 | 8 | 54 | 2 | 46.5 | 28.4 | 28 | 214 | 1264 | 0.92 | 44.2 | 32.5 | 8 | 23 | 1186 | 72 | 175 | 0 | 9 | 0 | 0 | 170.56 | 0.145 | 0.03 | 0.013 | 0.249 | 1450 | 300 | 130 | 2490 | 1 | 0 | 1 | 1
180604 | 401.3333 | 32 | 26 | 730 | 4964.097 | 262.805 | 4540.204 | 23968.22 | 971.5348 | 227.678 | 365.4639 | 3046.31 | 60.37333 | 982 | 119.6667 | 120.6667 | 1 | 158 | 62.28424 | 11 | 0 | 0 | 0 | 16 | 15 | 30 | 12 | 0 | 8 | 0 | 2 | 7 | 0.5696203 | 60 | 1.4 | 48.8 | 29.3 | 25 | 164 | 1.037975 | 0.3061224 | 0 | 0.07142857 | 135 | 60.63 | 23 | 72 | 205 | 1345 | 1.2 | 39.7 | 34 | 8 | 60 | 1.4 | 48.8 | 29.3 | 25 | 242 | 1268 | 0.79 | 42.7 | 34.2 | 10 | 23 | 1182 | 67.5 | 175 | 0 | 6 | 0 | 0 | 169.312 | 0.171 | 0.026 | 0.015 | 0.195 | 1710 | 260 | 150 | 1950 | 1 | 1 | 1 | 1
180604 | 401.3333 | 32 | 26 | 730 | 4964.097 | 262.805 | 4540.204 | 23968.22 | 971.5348 | 227.678 | 365.4639 | 3046.31 | 62.89333 | 1066 | 109.3333 | 121.3333 | 3 | 158 | 63.68601 | 9.8 | 0 | 0 | 0 | 11 | 15 | 30.2 | 26 | 3 | 8 | 0 | 0 | 0 | 0.5898734 | 58 | 1.94 | 48.6 | 28 | 26 | 186 | 1.177215 | 0.302 | 0.03 | 0 | 135 | 63.04 | 23 | 67.49 | 204 | 1314 | 1 | 41.5 | 32.8 | 9 | 58 | 1.9 | 48.6 | 28 | 26 | 242 | 1266 | 0.8 | 44.1 | 32.3 | 9 | 20 | 1184 | 59.5 | 197 | 0 | 7 | 0 | 0 | 180.128 | 0.113 | 0.018 | 0.013 | 0.188 | 1130 | 180 | 130 | 1880 | 1 | 1 | 1 | 1
180604 | 401.3333 | 32 | 26 | 730 | 4964.097 | 262.805 | 4540.204 | 23968.22 | 971.5348 | 227.678 | 365.4639 | 3046.31 | 60.70333 | 808 | 81.66667 | 119 | 1 | 154 | 60.72195 | 10.4 | 0 | 0 | 0 | 9 | 10 | 30.2 | 34 | 3 | 0 | 0 | 3 | 5 | 0.6116883 | 61 | 3.32 | 45.7 | 26.4 | 34 | 180 | 1.168831 | 0.3247312 | 0.03225806 | 0.05376344 | 134 | 60.9 | 20 | 59.53 | 178 | 1332 | 1.1 | 39.5 | 34.3 | 9 | 61 | 3.3 | 45.7 | 26.4 | 34 | 219 | 1265 | 0.91 | 44.4 | 32.7 | 7 | 20 | 1176 | 70.8 | 164 | 0 | 8 | 0 | 0 | 156 | 0.13 | 0.021 | 0.013 | 0.188 | 1300 | 210 | 130 | 1880 | 1 | 1 | 1 | 1
180604 | 401.3333 | 32 | 26 | 730 | 4964.097 | 262.805 | 4540.204 | 23968.22 | 971.5348 | 227.678 | 365.4639 | 3046.31 | 60.42 | 918 | 103.3333 | 120.3333 | 3 | 159 | 61.95157 | 11.1 | 0 | 0 | 0 | 8 | 0 | 30 | 40 | 3 | 0 | 0 | 2 | 12 | 0.5974843 | 61 | 2.55 | 47.1 | 28.5 | 28 | 173 | 1.08805 | 0.3061224 | 0.03061224 | 0.122449 | 139 | 60.68 | 20 | 70.82 | 203 | 1298 | 1.3 | 39.3 | 34.8 | 7 | 61 | 2.6 | 47.1 | 28.5 | 28 | 235 | 1265 | 0.99 | 44.4 | 32.6 | 7 | 29 | 1195 | 72.5 | 186 | 0 | 0 | 0 | 0 | 165.152 | 0.094 | 0.013 | 0.011 | 0.207 | 940 | 130 | 110 | 2070 | 1 | 1 | 1 | 1
180604 | 401.3333 | 32 | 26 | 730 | 4964.097 | 262.805 | 4540.204 | 23968.22 | 971.5348 | 227.678 | 365.4639 | 3046.31 | 60.16667 | 985 | 110.3333 | 120.6667 | 1 | 153 | 62.70804 | 10.3 | 0 | 0 | 0 | 8 | 18 | 30 | 23.5 | 3 | 0 | 0 | 2 | 7 | 0.5980392 | 60 | 1.62 | 47.9 | 31.1 | 26 | 167 | 1.091503 | 0.3225806 | 0.03225806 | 0.07526882 | 124 | 60.42 | 29 | 72.47 | 166 | 1320 | 1.5 | 41 | 33.7 | 8 | 60 | 1.6 | 47.9 | 31.1 | 26 | 218 | 1268 | 0.88 | 44.4 | 33.2 | 8 | 8 | 1211 | 70.2 | 180 | 0 | 7 | 0 | 0 | 183.456 | 0.097 | 0.018 | 0.01 | 0.185 | 970 | 180 | 100 | 1850 | 1 | 1 | 1 | 1
180605 | 401.3333 | 32 | 26 | 730 | 4964.097 | 262.805 | 4540.204 | 23968.22 | 971.5348 | 227.678 | 365.4639 | 3046.31 | 60.36667 | 752.3333 | 85.66667 | 118.3333 | 3 | 158 | 61.12304 | 11.7 | 0 | 0 | 0 | 16 | 15 | 30 | 27 | 7 | 0 | 0 | 3 | 8 | 0.6708861 | 60 | 2.21 | 45.9 | 33.2 | 26 | 207 | 1.310127 | 0.3061224 | 0.07142857 | 0.08163265 | 150 | 60.64 | 8 | 70.23 | 175 | 1308 | 1 | 39.1 | 35.1 | 6 | 60 | 2.2 | 45.9 | 33.2 | 26 | 219 | 1267 | 0.91 | 44.1 | 33.2 | 7 | 16 | 1184 | 72.4 | 180 | 0 | 7 | 0 | 0 | 163.904 | 0.114 | 0.027 | 0.013 | 0.204 | 1140 | 270 | 130 | 2040 | 1 | 1 | 1 | 1
180605 | 401.3333 | 32 | 26 | 730 | 4964.097 | 262.805 | 4540.204 | 23968.22 | 971.5348 | 227.678 | 365.4639 | 3046.31 | 60.53667 | 884.3333 | 94 | 119.3333 | 1 | 154 | 61.85071 | 10.5 | 0 | 0 | 0 | 20 | 15 | 39 | 15 | 0 | 0 | 0 | 3 | 10 | 0.6623377 | 0 | 1.6 | 48.4 | 29 | 25 | 164 | 1.064935 | 0.2532468 | 0 | 0.06493506 | 138 | 60.63 | 16 | 72.42 | 213 | 1300 | 1 | 39.3 | 34.7 | 7 | 65 | 1.6 | 48.4 | 29 | 25 | 260 | 1269 | 0.85 | 43.9 | 33.4 | 7 | 18 | 1193 | 72.5 | 167 | 0 | 7 | 0 | 0 | 153.92 | 0.104 | 0.024 | 0.011 | 0.17 | 1040 | 240 | 110 | 1700 | 1 | 1 | 1 | 1
180605 | 401.3333 | 32 | 26 | 730 | 4964.097 | 262.805 | 4540.204 | 23968.22 | 971.5348 | 227.678 | 365.4639 | 3046.31 | 61.01333 | 1018 | 105.3333 | 121 | 3 | 162 | 62.4 | 10.9 | 0 | 0 | 0 | 17 | 18 | 37.4 | 12.5 | 3 | 8 | 0 | 0 | 11 | 0.6598765 | 61 | 3.5 | 43.9 | 30 | 34 | 190 | 1.17284 | 0.370297 | 0.02970297 | 0.1089109 | 144 | 61.14 | 18 | 72.47 | 176 | 1307 | 1.1 | 40.1 | 34.9 | 8 | 61 | 1.5 | 48.8 | 28.5 | 29 | 214 | 1268 | 0.87 | 44.2 | 33.2 | 7 | 23 | 1194 | 72 | 207 | 0 | 7 | 0 | 0 | 194.272 | 0.113 | 0.033 | 0.012 | 0.154 | 1130 | 330 | 120 | 1540 | 1 | 0 | 1 | 1
180605 | 401.3333 | 32 | 26 | 730 | 4964.097 | 262.805 | 4540.204 | 23968.22 | 971.5348 | 227.678 | 365.4639 | 3046.31 | 59.52333 | 708 | 96 | 118 | 1 | 154 | 61.40266 | 10.9 | 0 | 0 | 0 | 22 | 10 | 37.4 | 20 | 3 | 8 | 0 | 0 | 8 | 0.7038961 | 59 | 1.92 | 48.5 | 27.5 | 28 | 185 | 1.201299 | 0.3936842 | 0.03157895 | 0.08421053 | 131 | 59.55 | 23 | 71.97 | 184 | 1315 | 1.3 | 37.8 | 36.2 | 7 | 59 | 1.9 | 48.5 | 27.5 | 28 | 230 | 1269 | 0.88 | 44 | 33 | 7 | 13 | 1187 | 71.5 | 164 | 0 | 7 | 0 | 0 | 155.168 | 0.089 | 0.021 | 0.012 | 0.142 | 890 | 210 | 120 | 1420 | 1 | 1 | 1 | 1
180605 | 401.3333 | 32 | 26 | 730 | 4964.097 | 262.805 | 4540.204 | 23968.22 | 971.5348 | 227.678 | 365.4639 | 3046.31 | 59.76 | 732.3333 | 84.33333 | 118.3333 | 3 | 160 | 60.87225 | 11.8 | 0 | 0 | 0 | 21 | 10 | 30 | 32 | 3 | 0 | 0 | 0 | 9 | 0.65625 | 62 | 1.68 | 47.9 | 28.8 | 27 | 181 | 1.13125 | 0.3061224 | 0.03061224 | 0.09183673 | 147 | 59.93 | 13 | 71.52 | 181 | 1305 | 1 | 41 | 33.9 | 10 | 62 | 1.7 | 47.9 | 28.8 | 27 | 218 | 1277 | 0.9 | 44.7 | 32.5 | 7 | 25 | 1199 | 70.5 | 190 | 0 | 0 | 0 | 0 | 166.816 | 0.09 | 0.022 | 0.012 | 0.173 | 900 | 220 | 120 | 1730 | 1 | 1 | 1 | 1
180605 | 401.3333 | 32 | 26 | 730 | 4964.097 | 262.805 | 4540.204 | 23968.22 | 971.5348 | 227.678 | 365.4639 | 3046.31 | 59.69333 | 840.6667 | 75.33333 | 119 | 1 | 156 | 61.51353 | 11.1 | 0 | 0 | 0 | 18 | 17 | 37 | 20.5 | 5 | 0 | 0 | 0 | 6 | 0.6634615 | 60 | 2.08 | 46.5 | 32.4 | 25 | 182 | 1.166667 | 0.3854167 | 0.05208333 | 0.0625 | 131 | 59.81 | 25 | 70.45 | 208 | 1318 | 1.2 | 38.8 | 35.1 | 6 | 60 | 2.1 | 46.5 | 32.4 | 25 | 260 | 1279 | 0.94 | 44.4 | 33.1 | 8 | 8 | 1185 | 70.8 | 185 | 0 | 7 | 0 | 0 | 178.048 | 0.109 | 0.024 | 0.012 | 0.196 | 1090 | 240 | 120 | 1960 | 1 | 1 | 1 | 1
180606 | 401.3333 | 32 | 26 | 730 | 4964.097 | 262.805 | 4540.204 | 23968.22 | 971.5348 | 227.678 | 365.4639 | 3046.31 | 61.93667 | 1188.333 | 84.66667 | 122.3333 | 3 | 158 | 62.30405 | 10.8 | 0 | 0 | 0 | 17 | 18 | 37 | 24 | 2 | 0 | 0 | 2 | 11 | 0.7025316 | 58 | 2.69 | 45.5 | 30.5 | 27 | 177 | 1.120253 | 0.37 | 0.02 | 0.11 | 150 | 61.85 | 8 | 70.75 | 179 | 1295 | 1 | 40.4 | 34.1 | 7 | 58 | 2.7 | 45.5 | 30.5 | 27 | 221 | 1273 | 0.9 | 44.6 | 32.9 | 7 | 16 | 1208 | 71.6 | 181 | 0 | 7 | 0 | 0 | 182.624 | 0.105 | 0.025 | 0.013 | 0.193 | 1050 | 250 | 130 | 1930 | 1 | 1 | 1 | 1
180606 | 401.3333 | 32 | 26 | 730 | 4964.097 | 262.805 | 4540.204 | 23968.22 | 971.5348 | 227.678 | 365.4639 | 3046.31 | 59.82333 | 809 | 86.33333 | 119 | 1 | 152 | 61.12237 | 10.2 | 0 | 0 | 0 | 17 | 16 | 37 | 5 | 3 | 8 | 0 | 2 | 10 | 0.6447368 | 58 | 1.66 | 47.5 | 30.2 | 23 | 192 | 1.263158 | 0.393617 | 0.03191489 | 0.106383 | 136 | 59.89 | 16 | 71.59 | 179 | 1310 | 0.9 | 41.5 | 33.7 | 8 | 58 | 1.7 | 47.5 | 30.2 | 23 | 230 | 1268 | 0.87 | 44.5 | 32.9 | 6 | 7 | 1185 | 70.7 | 182 | 0 | 8 | 0 | 0 | 184.704 | 0.103 | 0.024 | 0.012 | 0.165 | 1030 | 240 | 120 | 1650 | 1 | 1 | 1 | 1
180606 | 401.3333 | 32 | 26 | 730 | 4964.097 | 262.805 | 4540.204 | 23968.22 | 971.5348 | 227.678 | 365.4639 | 3046.31 | 60.87333 | 861.6667 | 94.66667 | 119.3333 | 3 | 160 | 61.5176875 | 11.6 | 0 | 0 | 0 | 16 | 18 | 37.4 | 21 | 0 | 8 | 0 | 0 | 11 | 0.69625 | 61 | 2.49 | 48.2 | 27.3 | 32 | 202 | 1.2625 | 0.3777778 | 0 | 0.1111111 | 153 | 61.1 | 7 | 70.73 | 200 | 1305 | 1.1 | 41 | 33.1 | 8 | 61 | 2.5 | 48.2 | 27.3 | 32 | 246 | 1271 | 0.93 | 44.9 | 32.6 | 7 | 15 | 1187 | 71.1 | 177 | 0 | 6 | 0 | 0 | 148.096 | 0.082 | 0.011 | 0.01 | 0.175 | 820 | 110 | 100 | 1750 | 1 | 1 | 1 | 1
180606 | 401.3333 | 32 | 26 | 730 | 4964.097 | 262.805 | 4540.204 | 23968.22 | 971.5348 | 227.678 | 365.4639 | 3046.31 | 60.15 | 625.6667 | 82.33333 | 117.3333 | 1 | 153 | 61.35373 | 10.7 | 0 | 0 | 0 | 18 | 25.5 | 37.4 | 5 | 3 | 8 | 0 | 0 | 9 | 0.6921569 | 52 | 1.81 | 48.1 | 28 | 29 | 171 | 1.117647 | 0.370297 | 0.02970297 | 0.08910891 | 138 | 60.29 | 15 | 71.14 | 215 | 1312 | 1.1 | 41.2 | 34.2 | 9 | 52 | 1.8 | 48.1 | 28 | 29 | 258 | 1270 | 0.87 | 44.2 | 33 | 7 | 9 | 1186 | 71.1 | 192 | 0 | 6 | 0 | 0 | 174.72 | 0.106 | 0.025 | 0.012 | 0.159 | 1060 | 250 | 120 | 1590 | 1 | 1 | 1 | 1
180606 | 401.3333 | 32 | 26 | 730 | 4964.097 | 262.805 | 4540.204 | 23968.22 | 971.5348 | 227.678 | 365.4639 | 3046.31 | 62.19667 | 871 | 65.66667 | 119.6667 | 3 | 157 | 62.77573 | 11.3 | 0 | 0 | 0 | 18 | 10 | 37.4 | 20 | 3 | 8 | 0 | 0 | 10.5 | 0.6808917 | 59 | 2.49 | 48.2 | 27.3 | 32 | 196 | 1.248408 | 0.3816327 | 0.03061224 | 0.1071429 | 148 | 62.27 | 9 | 71.14 | 199 | 1308 | 1 | 40 | 34.5 | 8 | 59 | 5.4 | 43.3 | 29 | 36 | 246 | 1269 | 1 | 43.9 | 33.4 | 10 | 12 | 1183 | 71.2 | 202 | 0 | 7 | 0 | 0 | 193.024 | 0.09 | 0.015 | 0.01 | 0.223 | 900 | 150 | 100 | 2230 | 1 | 1 | 1 | 1
180606 | 401.3333 | 32 | 26 | 730 | 4964.097 | 262.805 | 4540.204 | 23968.22 | 971.5348 | 227.678 | 365.4639 | 3046.31 | 60.87333 | 651.3333 | 62.66667 | 117.6667 | 1 | 155 | 61.84684 | 10.9 | 0 | 0 | 0 | 15 | 10 | 37 | 23 | 3 | 0 | 0 | 2 | 10 | 0.6451613 | 63 | 2.12 | 47.3 | 27.8 | 29 | 171 | 1.103226 | 0.4021739 | 0.0326087 | 0.1086957 | 143 | 61.06 | 12 | 71.21 | 200 | 1315 | 1.1 | 40.3 | 34.3 | 9 | 63 | 2.1 | 47.3 | 27.8 | 29 | 251 | 1265 | 0.94 | 44 | 33 | 7 | 12 | 1173 | 71.1 | 171 | 0 | 6 | 0 | 0 | 161.408 | 0.098 | 0.027 | 0.016 | 0.199 | 980 | 270 | 160 | 1990 | 1 | 1 | 1 | 1
180606 | 401.3333 | 32 | 26 | 730 | 4964.097 | 262.805 | 4540.204 | 23968.22 | 971.5348 | 227.678 | 365.4639 | 3046.31 | 62.29 | 778.6667 | 52 | 118.6667 | 3 | 156 | 63.15692 | 10.3 | 0 | 0 | 0 | 17 | 10 | 27.36 | 21 | 3 | 8 | 0 | 3 | 9 | 0.6305128 | 58 | 3.11 | 44.4 | 29.8 | 31 | 179 | 1.147436 | 0.2791837 | 0.03061224 | 0.09183673 | 144 | 62.49 | 12 | 71.13 | 197 | 1314 | 1 | 40.4 | 33.6 | 7 | 58 | 3.1 | 44.4 | 29.8 | 31 | 230 | 1269 | 0.94 | 43.4 | 33.4 | 7 | 25 | 1176 | 71.1 | 196 | 0 | 6 | 0 | 0 | 185.952 | 0.127 | 0.029 | 0.018 | 0.215 | 1270 | 290 | 180 | 2150 | 1 | 1 | 1 | 1
180607 | 401.3333 | 32 | 26 | 730 | 4964.097 | 262.805 | 4540.204 | 23968.22 | 971.5348 | 227.678 | 365.4639 | 3046.31 | 62.04667 | 776 | 50.33333 | 118.6667 | 1 | 159 | 63.5339 | 10.2 | 0 | 0 | 0 | 20 | 18 | 0 | 27 | 3 | 0 | 0 | 2 | 7 | 0.4842767 | 58 | 2.89 | 43.2 | 34 | 27 | 162 | 1.018868 | 0 | 0.02970297 | 0.06930693 | 134 | 62.12 | 25 | 71.13 | 181 | 1310 | 1 | 40 | 34.1 | 7 | 58 | 2.9 | 43.2 | 34 | 27 | 232 | 1267 | 0.94 | 43.5 | 33.1 | 7 | 7 | 1186 | 71.6 | 171 | 0 | 7 | 0 | 0 | 165.984 | 0.096 | 0.027 | 0.016 | 0.221 | 960 | 270 | 160 | 2210 | 1 | 1 | 1 | 1
180607 | 401.3333 | 32 | 26 | 730 | 4964.097 | 262.805 | 4540.204 | 23968.22 | 971.5348 | 227.678 | 365.4639 | 3046.31 | 61.45333 | 837 | 66.66667 | 119.3333 | 3 | 156 | 62.10224 | 11 | 0 | 0 | 0 | 15 | 10 | 23 | 33 | 3 | 0 | 0 | 3 | 10 | 0.6217949 | 54 | 3.81 | 44.1 | 31.4 | 28 | 171 | 1.096154 | 0.2254902 | 0.02941176 | 0.09803922 | 149 | 61.66 | 7 | 71.56 | 186 | 1306 | 1.1 | 38.3 | 35.3 | 8 | 54 | 3.8 | 44.1 | 31.4 | 28 | 230 | 1268 | 0.99 | 43 | 33.7 | 6 | 10 | 1189 | 71.4 | 179 | 0 | 7 | 0 | 0 | 172.224 | 0.102 | 0.028 | 0.017 | 0.222 | 1020 | 280 | 170 | 2220 | 1 | 1 | 1 | 1
180607 | 401.3333 | 32 | 26 | 730 | 4964.097 | 262.805 | 4540.204 | 23968.22 | 971.5348 | 227.678 | 365.4639 | 3046.31 | 62.2 | 937.3333 | 54.66667 | 120.3333 | 1 | 155 | 62.84065 | 10.1 | 0 | 0 | 0 | 22 | 18 | 34.5 | 4.5 | 0 | 8 | 0 | 2 | 9 | 0.6322581 | 58 | 2.69 | 46.8 | 28.2 | 29 | 171 | 1.103226 | 0.3556701 | 0 | 0.09278351 | 145 | 62.25 | 10 | 71.36 | 168 | 1289 | 0.9 | 40 | 34.3 | 9 | 58 | 2.7 | 46.8 | 28.2 | 29 | 218 | 1249 | 0.88 | 43.7 | 33.4 | 7 | 8 | 1199 | 72 | 162 | 0 | 7 | 0 | 0 | 153.504 | 0.141 | 0.034 | 0.018 | 0.206 | 1410 | 340 | 180 | 2060 | 1 | 0 | 1 | 1
180607 | 401.3333 | 32 | 26 | 730 | 4964.097 | 262.805 | 4540.204 | 23968.22 | 971.5348 | 227.678 | 365.4639 | 3046.31 | 61.95667 | 684.3333 | 55.33333 | 117.6667 | 3 | 156 | 62.57115 | 9.7 | 0 | 0 | 0 | 24 | 15 | 0 | 26 | 0 | 0 | 0 | 3 | 0 | 0.4358974 | 59 | 2.92 | 45.6 | 30 | 30 | 144 | 0.9230769 | 0 | 0 | 0 | 148 | 62.06 | 8 | 72.03 | 201 | 1298 | 0.9 | 40.7 | 33.8 | 8 | 59 | 2.9 | 45.6 | 30 | 30 | 253 | 1255 | 0.87 | 43.2 | 33.6 | 7 | 7 | 1211 | 72.6 | 171 | 0 | 0 | 0 | 0 | 156.416 | 0.133 | 0.038 | 0.019 | 0.211 | 1330 | 380 | 190 | 2110 | 1 | 0 | 1 | 1
180607 | 401.3333 | 32 | 26 | 730 | 4964.097 | 262.805 | 4540.204 | 23968.22 | 971.5348 | 227.678 | 365.4639 | 3046.31 | 61.07333 | 792.6667 | 65.66667 | 118.6667 | 1 | 156 | 61.35679 | 10.9 | 0 | 0 | 0 | 24 | 18 | 39 | 13 | 3 | 0 | 0 | 2 | 8 | 0.6858974 | 63 | 1.82 | 47 | 29.6 | 27 | 173 | 1.108974 | 0.4193548 | 0.03225806 | 0.08602151 | 149 | 60.83 | 7 | 72.56 | 232 | 1293 | 0.9 | 39.9 | 34.3 | 8 | 63 | 1.8 | 47 | 29.6 | 27 | 271 | 1262 | 0.85 | 43.4 | 34.1 | 10 | 24 | 1194 | 71.7 | 171 | 0 | 0 | 0 | 0 | 168.064 | 0.119 | 0.033 | 0.014 | 0.161 | 1190 | 330 | 140 | 1610 | 1 | 0 | 1 | 1
180607 | 401.3333 | 32 | 26 | 730 | 4964.097 | 262.805 | 4540.204 | 23968.22 | 971.5348 | 227.678 | 365.4639 | 3046.31 | 60.67 | 666 | 57.66667 | 118 | 3 | 157 | 62.47217 | 10.7 | 0 | 0 | 0 | 27 | 10 | 0 | 14 | 3 | 0 | 0 | 3 | 14 | 0.4522293 | 61 | 2.27 | 47.4 | 29.6 | 26 | 147 | 0.9363057 | 0 | 0.03125 | 0.1458333 | 133 | 60.81 | 24 | 71.66 | 173 | 1286 | 0.9 | 41.3 | 32.9 | 10 | 61 | 2.3 | 47.4 | 29.6 | 26 | 228 | 1258 | 0.86 | 44.1 | 33.5 | 10 | 6 | 1179 | 71.8 | 144 | 0 | 5 | 0 | 0 | 146.432 | 0.109 | 0.028 | 0.012 | 0.191 | 1090 | 280 | 120 | 1910 | 1 | 1 | 1 | 1
180608 | 401.3333 | 32 | 26 | 730 | 4964.097 | 262.805 | 4540.204 | 23968.22 | 971.5348 | 227.678 | 365.4639 | 3046.31 | 60.5 | 829.5 | 77 | 119 | 1 | 157 | 49.31376 | 12.2 | 0 | 0 | 0 | 25 | 12 | 33.1 | 21 | 3 | 0 | 0 | 0 | 10 | 0.6630573 | 67 | 1.58 | 47.2 | 29.9 | 26 | 182 | 1.159236 | 0.3677778 | 0.03333333 | 0.1111111 | 151 | 48.42 | 6 | 71.76 | 216 | 1313 | 1 | 38.9 | 34.7 | 7 | 67 | 1.6 | 47.2 | 29.9 | 26 | 260 | 1266 | 0.85 | 44 | 33.8 | 10 | 23 | 1197 | 72.1 | 173 | 0 | 7 | 0 | 0 | 168.48 | 0.097 | 0.025 | 0.013 | 0.183 | 970 | 250 | 130 | 1830 | 1 | 1 | 1 | 1
180608 | 401.3333 | 32 | 26 | 730 | 4964.097 | 262.805 | 4540.204 | 23968.22 | 971.5348 | 227.678 | 365.4639 | 3046.31 | 60.70667 | 812.6667 | 39.66667 | 119 | 1 | 154 | 60.77253 | 11 | 0 | 0 | 0 | 27 | 8 | 33 | 11.5 | 3 | 8 | 0 | 3 | 11 | 0.6785714 | 68 | 2.21 | 45.7 | 28.1 | 29 | 182 | 1.181818 | 0.3837209 | 0.03488372 | 0.127907 | 152 | 60.63 | 2 | 71.52 | 170 | 1287 | 0.9 | 40.2 | 33.8 | 11 | 68 | 2.2 | 45.7 | 28.1 | 29 | 218 | 1259 | 0.85 | 44.6 | 32.4 | 8 | 20 | 1191 | 71.1 | 182 | 0 | 6 | 0 | 0 | 179.712 | 0.098 | 0.031 | 0.013 | 0.225 | 980 | 310 | 130 | 2250 | 1 | 0 | 1 | 1
180608 | 401.3333 | 32 | 26 | 730 | 4964.097 | 262.805 | 4540.204 | 23968.22 | 971.5348 | 227.678 | 365.4639 | 3046.31 | 59.14667 | 680 | 42.33333 | 117.6667 | 3 | 156 | 60.54058 | 11.5 | 0 | 0 | 0 | 26 | 10 | 33.1 | 13 | 3 | 8 | 0 | 2 | 8 | 0.6608974 | 56 | 2.49 | 43.4 | 39.3 | 24 | 170 | 1.089744 | 0.331 | 0.03 | 0.08 | 136 | 58.99 | 20 | 71.07 | 199 | 1295 | 1 | 40.6 | 33 | 9 | 56 | 2.5 | 43.4 | 39.3 | 24 | 253 | 1260 | 0.79 | 44.4 | 32.5 | 7 | 2 | 1212 | 71.1 | 161 | 0 | 5 | 0 | 0 | 145.184 | 0.131 | 0.051 | 0.016 | 0.167 | 1310 | 510 | 160 | 1670 | 1 | 0 | 1 | 1
180608 | 401.3333 | 32 | 26 | 730 | 4964.097 | 262.805 | 4540.204 | 23968.22 | 971.5348 | 227.678 | 365.4639 | 3046.31 | 60.87 | 1062.667 | 45.33333 | 121 | 1 | 154 | 61.16039 | 11 | 0 | 0 | 0 | 23 | 19 | 33 | 4.5 | 3 | 8 | 0 | 2 | 9 | 0.6590909 | 62 | 2.5 | 45.7 | 29.8 | 27 | 169 | 1.097403 | 0.3586957 | 0.0326087 | 0.09782609 | 152 | 61.03 | 2 | 71.08 | 212 | 1291 | 0.9 | 40.4 | 33.3 | 10 | 62 | 2.5 | 45.7 | 29.8 | 27 | 249 | 1260 | 0.85 | 43.8 | 32.5 | 7 | 25 | 1189 | 70.8 | 182 | 0 | 6 | 0 | 0 | 180.96 | 0.104 | 0.03 | 0.014 | 0.186 | 1040 | 300 | 140 | 1860 | 1 | 0 | 1 | 1
180608 | 401.3333 | 32 | 26 | 730 | 4964.097 | 262.805 | 4540.204 | 23968.22 | 971.5348 | 227.678 | 365.4639 | 3046.31 | 59.79333 | 850.6667 | 73.33333 | 119.3333 | 3 | 155 | 61.60903 | 11 | 0 | 0 | 0 | 27 | 16 | 33.12 | 15 | 3 | 8 | 0 | 3 | 14 | 0.7685161 | 59 | 3.11 | 42.5 | 33.9 | 31 | 197 | 1.270968 | 0.345 | 0.03125 | 0.1458333 | 130 | 59.83 | 25 | 70.84 | 143 | 1299 | 0.9 | 40.3 | 33.2 | 10 | 59 | 3.1 | 42.5 | 33.9 | 31 | 200 | 1259 | 0.96 | 44.4 | 32.7 | 13 | 2 | 1184 | 39.7 | 170 | 0 | 7 | 0 | 0 | 166.4 | 0.118 | 0.025 | 0.014 | 0.295 | 1180 | 250 | 140 | 2950 | 1 | 1 | 1 | 1
180609 | 326.2564 | 20.38462 | 22.07692 | 447.8462 | 4467.731 | 248.9677 | 3843.111 | 20703.51 | 858.1917 | 178.0779 | 351.5571 | 2650.54 | 62.3 | 1154.333 | 63.66667 | 121.6667 | 1 | 157 | 62.39669 | 10 | 0 | 0 | 0 | 27 | 10 | 33 | 14 | 3 | 8 | 0 | 2 | 8 | 0.6687898 | 68 | 2.33 | 45.6 | 28.6 | 30 | 186 | 1.184713 | 0.3707865 | 0.03370787 | 0.08988764 | 156 | 62.54 | 1 | 39.67 | 213 | 1307 | 1 | 39.2 | 33.8 | 9 | 68 | 2.3 | 45.6 | 28.6 | 30 | 258 | 1264 | 0.95 | 44.5 | 33 | 12 | 23 | 1178 | 68.3 | 169 | 0 | 6 | 0 | 0 | 161.408 | 0.091 | 0.025 | 0.013 | 0.281 | 910 | 250 | 130 | 2810 | 1 | 1 | 1 | 1
180609 | 326.2564 | 20.38462 | 22.07692 | 447.8462 | 4467.731 | 248.9677 | 3843.111 | 20703.51 | 858.1917 | 178.0779 | 351.5571 | 2650.54 | 60.01667 | 785 | 85.33333 | 119 | 3 | 158 | 61.10671 | 10.1 | 0 | 0 | 0 | 25 | 10 | 33.1 | 11 | 3 | 8 | 0 | 2 | 9 | 0.6398734 | 62 | 2.55 | 45.9 | 27 | 33 | 176 | 1.113924 | 0.3447917 | 0.03125 | 0.09375 | 135 | 59.89 | 23 | 68.27 | 202 | 1316 | 1 | 39.3 | 34.1 | 8 | 62 | 2.6 | 45.9 | 27 | 33 | 258 | 1277 | 0.92 | 44 | 32.6 | 7 | 6 | 1196 | 71.2 | 197 | 0 | 8 | 0 | 0 | 177.216 | 0.117 | 0.038 | 0.012 | 0.224 | 1170 | 380 | 120 | 2240 | 1 | 0 | 1 | 1
180609 | 326.2564 | 20.38462 | 22.07692 | 447.8462 | 4467.731 | 248.9677 | 3843.111 | 20703.51 | 858.1917 | 178.0779 | 351.5571 | 2650.54 | 60.82667 | 810.6667 | 79.66667 | 119 | 1 | 154 | 61.12545 | 10.3 | 0 | 0 | 0 | 23 | 0 | 23 | 27.5 | 3 | 8 | 0 | 0 | 10 | 0.6136364 | 61 | 2.31 | 45.4 | 29.9 | 27 | 163 | 1.058442 | 0.2473118 | 0.03225806 | 0.1075269 | 148 | 60.72 | 6 | 71.17 | 216 | 1305 | 1 | 40.1 | 34.1 | 9 | 61 | 2.3 | 45.4 | 29.9 | 27 | 258 | 1275 | 0.92 | 43.9 | 32.5 | 7 | 19 | 1199 | 71.1 | 186 | 0 | 6 | 0 | 0 | 178.464 | 0.098 | 0.033 | 0.015 | 0.229 | 980 | 330 | 150 | 2290 | 1 | 0 | 1 | 1
180609 | 326.2564 | 20.38462 | 22.07692 | 447.8462 | 4467.731 | 248.9677 | 3843.111 | 20703.51 | 858.1917 | 178.0779 | 351.5571 | 2650.54 | 62.62 | 1121.333 | 85.66667 | 121.6667 | 3 | 156 | 63.5134 | 8.8 | 0 | 0 | 0 | 8 | 0 | 33 | 39 | 3 | 0 | 0 | 0 | 21 | 0.6666667 | 55 | 6.31 | 40.2 | 32.4 | 36 | 200 | 1.282051 | 0.3267327 | 0.02970297 | 0.2079208 | 137 | 62.46 | 19 | 71.09 | 194 | 1313 | 0.9 | 40.6 | 33.6 | 10 | 55 | 6.3 | 40.2 | 32.4 | 36 | 246 | 1276 | 1 | 43.4 | 32.7 | 9 | 3 | 1211 | 70.7 | 176 | 0 | 7 | 0 | 0 | 177.632 | 0.135 | 0.031 | 0.015 | 0.266 | 1350 | 310 | 150 | 2660 | 1 | 0 | 1 | 1
180609 | 326.2564 | 20.38462 | 22.07692 | 447.8462 | 4467.731 | 248.9677 | 3843.111 | 20703.51 | 858.1917 | 178.0779 | 351.5571 | 2650.54 | 61.63 | 965.3333 | 96.33333 | 120.3333 | 1 | 154 | 61.78032 | 10.1 | 0 | 0 | 0 | 23 | 18 | 33 | 13.5 | 3 | 0 | 0 | 2 | 9 | 0.6590909 | 60 | 3.35 | 45.5 | 28.8 | 30 | 175 | 1.136364 | 0.3510638 | 0.03191489 | 0.09574468 | 151 | 61.6 | 3 | 70.7 | 221 | 1305 | 1 | 39.5 | 34.2 | 9 | 60 | 3.4 | 45.5 | 28.8 | 30 | 253 | 1272 | 0.93 | 43.4 | 33 | 7 | 28 | 1193 | 73.2 | 164 | 0 | 0 | 0 | 0 | 154.336 | 0.102 | 0.028 | 0.016 | 0.249 | 1020 | 280 | 160 | 2490 | 1 | 1 | 1 | 1
180609 | 326.2564 | 20.38462 | 22.07692 | 447.8462 | 4467.731 | 248.9677 | 3843.111 | 20703.51 | 858.1917 | 178.0779 | 351.5571 | 2650.54 | 61.48 | 1120.333 | 77.66667 | 122 | 3 | 157 | 63.5949 | 10.4 | 0 | 0 | 0 | 15.5 | 15 | 33.12 | 29 | 3 | 0 | 0 | 3 | 10 | 0.6918471 | 60 | 3.09 | 43.8 | 30.7 | 32 | 164 | 1.044586 | 0.3414433 | 0.03092784 | 0.1030928 | 129 | 61.52 | 28 | 73.16 | 155 | 1322 | 1 | 39.1 | 34 | 7 | 60 | 3.1 | 43.8 | 30.7 | 32 | 212 | 1268 | 0.9 | 43.4 | 34 | 11 | 3 | 1190 | 37.3 | 200 | 0 | 0 | 0 | 0 | 193.44 | 0.143 | 0.055 | 0.018 | 0.258 | 1430 | 550 | 180 | 2580 | 1 | 0 | 1 | 1
180609 | 576.6696 | 26.85217 | 14.43478 | 363.2652 | 4606.089 | 227.2638 | 4102.272 | 21100.92 | 1338.774 | 211.6478 | 416.4025 | 2971.94 | 60.50333 | 792.6667 | 71.33333 | 118.6667 | 1 | 161 | 60.52255 | 11.1 | 0 | 0 | 0 | 25 | 0 | 31.7 | 27 | 3 | 8 | 0 | 2 | 0 | 0.6006211 | 69 | 1.41 | 49.5 | 26.5 | 29 | 170 | 1.055901 | 0.3445652 | 0.0326087 | 0 | 158 | 60.96 | 3 | 37.29 | 215 | 1310 | 0.9 | 39.1 | 34.5 | 7 | 69 | 1.4 | 49.5 | 26.5 | 29 | 258 | 1271 | 0.82 | 43.6 | 34.2 | 10 | 26 | 1195 | 71.6 | 175 | 0 | 0 | 0 | 0 | 165.568 | 0.094 | 0.035 | 0.013 | 0.168 | 940 | 350 | 130 | 1680 | 1 | 0 | 1 | 1
180610 | 576.6696 | 26.85217 | 14.43478 | 363.2652 | 4606.089 | 227.2638 | 4102.272 | 21100.92 | 1338.774 | 211.6478 | 416.4025 | 2971.94 | 60.50667 | 720 | 66 | 118 | 3 | 161 | 62.39516 | 11.1 | 0 | 0 | 0 | 25 | 18 | 0 | 21 | 3 | 8 | 0 | 3 | 0 | 0.484472 | 55 | 2.27 | 44.1 | 32.7 | 27 | 165 | 1.024845 | 0 | 0.02830189 | 0 | 135 | 60.61 | 26 | 71.64 | 186 | 1286 | 0.9 | 39.5 | 34.3 | 8 | 55 | 2.3 | 44.1 | 32.7 | 27 | 239 | 1271 | 0.85 | 42.4 | 33.8 | 7 | 2 | 1191 | 62.8 | 164 | 0 | 7 | 0 | 0 | 186.368 | 0.131 | 0.038 | 0.015 | 0.2 | 1310 | 380 | 150 | 2000 | 1 | 0 | 1 | 1
180610 | 576.6696 | 26.85217 | 14.43478 | 363.2652 | 4606.089 | 227.2638 | 4102.272 | 21100.92 | 1338.774 | 211.6478 | 416.4025 | 2971.94 | 58.93667 | 825.6667 | 78.33333 | 119 | 1 | 154 | 59.03682 | 11.7 | 0 | 0 | 0 | 19 | 0 | 33.1 | 29 | 3 | 8 | 0 | 0 | 10.5 | 0.6662338 | 70 | 2.04 | 47.6 | 28.1 | 30 | 178 | 1.155844 | 0.3940476 | 0.03571429 | 0.125 | 152 | 58.99 | 2 | 62.8 | 206 | 1287 | 0.8 | 37.4 | 35.4 | 9 | 70 | 2 | 47.6 | 28.1 | 30 | 253 | 1267 | 0.83 | 43.5 | 33.2 | 7 | 23 | 1196 | 71.6 | 170 | 0 | 8 | 0 | 0 | 170.144 | 0.094 | 0.029 | 0.015 | 0.192 | 940 | 290 | 150 | 1920 | 1 | 1 | 1 | 1
180610 | 576.6696 | 26.85217 | 14.43478 | 363.2652 | 4606.089 | 227.2638 | 4102.272 | 21100.92 | 1338.774 | 211.6478 | 416.4025 | 2971.94 | 58.07667 | 863.3333 | 94 | 119.3333 | 3 | 158 | 60.18658 | 10.6 | 0 | 0 | 0 | 25 | 0 | 13 | 40.5 | 3 | 8 | 0 | 0 | 0 | 0.5664557 | 63 | 3.21 | 47.7 | 26.5 | 33 | 172 | 1.088608 | 0.1368421 | 0.03157895 | 0 | 135 | 58.24 | 23 | 71.62 | 193 | 1304 | 0.9 | 40.1 | 33.9 | 8 | 63 | 3.2 | 47.7 | 26.5 | 33 | 253 | 1267 | 0.92 | 44.7 | 32.5 | 9 | 3 | 1219 | 71.5 | 165 | 0 | 7 | 0 | 0 | 148.928 | 0.114 | 0.029 | 0.015 | 0.246 | 1140 | 290 | 150 | 2460 | 1 | 1 | 1 | 1
180610 | 576.6696 | 26.85217 | 14.43478 | 363.2652 | 4606.089 | 227.2638 | 4102.272 | 21100.92 | 1338.774 | 211.6478 | 416.4025 | 2971.94 | 58.36333 | 915.3333 | 91.66667 | 120 | 1 | 153 | 58.90301 | 11.3 | 0 | 0 | 0 | 23 | 0 | 0 | 41.5 | 1 | 8 | 0 | 2 | 11 | 0.5653595 | 62 | 2.24 | 48.7 | 25.2 | 32 | 161 | 1.052288 | 0 | 0.01098901 | 0.1208791 | 150 | 58.65 | 3 | 71.51 | 227 | 1300 | 0.8 | 40.5 | 33.3 | 8 | 62 | 2.2 | 48.7 | 25.2 | 32 | 265 | 1271 | 0.8 | 43.9 | 32.6 | 7 | 24 | 1165 | 71.6 | 178 | 0 | 7 | 0 | 0 | 179.712 | 0.096 | 0.027 | 0.013 | 0.171 | 960 | 270 | 130 | 1710 | 1 | 1 | 1 | 1
180610 | 576.6696 | 26.85217 | 14.43478 | 363.2652 | 4606.089 | 227.2638 | 4102.272 | 21100.92 | 1338.774 | 211.6478 | 416.4025 | 2971.94 | 60.20333 | 1039.333 | 85.33333 | 120.6667 | 3 | 161 | 61.78534 | 10.5 | 0 | 0 | 0 | 22 | 10 | 0 | 38 | 3 | 0 | 0 | 3 | 0 | 0.4720497 | 63 | 3.88 | 45.5 | 26.2 | 36 | 171 | 1.062112 | 0 | 0.03061224 | 0 | 137 | 60.07 | 24 | 71.59 | 176 | 1290 | 0.9 | 40.6 | 33.4 | 9 | 63 | 3.9 | 45.5 | 26.2 | 36 | 235 | 1274 | 0.87 | 44.7 | 32.2 | 7 | 4 | 1200 | 68.2 | 172 | 0 | 7 | 0 | 0 | 173.888 | 0.131 | 0.029 | 0.015 | 0.245 | 1310 | 290 | 150 | 2450 | 1 | 1 | 1 | 1
180610 | 576.6696 | 26.85217 | 14.43478 | 363.2652 | 4606.089 | 227.2638 | 4102.272 | 21100.92 | 1338.774 | 211.6478 | 416.4025 | 2971.94 | 58.51333 | 717.3333 | 91.33333 | 118.3333 | 1 | 156 | 59.53641 | 11 | 0 | 0 | 0 | 17 | 12 | 0 | 35 | 0 | 0 | 0 | 2 | 10 | 0.4871795 | 62 | 1.99 | 52.1 | 26 | 31 | 157 | 1.00641 | 0 | 0 | 0.106383 | 152 | 59.31 | 4 | 68.2 | 182 | 1289 | 0.8 | 41 | 33.5 | 10 | 60 | 2 | 52.1 | 26 | 31 | 225 | 1271 | 0.67 | 39.5 | 28.2 | 8 | 17 | 1197 | 69.8 | 161 | 0 | 7 | 0 | 0 | 163.904 | 0.129 | 0.029 | 0.016 | 0.141 | 1290 | 290 | 160 | 1410 | 1 | 1 | 1 | 1
180610 | 576.6696 | 26.85217 | 14.43478 | 363.2652 | 4606.089 | 227.2638 | 4102.272 | 21100.92 | 1338.774 | 211.6478 | 416.4025 | 2971.94 | 61.22333 | 1024 | 90.33333 | 120.6667 | 3 | 159 | 62.22314 | 10.7 | 0 | 0 | 0 | 21 | 0 | 0 | 33 | 3 | 0 | 0 | 3 | 10 | 0.4402516 | 58 | 3.58 | 47.5 | 28.5 | 30 | 160 | 1.006289 | 0 | 0.02970297 | 0.0990099 | 142 | 61.31 | 17 | 69.81 | 162 | 1258 | 0.9 | 39.7 | 33.8 | 10 | 58 | 3.6 | 47.5 | 28.5 | 30 | 212 | 1267 | 1.06 | 44.5 | 31.8 | 7 | 8 | 1174 | 71.1 | 171 | 0 | 7 | 0 | 0 | 170.144 | 0.301 | 0.061 | 0.021 | 0.201 | 3010 | 610 | 210 | 2010 | 0 | 0 | 1 | 1
180611 | 576.6696 | 26.85217 | 14.43478 | 363.2652 | 4606.089 | 227.2638 | 4102.272 | 21100.92 | 1338.774 | 211.6478 | 416.4025 | 2971.94 | 59.81 | 875.3333 | 98 | 119.3333 | 1 | 154 | 60.46097 | 10.7 | 0 | 0 | 0 | 25 | 0 | 0 | 40 | 0 | 8 | 0 | 3 | 0 | 0.4935065 | 65 | 1.41 | 51.3 | 28.4 | 29 | 142 | 0.9220779 | 0 | 0 | 0 | 146 | 59.88 | 8 | 71.05 | 209 | 1292 | 0.8 | 40.6 | 33.7 | 7 | 65 | 1.4 | 51.3 | 28.4 | 29 | 253 | 1266 | 0.82 | 44.2 | 33 | 7 | 11 | 1184 | 70.9 | 157 | 0 | 7 | 0 | 0 | 141.024 | 0.109 | 0.024 | 0.013 | 0.148 | 1090 | 240 | 130 | 1480 | 1 | 1 | 1 | 1
180611 | 576.6696 | 26.85217 | 14.43478 | 363.2652 | 4606.089 | 227.2638 | 4102.272 | 21100.92 | 1338.774 | 211.6478 | 416.4025 | 2971.94 | 58.27333 | 773 | 86 | 118.6667 | 3 | 158 | 59.21316 | 12.6 | 0 | 0 | 0 | 24 | 0 | 33.1 | 38.5 | 1 | 0 | 0 | 0 | 0 | 0.6113924 | 64 | 1.53 | 50.5 | 27.3 | 29 | 170 | 1.075949 | 0.3521277 | 0.0106383 | 0 | 147 | 58.34 | 11 | 70.86 | 213 | 1325 | 0.9 | 38.8 | 34.5 | 7 | 64 | 1.5 | 50.5 | 27.3 | 29 | 253 | 1275 | 0.82 | 43.9 | 33 | 7 | 24 | 1191 | 70.4 | 160 | 0 | 7 | 0 | 0 | 146.432 | 0.16 | 0.041 | 0.018 | 0.154 | 1600 | 410 | 180 | 1540 | 1 | 0 | 1 | 1
180611 | 576.6696 | 26.85217 | 14.43478 | 363.2652 | 4606.089 | 227.2638 | 4102.272 | 21100.92 | 1338.774 | 211.6478 | 416.4025 | 2971.94 | 57.74 | 644.3333 | 60.66667 | 117.3333 | 1 | 156 | 59.67417 | 11 | 0 | 0 | 0 | 26.5 | 12 | 33 | 30 | 0 | 0 | 0 | 0 | 0 | 0.650641 | 62 | 2.23 | 50.5 | 26.5 | 30 | 174 | 1.115385 | 0.3510638 | 0 | 0 | 132 | 57.73 | 24 | 70.38 | 193 | 1305 | 0.8 | 37.8 | 35.2 | 9 | 62 | 2.2 | 50.5 | 26.5 | 30 | 251 | 1268 | 0.84 | 44.2 | 33 | 10 | 4 | 1194 | 70.2 | 142 | 0 | 7 | 0 | 0 | 149.76 | 0.122 | 0.022 | 0.015 | 0.156 | 1220 | 220 | 150 | 1560 | 1 | 1 | 1 | 1
180611 | 576.6696 | 26.85217 | 14.43478 | 363.2652 | 4606.089 | 227.2638 | 4102.272 | 21100.92 | 1338.774 | 211.6478 | 416.4025 | 2971.94 | 56.97667 | 679.6667 | 62 | 117.6667 | 3 | 157 | 57.21726 | 13.8 | 0 | 0 | 0 | 24 | 10 | 33.12 | 23 | 1 | 0 | 0 | 3 | 10 | 0.6631847 | 0 | 1.13 | 50.8 | 26.5 | 28 | 179 | 1.140127 | 0.2109554 | 0.006369427 | 0.06369427 | 153 | 56.88 | 4 | 70.22 | 188 | 1250 | 1 | 36.8 | 35.5 | 10 | 61 | 1.1 | 50.8 | 26.5 | 28 | 225 | 1259 | 0.79 | 42.4 | 30.5 | 11 | 24 | 1197 | 70.5 | 170 | 0 | 8 | 0 | 0 | 160.992 | 0.112 | 0.026 | 0.013 | 0.135 | 1120 | 260 | 130 | 1350 | 1 | 1 | 1 | 1
180611 | 576.6696 | 26.85217 | 14.43478 | 363.2652 | 4606.089 | 227.2638 | 4102.272 | 21100.92 | 1338.774 | 211.6478 | 416.4025 | 2971.94 | 57.46667 | 924.6667 | 92.33333 | 120 | 1 | 159 | 59.33767 | 11.5 | 0 | 0 | 0 | 23 | 14 | 33 | 19 | 1 | 0 | 0 | 2 | 10 | 0.6415094 | 60 | 1.74 | 50 | 26 | 29 | 181 | 1.138365 | 0.3333333 | 0.01010101 | 0.1010101 | 135 | 57.35 | 24 | 70.53 | 190 | 1322 | 1.3 | 37.9 | 33.7 | 10 | 60 | 1.7 | 50 | 26 | 29 | 246 | 1270 | 0.87 | 45.1 | 31.2 | 8 | 4 | 1187 | 70.5 | 174 | 0 | 7 | 0 | 0 | 179.712 | 0.14 | 0.028 | 0.011 | 0.141 | 1400 | 280 | 110 | 1410 | 1 | 1 | 1 | 1
180611 | 367.5913 | 19.54348 | 28.89565 | 587.5043 | 4664.37 | 230.2099 | 4157.852 | 21388.62 | 1020.153 | 179.8124 | 440.065 | 3324.591 | 58.15333 | 1016.333 | 80 | 120.6667 | 3 | 160 | 58.2905625 | 12.5 | 0 | 0 | 0 | 21 | 7 | 33 | 31 | 0 | 0 | 0 | 0 | 11 | 0.64375 | 59 | 1.95 | 50.7 | 23.3 | 35 | 185 | 1.15625 | 0.3267327 | 0 | 0.1089109 | 158 | 58.14 | 2 | 70.48 | 182 | 1306 | 1.1 | 40.9 | 32.5 | 12 | 59 | 2 | 50.7 | 23.3 | 35 | 225 | 1275 | 0.86 | 45.4 | 30.8 | 9 | 16 | 1196 | 70.4 | 179 | 0 | 7 | 0 | 0 | 180.128 | 0.11 | 0.028 | 0.013 | 0.162 | 1100 | 280 | 130 | 1620 | 1 | 1 | 1 | 1
180612 | 367.5913 | 19.54348 | 28.89565 | 587.5043 | 4664.37 | 230.2099 | 4157.852 | 21388.62 | 1020.153 | 179.8124 | 440.065 | 3324.591 | 60.11667 | 1157 | 85.66667 | 122 | 3 | 160 | 60.429 | 12.3 | 0 | 0 | 0 | 25 | 10 | 0 | 23 | 1 | 0 | 0 | 0 | 13 | 0.45 | 64 | 1.76 | 48.8 | 26.6 | 31 | 156 | 0.975 | 0 | 0.01041667 | 0.1354167 | 158 | 60.32 | 2 | 69.1 | 179 | 1317 | 1.5 | 40.8 | 32.8 | 8 | 63 | 1.8 | 48.8 | 26.6 | 31 | 216 | 1273 | 0.95 | 45.6 | 31.3 | 8 | 26 | 1195 | 70 | 185 | 0 | 7 | 0 | 0 | 94.016 | 0.109 | 0.022 | 0.013 | 0.198 | 1090 | 220 | 130 | 1980 | 1 | 1 | 1 | 1
180612 | 367.5913 | 19.54348 | 28.89565 | 587.5043 | 4664.37 | 230.2099 | 4157.852 | 21388.62 | 1020.153 | 179.8124 | 440.065 | 3324.591 | 58.81 | 1138 | 104.5 | 122 | 1 | 157 | 59.56013 | 12 | 0 | 0 | 0 | 10 | 17 | 33 | 17 | 1 | 8 | 0 | 0 | 9 | 0.6050955 | 67 | 2.41 | 46.2 | 28.6 | 32 | 183 | 1.165605 | 0.3666667 | 0.01111111 | 0.1 | 131 | 57.48 | 26 | 70.02 | 188 | 1308 | 1 | 39.5 | 34.1 | 8 | 67 | 2.4 | 46.2 | 28.6 | 32 | 253 | 1275 | 0.93 | 44.4 | 33 | 14 | 2 | 1190 | 65.9 | 170 | 0 | 7 | 0 | 0 | 202.592 | 0.134 | 0.032 | 0.014 | 0.231 | 1340 | 320 | 140 | 2310 | 1 | 0 | 1 | 1
180612 | 367.5913 | 19.54348 | 28.89565 | 587.5043 | 4664.37 | 230.2099 | 4157.852 | 21388.62 | 1020.153 | 179.8124 | 440.065 | 3324.591 | 60.96 | 1050 | 79 | 121 | 3 | 162 | 60.94593 | 12 | 0 | 0 | 0 | 26 | 10 | 33.12 | 14 | 1 | 8 | 0 | 0 | 9 | 0.6241975 | 65 | 1.42 | 50.2 | 26.5 | 28 | 180 | 1.111111 | 0.3414433 | 0.01030928 | 0.09278351 | 160 | 60.88 | 2 | 65.94 | 177 | 1310 | 1 | 39.7 | 34.1 | 7 | 65 | 1.4 | 50.2 | 26.5 | 28 | 218 | 1268 | 0.92 | 44.7 | 33.1 | 11 | 24 | 1194 | 66.3 | 156 | 0 | 0 | 0 | 0 | 144.352 | 0.133 | 0.028 | 0.018 | 0.187 | 1330 | 280 | 180 | 1870 | 1 | 1 | 1 | 1
180612 | 367.5913 | 19.54348 | 28.89565 | 587.5043 | 4664.37 | 230.2099 | 4157.852 | 21388.62 | 1020.153 | 179.8124 | 440.065 | 3324.591 | 59.99667 | 1012 | 103.3333 | 120.3333 | 1 | 157 | 61.0528 | 11.1 | 0 | 0 | 0 | 18 | 19 | 33 | 13 | 1 | 0 | 0 | 2 | 8 | 0.5987261 | 61 | 2.1 | 46.9 | 29.2 | 30 | 172 | 1.095541 | 0.34375 | 0.01041667 | 0.08333333 | 133 | 60.11 | 24 | 66.29 | 214 | 1329 | 1.1 | 39.8 | 33.9 | 7 | 61 | 2.1 | 46.9 | 29.2 | 30 | 271 | 1271 | 0.93 | 44.2 | 32.1 | 6 | 4 | 1192 | 68.4 | 183 | 0 | 0 | 0 | 0 | 174.304 | 0.126 | 0.023 | 0.013 | 0.206 | 1260 | 230 | 130 | 2060 | 1 | 1 | 1 | 1
180612 | 367.5913 | 19.54348 | 28.89565 | 587.5043 | 4664.37 | 230.2099 | 4157.852 | 21388.62 | 1020.153 | 179.8124 | 440.065 | 3324.591 | 59.60333 | 967.6667 | 96.66667 | 120 | 3 | 163 | 59.72564 | 12.8 | 0 | 0 | 0 | 24 | 18 | 21 | 18 | 1 | 8 | 0 | 0 | 0 | 0.5521472 | 58 | 2.88 | 46.7 | 29.4 | 26 | 185 | 1.134969 | 0.2 | 0.00952381 | 0 | 160 | 59.56 | 3 | 68.36 | 197 | 1322 | 1 | 40.1 | 33.6 | 8 | 58 | 2.9 | 46.7 | 29.4 | 26 | 237 | 1270 | 0.91 | 44.5 | 32 | 7 | 18 | 1194 | 70.6 | 180 | 0 | 0 | 0 | 0 | 176.8 | 0.139 | 0.027 | 0.02 | 0.186 | 1390 | 270 | 200 | 1860 | 1 | 1 | 1 | 1
180613 | 367.5913 | 19.54348 | 28.89565 | 587.5043 | 4664.37 | 230.2099 | 4157.852 | 21388.62 | 1020.153 | 179.8124 | 440.065 | 3324.591 | 61.15333 | 1215.333 | 105 | 122.6667 | 1 | 155 | 62.10252 | 10.5 | 0 | 0 | 0 | 20 | 16 | 0 | 22.5 | 1 | 0 | 0 | 2 | 12 | 0.4741935 | 61 | 2.13 | 46.5 | 26.5 | 30 | 151 | 0.9741935 | 0 | 0.0106383 | 0.1276596 | 137 | 60.99 | 18 | 70.58 | 193 | 1302 | 0.9 | 40.9 | 33.3 | 10 | 61 | 2.1 | 46.5 | 26.5 | 30 | 253 | 1268 | 0.87 | 43.7 | 32.2 | 7 | 1 | 1190 | 69.2 | 172 | 0 | 8 | 0 | 0 | 165.984 | 0.149 | 0.024 | 0.016 | 0.182 | 1490 | 240 | 160 | 1820 | 1 | 1 | 1 | 1
180613 | 367.5913 | 19.54348 | 28.89565 | 587.5043 | 4664.37 | 230.2099 | 4157.852 | 21388.62 | 1020.153 | 179.8124 | 440.065 | 3324.591 | 60.39667 | 1138.667 | 106 | 121.6667 | 3 | 161 | 60.4159 | 12.4 | 0 | 0 | 0 | 23 | 17 | 33 | 14 | 1 | 0 | 0 | 2 | 12 | 0.6335404 | 56 | 1.79 | 48.1 | 29.3 | 27 | 191 | 1.186335 | 0.3142857 | 0.00952381 | 0.1142857 | 160 | 60.36 | 1 | 69.24 | 194 | 1305 | 1.1 | 36.7 | 35.9 | 6 | 56 | 1.8 | 48.1 | 29.3 | 27 | 230 | 1272 | 0.86 | 43.7 | 33 | 7 | 20 | 1185 | 71.2 | 185 | 0 | 7 | 0 | 0 | 169.728 | 0.135 | 0.028 | 0.019 | 0.206 | 1350 | 280 | 190 | 2060 | 1 | 1 | 1 | 1
180613 | 367.5913 | 19.54348 | 28.89565 | 587.5043 | 4664.37 | 230.2099 | 4157.852 | 21388.62 | 1020.153 | 179.8124 | 440.065 | 3324.591 | 62.26667 | 1390.333 | 114.3333 | 124 | 1 | 157 | 63.42408 | 10 | 0 | 0 | 0 | 15 | 16 | 37 | 13.5 | 1 | 0 | 0 | 2 | 13 | 0.6210191 | 60 | 3.65 | 42.8 | 32.2 | 28 | 162 | 1.031847 | 0.3814433 | 0.01030928 | 0.1340206 | 137 | 62.29 | 20 | 71.21 | 220 | 1313 | 1 | 38.9 | 34.9 | 7 | 60 | 3.7 | 42.8 | 32.2 | 28 | 258 | 1268 | 0.91 | 43.2 | 33.5 | 7 | 22 | 1190 | 69.9 | 151 | 0 | 7 | 0 | 0 | 145.184 | 0.19 | 0.035 | 0.025 | 0.27 | 1900 | 350 | 250 | 2700 | 0 | 0 | 1 | 1
180613 | 367.5913 | 19.54348 | 28.89565 | 587.5043 | 4664.37 | 230.2099 | 4157.852 | 21388.62 | 1020.153 | 179.8124 | 440.065 | 3324.591 | 60.72333 | 1232.333 | 119 | 122.6667 | 3 | 161 | 62.05932 | 11 | 0 | 0 | 0 | 18 | 10 | 33.12 | 31 | 1 | 0 | 0 | 3 | 8 | 0.6467081 | 62 | 1.82 | 46.3 | 29.8 | 26 | 170 | 1.055901 | 0.3345455 | 0.01010101 | 0.08080808 | 139 | 60.81 | 22 | 69.94 | 174 | 1303 | 0.9 | 40.2 | 33.4 | 9 | 62 | 1.8 | 46.3 | 29.8 | 26 | 235 | 1270 | 0.86 | 43.1 | 33.3 | 8 | 1 | 1187 | 70.7 | 191 | 0 | 0 | 0 | 0 | 178.464 | 0.117 | 0.023 | 0.017 | 0.204 | 1170 | 230 | 170 | 2040 | 1 | 1 | 1 | 1
180613 | 367.5913 | 19.54348 | 28.89565 | 587.5043 | 4664.37 | 230.2099 | 4157.852 | 21388.62 | 1020.153 | 179.8124 | 440.065 | 3324.591 | 58.83 | 1215.333 | 118.6667 | 122.6667 | 1 | 158 | 58.43019 | 13 | 0 | 0 | 0 | 17 | 12 | 34.5 | 21 | 1 | 8 | 0 | 2 | 0 | 0.6044304 | 70 | 3.16 | 44.5 | 28.1 | 32 | 174 | 1.101266 | 0.3920455 | 0.01136364 | 0 | 157 | 58.35 | 1 | 70.74 | 219 | 1306 | 1 | 39.2 | 33.9 | 7 | 70 | 3.2 | 44.5 | 28.1 | 32 | 265 | 1262 | 1.04 | 43.2 | 33.3 | 7 | 24 | 1192 | 72.1 | 162 | 0 | 7 | 0 | 0 | 161.408 | 0.135 | 0.018 | 0.02 | 0.28 | 1350 | 180 | 200 | 2800 | 1 | 1 | 1 | 1
180613 | 367.5913 | 19.54348 | 28.89565 | 587.5043 | 4664.37 | 230.2099 | 4157.852 | 21388.62 | 1020.153 | 179.8124 | 440.065 | 3324.591 | 62.73333 | 1578.333 | 134.3333 | 126 | 3 | 158 | 63.66437 | 10.3 | 0 | 0 | 0 | 8 | 15 | 0 | 23 | 0 | 0 | 0 | 3 | 13 | 0.3924051 | 52 | 3.5 | 42.6 | 33.6 | 32 | 158 | 1 | 0 | 0 | 0.1226415 | 134 | 62.15 | 24 | 72.12 | 203 | 1292 | 1.4 | 38 | 34.3 | 7 | 52 | 3.5 | 42.6 | 33.6 | 32 | 235 | 1266 | 0.9 | 42.6 | 33.1 | 7 | 20 | 1187 | 49.4 | 170 | 0 | 0 | 0 | 0 | 151.008 | 0.1 | 0.018 | 0.017 | 0.282 | 1000 | 180 | 170 | 2820 | 1 | 1 | 1 | 1
180613 | 367.5913 | 19.54348 | 28.89565 | 587.5043 | 4664.37 | 230.2099 | 4157.852 | 21388.62 | 1020.153 | 179.8124 | 440.065 | 3324.591 | 59.59667 | 1387 | 107 | 123.6667 | 1 | 151 | 58.10642 | 10.2 | 0 | 0 | 0 | 18 | 16 | 0 | 31 | 1 | 0 | 0 | 1 | 7 | 0.4900662 | 56 | 1.74 | 44.9 | 30 | 8 | 155 | 1.02649 | 0 | 0.01052632 | 0.07368421 | 131 | 59.43 | 20 | 49.43 | 184 | 1299 | 1 | 38.8 | 33.7 | 8 | 56 | 1.7 | 44.9 | 30 | 30 | 223 | 1265 | 0.88 | 42.8 | 32.7 | 7 | 17 | 1183 | 59.6 | 174 | 0 | 6 | 0 | 0 | 170.976 | 0.114 | 0.02 | 0.017 | 0.245 | 1140 | 200 | 170 | 2450 | 1 | 1 | 1 | 1
180614 | 367.5913 | 19.54348 | 28.89565 | 587.5043 | 4664.37 | 230.2099 | 4157.852 | 21388.62 | 1020.153 | 179.8124 | 440.065 | 3324.591 | 61.23333 | 1696.333 | 107 | 126.3333 | 3 | 159 | 61.04642 | 10.7 | 0 | 0 | 0 | 23 | 16 | 14 | 30 | 0 | 0 | 0 | 2 | 0 | 0.5345912 | 56 | 2.31 | 46.1 | 31.3 | 28 | 165 | 1.037736 | 0.1359223 | 0 | 0 | 142 | 61.22 | 17 | 59.6 | 219 | 1307 | 1.1 | 38.8 | 34.2 | 8 | 56 | 2.3 | 46.1 | 31.3 | 28 | 262 | 1270 | 0.9 | 43.1 | 32.8 | 7 | 3 | 1222 | 38.6 | 158 | 0 | 7 | 0 | 0 | 144.768 | 0.13 | 0.022 | 0.02 | 0.282 | 1300 | 220 | 200 | 2820 | 1 | 1 | 1 | 1
180614 | 367.5913 | 19.54348 | 28.89565 | 587.5043 | 4664.37 | 230.2099 | 4157.852 | 21388.62 | 1020.153 | 179.8124 | 440.065 | 3324.591 | 59.57667 | 1729.333 | 126 | 127 | 1 | 153 | 59.06588 | 10.7 | 0 | 0 | 0 | 23 | 19 | 33 | 22.5 | 1 | 0 | 0 | 0 | 0 | 0.6437908 | 56 | 1.32 | 48.3 | 28.3 | 29 | 173 | 1.130719 | 0.3402062 | 0.01030928 | 0 | 150 | 59.48 | 3 | 38.61 | 185 | 1313 | 1 | 38.6 | 33.9 | 7 | 57 | 1.3 | 48.3 | 28.3 | 29 | 228 | 1254 | 0.84 | 43.7 | 32.4 | 7 | 14 | 1188 | 60.5 | 155 | 0 | 7 | 0 | 0 | 153.088 | 0.137 | 0.019 | 0.019 | 0.245 | 1370 | 190 | 190 | 2450 | 1 | 1 | 1 | 1
180614 | 367.5913 | 19.54348 | 28.89565 | 587.5043 | 4664.37 | 230.2099 | 4157.852 | 21388.62 | 1020.153 | 179.8124 | 440.065 | 3324.591 | 59.56 | 1622 | 100.3333 | 126 | 3 | 159 | 59.23566 | 10.7 | 0 | 0 | 0 | 26 | 17 | 33.12 | 13 | 1 | 0 | 0 | 3 | 8 | 0.6359748 | 60 | 1.95 | 47.3 | 28.1 | 30 | 187 | 1.176101 | 0.3345455 | 0.01010101 | 0.08080808 | 145 | 59.12 | 14 | 60.45 | 198 | 1302 | 1.3 | 38.6 | 33.8 | 7 | 60 | 2 | 47.3 | 28.1 | 30 | 255 | 1260 | 0.95 | 43.7 | 33.1 | 12 | 3 | 1185 | 46.9 | 165 | 0 | 5 | 0 | 0 | 156 | 0.117 | 0.03 | 0.02 | 0.281 | 1170 | 300 | 200 | 2810 | 1 | 0 | 1 | 1
180614 | 367.5913 | 19.54348 | 28.89565 | 587.5043 | 4664.37 | 230.2099 | 4157.852 | 21388.62 | 1020.153 | 179.8124 | 440.065 | 3324.591 | 61.04667 | 1589.667 | 99.66667 | 126 | 1 | 162 | 60.92049 | 11.9 | 0 | 0 | 0 | 22 | 10 | 33 | 21 | 3 | 0 | 0 | 2 | 8 | 0.6111111 | 71 | 1.48 | 46.8 | 29.2 | 28 | 183 | 1.12963 | 0.3626374 | 0.03296703 | 0.08791209 | 159 | 61.18 | 3 | 46.94 | 218 | 1323 | 1 | 39.1 | 33.7 | 8 | 71 | 1.5 | 46.8 | 29.2 | 28 | 265 | 1267 | 0.89 | 43.7 | 33.4 | 11 | 24 | 1198 | 70.3 | 173 | 0 | 7 | 0 | 0 | 160.16 | 0.109 | 0.019 | 0.017 | 0.268 | 1090 | 190 | 170 | 2680 | 1 | 1 | 1 | 1
180614 | 367.5913 | 19.54348 | 28.89565 | 587.5043 | 4664.37 | 230.2099 | 4157.852 | 21388.62 | 1020.153 | 179.8124 | 440.065 | 3324.591 | 60.92 | 1690.667 | 113.3333 | 126.6667 | 3 | 160 | 62.280125 | 10.8 | 0 | 0 | 0 | 26 | 0 | 33.1 | 22 | 1 | 8 | 0 | 3 | 9 | 0.638125 | 60 | 3.43 | 42.7 | 28.8 | 33 | 164 | 1.025 | 0.331 | 0.01 | 0.09 | 136 | 60.86 | 24 | 70.31 | 203 | 1286 | 0.9 | 39.7 | 32.9 | 8 | 60 | 3.4 | 42.7 | 28.8 | 33 | 260 | 1262 | 0.89 | 43.1 | 32.6 | 7 | 3 | 1199 | 58.5 | 187 | 0 | 0 | 0 | 0 | 173.472 | 0.131 | 0.023 | 0.022 | 0.288 | 1310 | 230 | 220 | 2880 | 1 | 1 | 1 | 1
180614 | 649.2143 | 45 | 27.85714 | 951.1429 | 5891.584 | 286.7318 | 6032.955 | 30695.35 | 1536.765 | 306.2708 | 396.2157 | 4578.99 | 62.06 | 1437.667 | 92.33333 | 125 | 1 | 157 | 62.05471 | 10.5 | 0 | 0 | 0 | 18 | 10 | 17.3 | 23 | 1 | 8 | 0 | 3 | 9 | 0.5687898 | 60 | 2.51 | 43 | 33.2 | 31 | 170 | 1.082803 | 0.1783505 | 0.01030928 | 0.09278351 | 154 | 62.12 | 3 | 58.5 | 209 | 1296 | 1.1 | 38.7 | 33.8 | 8 | 60 | 2.5 | 43 | 33.2 | 31 | 244 | 1267 | 0.92 | 43 | 32.7 | 8 | 25 | 1196 | 72.1 | 183 | 0 | 0 | 0 | 0 | 179.296 | 0.129 | 0.025 | 0.022 | 0.321 | 1290 | 250 | 220 | 3210 | 1 | 1 | 1 | 0
180615 | 649.2143 | 45 | 27.85714 | 951.1429 | 5891.584 | 286.7318 | 6032.955 | 30695.35 | 1536.765 | 306.2708 | 396.2157 | 4578.99 | 62.09667 | 1483.333 | 116 | 125 | 3 | 156 | 63.76359 | 10 | 0 | 0 | 0 | 17 | 20 | 0 | 24 | 1 | 8 | 0 | 2 | 0 | 0.4615385 | 55 | 3.2 | 41.4 | 36.4 | 30 | 150 | 0.9615385 | 0 | 0.00990099 | 0 | 131 | 62.18 | 25 | 72.05 | 170 | 1295 | 0.9 | 39.7 | 33.6 | 10 | 55 | 3.2 | 41.4 | 36.4 | 30 | 221 | 1258 | 0.84 | 43.1 | 32.5 | 7 | 4 | 1195 | 71 | 164 | 0 | 6 | 0 | 0 | 157.664 | 0.161 | 0.025 | 0.019 | 0.288 | 1610 | 250 | 190 | 2880 | 1 | 1 | 1 | 1
180615 | 649.2143 | 45 | 27.85714 | 951.1429 | 5891.584 | 286.7318 | 6032.955 | 30695.35 | 1536.765 | 306.2708 | 396.2157 | 4578.99 | 60.52333 | 1375.667 | 121.6667 | 123.6667 | 1 | 152 | 60.9723 | 10.5 | 0 | 0 | 0 | 19 | 13 | 33 | 21 | 1 | 0 | 0 | 2 | 8 | 0.6381579 | 60 | 1.84 | 46.1 | 31.7 | 27 | 167 | 1.098684 | 0.3586957 | 0.01086957 | 0.08695652 | 148 | 60.7 | 4 | 71.04 | 203 | 1307 | 1.2 | 39.5 | 33.3 | 7 | 59 | 1.8 | 46.1 | 31.7 | 27 | 237 | 1257 | 0.97 | 43.9 | 32.8 | 10 | 25 | 1193 | 58 | 170 | 0 | 0 | 0 | 0 | 166.816 | 0.103 | 0.019 | 0.017 | 0.255 | 1030 | 190 | 170 | 2550 | 1 | 1 | 1 | 1
180615 | 649.2143 | 45 | 27.85714 | 951.1429 | 5891.584 | 286.7318 | 6032.955 | 30695.35 | 1536.765 | 306.2708 | 396.2157 | 4578.99 | 62.54667 | 1406 | 107.6667 | 124 | 3 | 157 | 63.92567 | 9.8 | 0 | 0 | 0 | 24 | 0 | 33 | 23 | 1 | 0 | 0 | 3 | 7 | 0.5796178 | 62 | 2.56 | 44.3 | 34.2 | 31 | 160 | 1.019108 | 0.3473684 | 0.01052632 | 0.07368421 | 133 | 62.8 | 24 | 70.19 | 198 | 1304 | 1.1 | 39.7 | 33.4 | 9 | 62 | 2.6 | 44.3 | 34.2 | 31 | 235 | 1270 | 0.94 | 42.9 | 33.1 | 7 | 25 | 1187 | 70.2 | 183 | 0 | 7 | 0 | 0 | 170.144 | 0.121 | 0.029 | 0.016 | 0.243 | 1210 | 290 | 160 | 2430 | 1 | 1 | 1 | 1
180615 | 649.2143 | 45 | 27.85714 | 951.1429 | 5891.584 | 286.7318 | 6032.955 | 30695.35 | 1536.765 | 306.2708 | 396.2157 | 4578.99 | 62.28667 | 1444.333 | 144 | 124.6667 | 1 | 158 | 63.62563 | 9.1 | 0 | 0 | 0 | 18 | 0 | 33.1 | 35.5 | 1 | 0 | 0 | 2 | 8 | 0.6177215 | 62 | 3.21 | 42.8 | 33.9 | 28 | 174 | 1.101266 | 0.3447917 | 0.01041667 | 0.08333333 | 133 | 62.39 | 25 | 70.21 | 228 | 1305 | 1 | 39.8 | 34 | 9 | 62 | 3.2 | 42.8 | 33.9 | 28 | 260 | 1257 | 0.86 | 43.2 | 33.1 | 8 | 30 | 1192 | 73.1 | 166 | 0 | 7 | 0 | 0 | 161.824 | 0.1 | 0.018 | 0.016 | 0.231 | 1000 | 180 | 160 | 2310 | 1 | 1 | 1 | 1
180615 | 768.625 | 67.875 | 37 | 1191.5 | 6462.41 | 316.886 | 6316.305 | 32301.1 | 1666.402 | 396.9515 | 383.9083 | 4870.728 | 62.29333 | 1357.333 | 126 | 124 | 3 | 159 | 64.2039 | 8.5 | 0 | 0 | 0 | 18 | 10 | 33.1 | 26.5 | 1 | 0 | 0 | 3 | 8.5 | 0.6295597 | 52 | 2.87 | 44.6 | 29.4 | 32 | 191 | 1.201258 | 0.3093458 | 0.009345794 | 0.07943925 | 129 | 62.13 | 30 | 73.14 | 188 | 1304 | 1.1 | 39.1 | 34.4 | 7 | 52 | 2.9 | 44.6 | 29.4 | 32 | 237 | 1264 | 0.87 | 43 | 32.9 | 6 | 3 | 1194 | 72.9 | 160 | 0 | 7 | 0 | 0 | 161.824 | 0.134 | 0.021 | 0.021 | 0.232 | 1340 | 210 | 210 | 2320 | 1 | 1 | 1 | 1
180616 | 768.625 | 67.875 | 37 | 1191.5 | 6462.41 | 316.886 | 6316.305 | 32301.1 | 1666.402 | 396.9515 | 383.9083 | 4870.728 | 61.26 | 1374.333 | 129.6667 | 124.3333 | 1 | 159 | 61.02038 | 11.6 | 0 | 0 | 0 | 20 | 10 | 33 | 20 | 1 | 0 | 0 | 2 | 12 | 0.6163522 | 58 | 2.19 | 45.4 | 28.7 | 29 | 180 | 1.132075 | 0.3267327 | 0.00990099 | 0.1188119 | 156 | 60.79 | 3 | 72.92 | 180 | 1303 | 1 | 39.5 | 33.7 | 8 | 58 | 2.2 | 45.4 | 28.7 | 29 | 212 | 1258 | 0.94 | 41.2 | 28.9 | 11 | 26 | 1191 | 72.1 | 174 | 0 | 7 | 0 | 0 | 172.64 | 0.099 | 0.016 | 0.016 | 0.259 | 990 | 160 | 160 | 2590 | 1 | 1 | 1 | 1
180616 | 768.625 | 67.875 | 37 | 1191.5 | 6462.41 | 316.886 | 6316.305 | 32301.1 | 1666.402 | 396.9515 | 383.9083 | 4870.728 | 61.39333 | 1576.333 | 132.6667 | 125.6667 | 3 | 157 | 63.06611 | 9.3 | 0 | 0 | 0 | 18 | 10 | 33.12 | 27 | 1 | 0 | 0 | 3 | 10 | 0.6504459 | 61 | 1.59 | 46.4 | 27.6 | 30 | 188 | 1.197452 | 0.345 | 0.01041667 | 0.1041667 | 131 | 61.27 | 26 | 72.14 | 165 | 1297 | 1 | 40.7 | 33.2 | 8 | 61 | 1.6 | 46.4 | 27.6 | 30 | 223 | 1264 | 0.9 | 43.6 | 33.8 | 9 | 3 | 1198 | 71.4 | 191 | 0 | 7 | 0 | 0 | 175.968 | 0.121 | 0.023 | 0.018 | 0.251 | 1210 | 230 | 180 | 2510 | 1 | 1 | 1 | 1
180616 | 768.625 | 67.875 | 37 | 1191.5 | 6462.41 | 316.886 | 6316.305 | 32301.1 | 1666.402 | 396.9515 | 383.9083 | 4870.728 | 60.93333 | 1565.333 | 147.3333 | 125.3333 | 1 | 160 | 61.283 | 11.8 | 0 | 0 | 0 | 20 | 15 | 33 | 33 | 1 | 0 | 0 | 3 | 0 | 0.65625 | 58 | 1.99 | 46.6 | 28.4 | 28 | 190 | 1.1875 | 0.3235294 | 0.009803922 | 0 | 157 | 61.09 | 3 | 71.39 | 215 | 1281 | 1 | 39.9 | 33.6 | 7 | 58 | 2 | 46.6 | 28.4 | 28 | 253 | 1269 | 1.48 | 43.2 | 32.9 | 6 | 20 | 1194 | 72.5 | 180 | 0 | 9 | 0 | 0 | 182.208 | 0.115 | 0.018 | 0.019 | 0.221 | 1150 | 180 | 190 | 2210 | 1 | 1 | 1 | 1
180616 | 768.625 | 67.875 | 37 | 1191.5 | 6462.41 | 316.886 | 6316.305 | 32301.1 | 1666.402 | 396.9515 | 383.9083 | 4870.728 | 58.82667 | 1526.333 | 160 | 125.6667 | 3 | 159 | 60.40465 | 12 | 0 | 0 | 0 | 16 | 10 | 33 | 30 | 1 | 0 | 0 | 0 | 8 | 0.6163522 | 58 | 1.61 | 48 | 27.7 | 31 | 186 | 1.169811 | 0.3267327 | 0.00990099 | 0.07920792 | 139 | 58.67 | 20 | 72.49 | 204 | 1322 | 1.2 | 39.1 | 34.1 | 7 | 58 | 1.6 | 48 | 27.7 | 31 | 255 | 1270 | 0.86 | 42.8 | 33.8 | 7 | 7 | 1187 | 71.1 | 183 | 0 | 6 | 0 | 0 | 172.64 | 0.124 | 0.027 | 0.018 | 0.191 | 1240 | 270 | 180 | 1910 | 1 | 1 | 1 | 1
180616 | 768.625 | 67.875 | 37 | 1191.5 | 6462.41 | 316.886 | 6316.305 | 32301.1 | 1666.402 | 396.9515 | 383.9083 | 4870.728 | 61.74333 | 1457.667 | 107.6667 | 125 | 1 | 152 | 62.52342 | 10.6 | 0 | 0 | 0 | 19 | 10 | 33.1 | 30 | 1 | 0 | 0 | 3 | 8 | 0.6848684 | 58 | 2.05 | 45.9 | 28.9 | 30 | 172 | 1.131579 | 0.3521277 | 0.0106383 | 0.08510638 | 145 | 62.11 | 7 | 71.13 | 210 | 1323 | 1.4 | 37.2 | 36.1 | 6 | 58 | 2.1 | 45.9 | 28.9 | 30 | 242 | 1267 | 0.92 | 42.9 | 33.3 | 7 | 26 | 1191 | 71 | 180 | 0 | 6 | 0 | 0 | 165.568 | 0.116 | 0.019 | 0.02 | 0.232 | 1160 | 190 | 200 | 2320 | 1 | 1 | 1 | 1
180616 | 768.625 | 67.875 | 37 | 1191.5 | 6462.41 | 316.886 | 6316.305 | 32301.1 | 1666.402 | 396.9515 | 383.9083 | 4870.728 | 59.92 | 1632.333 | 130 | 126.3333 | 3 | 158 | 61.79051 | 10.2 | 0 | 0 | 0 | 17 | 10 | 7.2 | 32.5 | 1 | 0 | 0 | 2 | 8 | 0.4917722 | 53 | 2.03 | 45.6 | 29.3 | 29 | 174 | 1.101266 | 0.06857143 | 0.00952381 | 0.07619048 | 132 | 59.98 | 26 | 70.98 | 198 | 1304 | 1 | 38.3 | 34.8 | 7 | 53 | 2 | 45.6 | 29.3 | 29 | 248 | 1264 | 0.88 | 43.5 | 32.9 | 7 | 3 | 1193 | 71.1 | 187 | 0 | 7 | 0 | 0 | 188.864 | 0.138 | 0.024 | 0.023 | 0.253 | 1380 | 240 | 230 | 2530 | 1 | 1 | 1 | 1
180617 | 768.625 | 67.875 | 37 | 1191.5 | 6462.41 | 316.886 | 6316.305 | 32301.1 | 1666.402 | 396.9515 | 383.9083 | 4870.728 | 60.86667 | 1608.667 | 139.3333 | 126.3333 | 1 | 157 | 61.11465 | 11 | 0 | 0 | 0 | 18 | 10 | 0 | 34 | 1 | 0 | 0 | 2 | 12 | 0.4904459 | 58 | 2.06 | 45.7 | 27.7 | 31 | 163 | 1.038217 | 0 | 0.01010101 | 0.1212121 | 154 | 60.92 | 3 | 71.09 | 204 | 1305 | 1 | 40.1 | 33.5 | 8 | 58 | 2.1 | 45.7 | 27.7 | 31 | 246 | 1268 | 0.88 | 44.1 | 33.1 | 10 | 16 | 1194 | 70.9 | 172 | 0 | 7 | 0 | 0 | 166.816 | 0.133 | 0.026 | 0.022 | 0.266 | 1330 | 260 | 220 | 2660 | 1 | 1 | 1 | 1
180617 | 768.625 | 67.875 | 37 | 1191.5 | 6462.41 | 316.886 | 6316.305 | 32301.1 | 1666.402 | 396.9515 | 383.9083 | 4870.728 | 60.35333 | 1685 | 129.3333 | 127 | 3 | 160 | 61.115875 | 10.1 | 0 | 0 | 0 | 27 | 10 | 33.12 | 19 | 1 | 0 | 0 | 3 | 8 | 0.632 | 60 | 2.03 | 46.9 | 28.5 | 26 | 180 | 1.125 | 0.3312 | 0.01 | 0.08 | 144 | 60.03 | 16 | 70.87 | 165 | 1308 | 1.1 | 40.9 | 32.1 | 8 | 60 | 2 | 46.9 | 28.5 | 26 | 223 | 1271 | 0.79 | 44.4 | 33.4 | 10 | 2 | 1198 | 42.7 | 174 | 0 | 6 | 0 | 0 | 166.4 | 0.153 | 0.025 | 0.025 | 0.221 | 1530 | 250 | 250 | 2210 | 1 | 1 | 1 | 1
180617 | 768.625 | 67.875 | 37 | 1191.5 | 6462.41 | 316.886 | 6316.305 | 32301.1 | 1666.402 | 396.9515 | 383.9083 | 4870.728 | 61.99667 | 1713.667 | 124 | 127 | 1 | 156 | 61.70942 | 10.5 | 0 | 0 | 0 | 18 | 18 | 33 | 13 | 1 | 0 | 0 | 2 | 10 | 0.6089744 | 59 | 3.23 | 45.4 | 30.5 | 32 | 172 | 1.102564 | 0.3402062 | 0.01030928 | 0.1030928 | 154 | 61.96 | 2 | 42.68 | 178 | 1298 | 1 | 40.3 | 33.1 | 8 | 61 | 3.2 | 45.4 | 30.5 | 32 | 230 | 1270 | 0.94 | 44.2 | 32.4 | 6 | 9 | 1186 | 70.8 | 163 | 0 | 7 | 0 | 0 | 152.256 | 0.117 | 0.017 | 0.021 | 0.252 | 1170 | 170 | 210 | 2520 | 1 | 1 | 1 | 1
180617 | 768.625 | 67.875 | 37 | 1191.5 | 6462.41 | 316.886 | 6316.305 | 32301.1 | 1666.402 | 396.9515 | 383.9083 | 4870.728 | 64.65 | 1689.333 | 147 | 126.6667 | 3 | 155 | 65.0791 | 9.9 | 0 | 0 | 0 | 23 | 7 | 33 | 19 | 1 | 0 | 0 | 0 | 9 | 0.5935484 | 53 | 4.64 | 40.6 | 34.5 | 30 | 188 | 1.212903 | 0.3235294 | 0.009803922 | 0.08823529 | 146 | 64.73 | 9 | 70.8 | 189 | 1302 | 1.2 | 39.6 | 34.4 | 8 | 53 | 4.6 | 40.6 | 34.5 | 30 | 237 | 1271 | 0.92 | 44 | 32.6 | 6 | 5 | 1189 | 69.3 | 180 | 0 | 0 | 0 | 0 | 152.672 | 0.148 | 0.023 | 0.025 | 0.25 | 1480 | 230 | 250 | 2500 | 1 | 1 | 1 | 1
180617 | 768.625 | 67.875 | 37 | 1191.5 | 6462.41 | 316.886 | 6316.305 | 32301.1 | 1666.402 | 396.9515 | 383.9083 | 4870.728 | 61.96333 | 1607.667 | 168.6667 | 126 | 1 | 155 | 62.10787 | 10.3 | 0 | 0 | 0 | 19 | 0 | 8.6 | 34 | 1 | 8 | 0 | 0 | 8 | 0.5070968 | 57 | 3.24 | 43.8 | 33.6 | 31 | 154 | 0.9935484 | 0.0877551 | 0.01020408 | 0.08163265 | 150 | 61.87 | 5 | 69.26 | 207 | 1311 | 1.2 | 39.7 | 34.6 | 8 | 57 | 3.2 | 43.8 | 33.6 | 31 | 244 | 1275 | 0.94 | 44.1 | 33 | 7 | 20 | 1191 | 72.9 | 172 | 0 | 7 | 0 | 0 | 156.832 | 0.15 | 0.022 | 0.024 | 0.24 | 1500 | 220 | 240 | 2400 | 1 | 1 | 1 | 1
180617 | 768.625 | 67.875 | 37 | 1191.5 | 6462.41 | 316.886 | 6316.305 | 32301.1 | 1666.402 | 396.9515 | 383.9083 | 4870.728 | 61.89667 | 1683 | 170.3333 | 126.3333 | 3 | 160 | 63.0001875 | 8.4 | 0 | 0 | 0 | 27 | 10 | 0 | 15 | 1 | 8 | 0 | 0 | 11 | 0.45 | 60 | 2.29 | 44.7 | 27.6 | 32 | 158 | 0.9875 | 0 | 0.01 | 0.11 | 140 | 61.59 | 20 | 72.88 | 204 | 1315 | 1.1 | 41.6 | 33.4 | 9 | 60 | 2.3 | 44.7 | 27.6 | 32 | 255 | 1258 | 0.87 | 44.4 | 32.5 | 7 | 9 | 1196 | 71.8 | 188 | 0 | 6 | 0 | 0 | 188.032 | 0.167 | 0.022 | 0.023 | 0.264 | 1670 | 220 | 230 | 2640 | 1 | 1 | 1 | 1
180618 | 768.625 | 67.875 | 37 | 1191.5 | 6462.41 | 316.886 | 6316.305 | 32301.1 | 1666.402 | 396.9515 | 383.9083 | 4870.728 | 61.72 | 1811 | 177.6667 | 128 | 1 | 154 | 62.04929 | 9.5 | 0 | 0 | 0 | 18 | 12 | 0 | 39 | 1 | 0 | 0 | 0 | 0 | 0.4545455 | 58 | 2.85 | 44.5 | 29.3 | 30 | 158 | 1.025974 | 0 | 0.01041667 | 0 | 145 | 61.44 | 9 | 71.81 | 209 | 1308 | 1 | 40.9 | 33.6 | 8 | 58 | 2.9 | 44.5 | 29.3 | 30 | 248 | 1267 | 0.9 | 44.5 | 33.3 | 11 | 19 | 1191 | 70.4 | 154 | 0 | 8 | 0 | 0 | 149.344 | 0.144 | 0.021 | 0.022 | 0.291 | 1440 | 210 | 220 | 2910 | 1 | 1 | 1 | 1
180618 | 768.625 | 67.875 | 37 | 1191.5 | 6462.41 | 316.886 | 6316.305 | 32301.1 | 1666.402 | 396.9515 | 383.9083 | 4870.728 | 62.34667 | 1828 | 175.6667 | 127.6667 | 3 | 157 | 63.34414 | 9 | 0 | 0 | 0 | 18 | 12 | 30.24 | 31 | 1 | 0 | 0 | 0 | 9 | 0.6448408 | 60 | 4.63 | 43.3 | 27.9 | 35 | 205 | 1.305732 | 0.3117526 | 0.01030928 | 0.09278351 | 138 | 62.38 | 19 | 70.37 | 203 | 1305 | 1 | 41 | 33.3 | 8 | 60 | 4.6 | 43.3 | 27.9 | 35 | 258 | 1255 | 1.01 | 43.8 | 33.6 | 11 | 5 | 1186 | 45.1 | 158 | 0 | 7 | 0 | 0 | 136.448 | 0.159 | 0.02 | 0.021 | 0.303 | 1590 | 200 | 210 | 3030 | 1 | 1 | 1 | 0
180618 | 768.625 | 67.875 | 37 | 1191.5 | 6462.41 | 316.886 | 6316.305 | 32301.1 | 1666.402 | 396.9515 | 383.9083 | 4870.728 | 62.11 | 1964.667 | 170.3333 | 129 | 1 | 160 | 61.0375625 | 10.8 | 0 | 0 | 0 | 20 | 10 | 30 | 35 | 1 | 0 | 0 | 2 | 0 | 0.6125 | 64 | 2.39 | 47.6 | 28.6 | 30 | 176 | 1.1 | 0.3125 | 0.01041667 | 0 | 155 | 61.55 | 5 | 45.07 | 175 | 1318 | 1.2 | 38.8 | 35.2 | 7 | 64 | 2.4 | 47.6 | 28.6 | 30 | 219 | 1266 | 0.88 | 43.5 | 34.2 | 8 | 20 | 1192 | 71.1 | 158 | 0 | 7 | 0 | 0 | 137.696 | 0.13 | 0.017 | 0.016 | 0.23 | 1300 | 170 | 160 | 2300 | 1 | 1 | 1 | 1
180618 | 768.625 | 67.875 | 37 | 1191.5 | 6462.41 | 316.886 | 6316.305 | 32301.1 | 1666.402 | 396.9515 | 383.9083 | 4870.728 | 61.79 | 1772.333 | 173.6667 | 127.3333 | 3 | 158 | 63.01627 | 10.2 | 0 | 0 | 0 | 9 | 16 | 30 | 23 | 0 | 0 | 0 | 0 | 0 | 0.4936709 | 61 | 2.64 | 40.9 | 45.4 | 26 | 180 | 1.139241 | 0.3092784 | 0 | 0 | 138 | 61.84 | 20 | 71.14 | 163 | 1292 | 1.2 | 42.4 | 32.3 | 11 | 61 | 2.6 | 40.9 | 45.4 | 26 | 207 | 1270 | 0.92 | 44.4 | 32.1 | 7 | 17 | 1203 | 66.9 | 205 | 0 | 4 | 0 | 0 | 188.864 | 0.175 | 0.039 | 0.019 | 0.15 | 1750 | 390 | 190 | 1500 | 1 | 0 | 1 | 1
180618 | 768.625 | 67.875 | 37 | 1191.5 | 6462.41 | 316.886 | 6316.305 | 32301.1 | 1666.402 | 396.9515 | 383.9083 | 4870.728 | 62.38333 | 1718.667 | 154.6667 | 127 | 1 | 156 | 62.67224 | 9.8 | 0 | 0 | 0 | 15 | 14 | 30 | 22.5 | 1 | 0 | 0 | 0 | 12 | 0.6057692 | 59 | 2.26 | 43.7 | 35.7 | 28 | 172 | 1.102564 | 0.3092784 | 0.01030928 | 0.1237113 | 139 | 62.15 | 17 | 66.92 | 205 | 1295 | 0.9 | 39.3 | 34.6 | 8 | 59 | 2.3 | 43.7 | 35.7 | 26 | 237 | 1269 | 0.87 | 43.7 | 32.6 | 6 | 27 | 1195 | 73.2 | 0 | 0 | 7 | 0 | 0 | 183.456 | 0.148 | 0.021 | 0.021 | 0.185 | 1480 | 210 | 210 | 1850 | 1 | 1 | 1 | 1
180618 | 768.625 | 67.875 | 37 | 1191.5 | 6462.41 | 316.886 | 6316.305 | 32301.1 | 1666.402 | 396.9515 | 383.9083 | 4870.728 | 62.23667 | 2091.667 | 204 | 130.6667 | 3 | 157 | 63.98312 | 9.7 | 0 | 0 | 0 | 17 | 0 | 30 | 31 | 1 | 0 | 0 | 0 | 13 | 0.5859873 | 62 | 2.38 | 44.4 | 30.8 | 28 | 185 | 1.178344 | 0.3157895 | 0.01052632 | 0.1368421 | 130 | 62.07 | 27 | 73.18 | 199 | 1300 | 1 | 37.5 | 36.4 | 8 | 62 | 2.4 | 44.4 | 30.8 | 28 | 246 | 1266 | 0.84 | 43 | 33.4 | 7 | 15 | 1183 | 72.9 | 180 | 0 | 10 | 0 | 0 | 171.808 | 0.129 | 0.025 | 0.016 | 0.182 | 1290 | 250 | 160 | 1820 | 1 | 1 | 1 | 1
180619 | 768.625 | 67.875 | 37 | 1191.5 | 6462.41 | 316.886 | 6316.305 | 32301.1 | 1666.402 | 396.9515 | 383.9083 | 4870.728 | 60.72667 | 1785 | 190.3333 | 127.6667 | 1 | 162 | 61.83222 | 11 | 0 | 0 | 0 | 19 | 12 | 30 | 22 | 1 | 0 | 0 | 0 | 8 | 0.5679012 | 64 | 1.67 | 48.7 | 25.7 | 31 | 175 | 1.080247 | 0.3061224 | 0.01020408 | 0.08163265 | 147 | 60.7 | 15 | 72.92 | 187 | 1318 | 1.1 | 39.7 | 33.3 | 7 | 64 | 1.7 | 48.7 | 25.7 | 31 | 225 | 1266 | 0.89 | 44.6 | 32.9 | 10 | 26 | 1197 | 72.6 | 172 | 0 | 9 | 0 | 0 | 153.92 | 0.149 | 0.028 | 0.019 | 0.211 | 1490 | 280 | 190 | 2110 | 1 | 1 | 1 | 1
180619 | 768.625 | 67.875 | 37 | 1191.5 | 6462.41 | 316.886 | 6316.305 | 32301.1 | 1666.402 | 396.9515 | 383.9083 | 4870.728 | 61.23 | 2172 | 201 | 131 | 3 | 160 | 63.071875 | 10.4 | 0 | 0 | 0 | 17 | 10 | 30.24 | 37 | 1 | 0 | 0 | 2 | 0 | 0.60775 | 62 | 1.49 | 45.8 | 31.1 | 25 | 187 | 1.16875 | 0.3085714 | 0.01020408 | 0 | 134 | 61.16 | 26 | 72.92 | 166 | 1306 | 1 | 41.9 | 32.3 | 8 | 62 | 1.5 | 45.8 | 31.1 | 25 | 223 | 1268 | 0.81 | 45 | 32.7 | 10 | 5 | 1192 | 71.6 | 185 | 0 | 5 | 0 | 0 | 173.472 | 0.193 | 0.041 | 0.021 | 0.245 | 1930 | 410 | 210 | 2450 | 0 | 0 | 1 | 1
180619 | 768.625 | 67.875 | 37 | 1191.5 | 6462.41 | 316.886 | 6316.305 | 32301.1 | 1666.402 | 396.9515 | 383.9083 | 4870.728 | 60.62333 | 1828 | 175.3333 | 128 | 1 | 156 | 60.98429 | 11.3 | 0 | 0 | 0 | 18 | 9 | 30.2 | 27 | 1 | 0 | 0 | 2 | 12 | 0.6358974 | 52 | 3.07 | 45.5 | 31.4 | 25 | 179 | 1.147436 | 0.2903846 | 0.009615385 | 0.1153846 | 151 | 60.63 | 5 | 71.61 | 230 | 1302 | 1 | 40.9 | 33.2 | 7 | 51 | 3.1 | 45.5 | 31.4 | 25 | 253 | 1263 | 0.82 | 43.9 | 32.6 | 6 | 28 | 1195 | 71.2 | 177 | 0 | 7 | 0 | 0 | 180.128 | 0.141 | 0.028 | 0.017 | 0.188 | 1410 | 280 | 170 | 1880 | 1 | 1 | 1 | 1
180619 | 768.625 | 67.875 | 37 | 1191.5 | 6462.41 | 316.886 | 6316.305 | 32301.1 | 1666.402 | 396.9515 | 383.9083 | 4870.728 | 61.50667 | 2036 | 179.6667 | 129.6667 | 3 | 159 | 63.74239 | 10.2 | 0 | 0 | 0 | 18 | 10 | 30 | 30 | 1 | 0 | 0 | 2 | 10 | 0.6352201 | 55 | 1.57 | 46.8 | 27.6 | 27 | 186 | 1.169811 | 0.2884615 | 0.009615385 | 0.09615385 | 131 | 61.73 | 28 | 73.18 | 181 | 1298 | 0.9 | 39.9 | 34.4 | 7 | 55 | 1.6 | 46.8 | 27.6 | 27 | 232 | 1257 | 0.79 | 43.6 | 33.1 | 6 | 4 | 1197 | 71.5 | 187 | 0 | 6 | 0 | 0 | 168.896 | 0.162 | 0.034 | 0.019 | 0.207 | 1620 | 340 | 190 | 2070 | 1 | 0 | 1 | 1
180619 | 768.625 | 67.875 | 37 | 1191.5 | 6462.41 | 316.886 | 6316.305 | 32301.1 | 1666.402 | 396.9515 | 383.9083 | 4870.728 | 61.21667 | 1984.333 | 189.6667 | 129.6667 | 1 | 157 | 61.44484 | 11.1 | 0 | 0 | 0 | 15 | 11 | 31.5 | 29.5 | 1 | 0 | 0 | 2 | 6 | 0.611465 | 63 | 1.92 | 47.3 | 26.2 | 27 | 170 | 1.082803 | 0.3351064 | 0.0106383 | 0.06382979 | 153 | 61.18 | 4 | 71.45 | 206 | 1295 | 0.9 | 36.9 | 36.6 | 7 | 62 | 1.9 | 47.3 | 26.2 | 27 | 242 | 1260 | 0.78 | 43.2 | 33.2 | 6 | 26 | 1199 | 71.5 | 179 | 0 | 6 | 0 | 0 | 171.808 | 0.151 | 0.028 | 0.019 | 0.193 | 1510 | 280 | 190 | 1930 | 1 | 1 | 1 | 1
180619 | 768.625 | 67.875 | 37 | 1191.5 | 6462.41 | 316.886 | 6316.305 | 32301.1 | 1666.402 | 396.9515 | 383.9083 | 4870.728 | 59.30333 | 1822.667 | 172.3333 | 128 | 3 | 160 | 61.098625 | 11.3 | 0 | 0 | 0 | 15 | 10 | 30 | 31 | 1 | 0 | 0 | 0 | 10 | 0.60625 | 58 | 2.42 | 44.9 | 31.1 | 25 | 196 | 1.225 | 0.2941176 | 0.009803922 | 0.09803922 | 134 | 59.08 | 26 | 71.5 | 187 | 1297 | 0.8 | 40.9 | 32.9 | 8 | 58 | 2.4 | 44.9 | 31.1 | 25 | 242 | 1262 | 0.78 | 43.7 | 32.4 | 7 | 3 | 1221 | 35.3 | 186 | 0 | 7 | 0 | 0 | 185.536 | 0.164 | 0.025 | 0.021 | 0.209 | 1640 | 250 | 210 | 2090 | 1 | 1 | 1 | 1
180620 | 768.625 | 67.875 | 37 | 1191.5 | 6462.41 | 316.886 | 6316.305 | 32301.1 | 1666.402 | 396.9515 | 383.9083 | 4870.728 | 60.01333 | 1883.667 | 190 | 128.3333 | 1 | 156 | 59.80308 | 11.5 | 0 | 0 | 0 | 18 | 11 | 30 | 21 | 1 | 8 | 0 | 2 | 7 | 0.6282051 | 58 | 2.27 | 44.1 | 32.7 | 27 | 192 | 1.230769 | 0.3061224 | 0.01020408 | 0.07142857 | 153 | 60.28 | 3 | 35.29 | 192 | 1300 | 1.5 | 38.2 | 34.2 | 8 | 62 | 1.4 | 48.3 | 27.1 | 28 | 230 | 1265 | 0.78 | 44.4 | 32.1 | 7 | 24 | 1197 | 63.9 | 170 | 0 | 5 | 0 | 0 | 154.752 | 0.146 | 0.027 | 0.018 | 0.177 | 1460 | 270 | 180 | 1770 | 1 | 1 | 1 | 1
180620 | 768.625 | 67.875 | 37 | 1191.5 | 6462.41 | 316.886 | 6316.305 | 32301.1 | 1666.402 | 396.9515 | 383.9083 | 4870.728 | 58.69 | 1753.667 | 174 | 127.3333 | 3 | 160 | 55.320875 | 11.9 | 0 | 0 | 0 | 20.5 | 0 | 30 | 37 | 1 | 16 | 0 | 2 | 0 | 0.665625 | 61 | 1.66 | 45.9 | 35 | 31 | 178 | 1.1125 | 0.3030303 | 0.01010101 | 0 | 136 | 58.86 | 24 | 35.29 | 178 | 1330 | 1.1 | 40.5 | 33.1 | 8 | 61 | 1.7 | 45.9 | 35 | 31 | 225 | 1268 | 0.76 | 44.6 | 31.9 | 7 | 14 | 1196 | 63.9 | 196 | 0 | 7 | 0 | 0 | 180.128 | 0.156 | 0.029 | 0.02 | 0.145 | 1560 | 290 | 200 | 1450 | 1 | 1 | 1 | 1
180620 | 768.625 | 67.875 | 37 | 1191.5 | 6462.41 | 316.886 | 6316.305 | 32301.1 | 1666.402 | 396.9515 | 383.9083 | 4870.728 | 60.19 | 1707.333 | 162.6667 | 127 | 3 | 158 | 56.77253 | 10.9 | 0 | 0 | 0 | 19 | 10 | 30 | 10 | 1 | 16 | 0 | 2 | 9 | 0.6139241 | 60 | 2.61 | 47.3 | 25.7 | 34 | 192 | 1.21519 | 0.3061224 | 0.01020408 | 0.09183673 | 136 | 60.25 | 22 | 35.29 | 182 | 1332 | 1.1 | 40.8 | 33.7 | 8 | 60 | 2.6 | 47.3 | 25.7 | 34 | 230 | 1259 | 0.87 | 44.9 | 32.1 | 7 | 12 | 1196 | 59.3 | 178 | 0 | 7 | 0 | 0 | 190.112 | 0.137 | 0.02 | 0.016 | 0.242 | 1370 | 200 | 160 | 2420 | 1 | 1 | 1 | 1
180620 | 768.625 | 67.875 | 37 | 1191.5 | 6462.41 | 316.886 | 6316.305 | 32301.1 | 1666.402 | 396.9515 | 383.9083 | 4870.728 | 60.88333 | 1956.667 | 161 | 129.3333 | 1 | 156 | 60.77731 | 10.7 | 0 | 0 | 0 | 16 | 10 | 30 | 32.5 | 3 | 0 | 0 | 2 | 11 | 0.6698718 | 63 | 1.98 | 47.5 | 25.1 | 28 | 180 | 1.153846 | 0.3225806 | 0.03225806 | 0.1182796 | 144 | 60.9 | 12 | 59.34 | 195 | 1308 | 1.1 | 39.3 | 34.6 | 8 | 63 | 2 | 47.5 | 25.1 | 28 | 237 | 1266 | 0.88 | 44.1 | 32.2 | 7 | 21 | 1199 | 65.2 | 174 | 0 | 7 | 0 | 0 | 174.304 | 0.127 | 0.027 | 0.015 | 0.18 | 1270 | 270 | 150 | 1800 | 1 | 1 | 1 | 1
180620 | 1225.125 | 88.375 | 29 | 938.5 | 5589.111 | 274.0636 | 5462.75 | 27936.08 | 2310.459 | 477.6652 | 368.9925 | 4462.931 | 60.83 | 1728.667 | 166 | 127 | 3 | 161 | 61.36398 | 10.8 | 0 | 0 | 0 | 15 | 0 | 30 | 44 | 1 | 0 | 0 | 2 | 13 | 0.6521739 | 59 | 2.84 | 46.3 | 26.4 | 25 | 198 | 1.229814 | 0.2941176 | 0.009803922 | 0.127451 | 140 | 60.79 | 21 | 65.2 | 208 | 1300 | 1 | 40.5 | 33.2 | 7 | 59 | 2.8 | 46.3 | 26.4 | 25 | 242 | 1265 | 0.99 | 44.7 | 32.6 | 0 | 25 | 1200 | 65.3 | 192 | 0 | 0 | 0 | 0 | 182.624 | 0.228 | 0.044 | 0.023 | 0.202 | 2280 | 440 | 230 | 2020 | 0 | 0 | 1 | 1
180621 | 1225.125 | 88.375 | 29 | 938.5 | 5589.111 | 274.0636 | 5462.75 | 27936.08 | 2310.459 | 477.6652 | 368.9925 | 4462.931 | 61.41333 | 1916.667 | 172.6667 | 129 | 1 | 160 | 62.131875 | 10.2 | 0 | 0 | 0 | 14 | 14 | 30 | 26 | 1 | 0 | 0 | 2 | 9 | 0.6 | 62 | 2.07 | 46.3 | 29.6 | 28 | 180 | 1.125 | 0.3061224 | 0.01020408 | 0.09183673 | 135 | 61.55 | 25 | 65.28 | 210 | 1300 | 0.9 | 36.9 | 37.1 | 6 | 62 | 2.1 | 46.3 | 29.6 | 28 | 246 | 1263 | 0.89 | 44.8 | 32.1 | 6 | 26 | 1188 | 64.9 | 180 | 0 | 7 | 0 | 0 | 176.384 | 0.139 | 0.028 | 0.015 | 0.193 | 1390 | 280 | 150 | 1930 | 1 | 1 | 1 | 1
180621 | 1225.125 | 88.375 | 29 | 938.5 | 5589.111 | 274.0636 | 5462.75 | 27936.08 | 2310.459 | 477.6652 | 368.9925 | 4462.931 | 62.35667 | 1781.667 | 142 | 127.6667 | 3 | 157 | 62.8428 | 9.7 | 0 | 0 | 0 | 8 | 8 | 30.2 | 37 | 2 | 0 | 0 | 2 | 7 | 0.6 | 64 | 2.32 | 46.6 | 26.4 | 32 | 184 | 1.171975 | 0.3247312 | 0.02150538 | 0.07526882 | 131 | 62.43 | 26 | 64.94 | 203 | 1321 | 1.1 | 40.8 | 33.7 | 9 | 64 | 2.3 | 46.6 | 26.4 | 32 | 242 | 1270 | 0.85 | 45.1 | 31.7 | 8 | 25 | 1201 | 66.3 | 198 | 0 | 7 | 0 | 0 | 190.944 | 0.146 | 0.036 | 0.019 | 0.223 | 1460 | 360 | 190 | 2230 | 1 | 0 | 1 | 1
180621 | 1225.125 | 88.375 | 29 | 938.5 | 5589.111 | 274.0636 | 5462.75 | 27936.08 | 2310.459 | 477.6652 | 368.9925 | 4462.931 | 61.79333 | 2186 | 152.6667 | 131 | 1 | 158 | 62.44639 | 9.9 | 0 | 0 | 0 | 10 | 15 | 30 | 29 | 2 | 0 | 0 | 2 | 10 | 0.6202532 | 56 | 1.48 | 48.5 | 26.3 | 30 | 198 | 1.253165 | 0.2941176 | 0.01960784 | 0.09803922 | 133 | 61.73 | 25 | 66.28 | 218 | 1304 | 1.2 | 40.3 | 33.8 | 8 | 56 | 1.5 | 48.5 | 26.3 | 30 | 248 | 1271 | 0.88 | 44.5 | 32 | 7 | 26 | 1200 | 66.6 | 180 | 0 | 5 | 0 | 0 | 178.048 | 0.154 | 0.031 | 0.017 | 0.218 | 1540 | 310 | 170 | 2180 | 1 | 0 | 1 | 1
180621 | 1225.125 | 88.375 | 29 | 938.5 | 5589.111 | 274.0636 | 5462.75 | 27936.08 | 2310.459 | 477.6652 | 368.9925 | 4462.931 | 61.46667 | 1984.333 | 171.6667 | 129.3333 | 3 | 155 | 62.41587 | 10 | 0 | 0 | 0 | 15 | 10 | 30 | 13 | 2 | 16 | 0 | 3 | 10 | 0.6387097 | 59 | 1.56 | 46.6 | 32.6 | 26 | 187 | 1.206452 | 0.3125 | 0.02083333 | 0.1041667 | 129 | 61.57 | 26 | 66.63 | 181 | 1293 | 1 | 38.5 | 34.6 | 7 | 59 | 1.6 | 46.6 | 32.6 | 26 | 230 | 1257 | 0.8 | 44.2 | 32.7 | 7 | 10 | 1201 | 68.4 | 184 | 0 | 7 | 0 | 0 | 183.456 | 0.14 | 0.032 | 0.016 | 0.198 | 1400 | 320 | 160 | 1980 | 1 | 0 | 1 | 1
180621 | 1225.125 | 88.375 | 29 | 938.5 | 5589.111 | 274.0636 | 5462.75 | 27936.08 | 2310.459 | 477.6652 | 368.9925 | 4462.931 | 61.38 | 2173 | 140 | 131 | 1 | 155 | 61.866 | 10.4 | 0 | 0 | 0 | 17 | 10 | 31.7 | 34.5 | 2 | 0 | 0 | 0 | 9 | 0.6722581 | 60 | 1.58 | 46.7 | 29.3 | 26 | 181 | 1.167742 | 0.3336842 | 0.02105263 | 0.09473684 | 145 | 61.42 | 10 | 68.39 | 200 | 1315 | 1 | 40.1 | 33.8 | 7 | 60 | 1.6 | 46.7 | 29.3 | 26 | 232 | 1260 | 0.86 | 44.1 | 32.8 | 7 | 28 | 1203 | 71.3 | 196 | 0 | 5 | 0 | 0 | 179.712 | 0.157 | 0.033 | 0.019 | 0.243 | 1570 | 330 | 190 | 2430 | 1 | 0 | 1 | 1
180621 | 1225.125 | 88.375 | 29 | 938.5 | 5589.111 | 274.0636 | 5462.75 | 27936.08 | 2310.459 | 477.6652 | 368.9925 | 4462.931 | 62.44333 | 2113.667 | 170 | 131 | 3 | 157 | 63.95618 | 9.6 | 0 | 0 | 0 | 16 | 0 | 30 | 34 | 2 | 0 | 0 | 0 | 15 | 0.6178344 | 61 | 1.99 | 45.3 | 28.7 | 26 | 180 | 1.146497 | 0.3125 | 0.02083333 | 0.15625 | 129 | 62.35 | 28 | 71.34 | 205 | 1318 | 1 | 40.8 | 34.1 | 8 | 61 | 2 | 45.3 | 28.7 | 26 | 249 | 1259 | 0.81 | 43.9 | 32.7 | 7 | 17 | 1202 | 68 | 187 | 0 | 0 | 0 | 0 | 175.968 | 0.133 | 0.024 | 0.018 | 0.222 | 1330 | 240 | 180 | 2220 | 1 | 1 | 1 | 1
180621 | 1048.9 | 63 | 13 | 692.5 | 5965.185 | 320.0273 | 5773.935 | 30201.48 | 2167.1 | 396.7556 | 374.1514 | 4340.034 | 61.60667 | 1956.333 | 161.6667 | 129 | 1 | 154 | 62.36214 | 10 | 0 | 0 | 0 | 15 | 19 | 30 | 14.5 | 2 | 0 | 0 | 0 | 11 | 0.5941558 | 60 | 2.08 | 45.6 | 30.6 | 28 | 182 | 1.181818 | 0.3191489 | 0.0212766 | 0.1170213 | 137 | 61.67 | 17 | 67.95 | 213 | 1299 | 1 | 39.4 | 34.4 | 7 | 60 | 2.1 | 45.6 | 30.6 | 28 | 242 | 1257 | 0.8 | 43.5 | 33.1 | 6 | 31 | 1200 | 67.8 | 181 | 0 | 7 | 0 | 0 | 172.224 | 0.138 | 0.033 | 0.019 | 0.226 | 1380 | 330 | 190 | 2260 | 1 | 0 | 1 | 1
180622 | 1048.9 | 63 | 13 | 692.5 | 5965.185 | 320.0273 | 5773.935 | 30201.48 | 2167.1 | 396.7556 | 374.1514 | 4340.034 | 61.2 | 2070.667 | 165.6667 | 130 | 3 | 162 | 62.49469 | 10.5 | 0 | 0 | 0 | 18 | 10 | 30 | 32 | 2 | 0 | 0 | 0 | 0 | 0.5679012 | 64 | 2.19 | 43.8 | 36.7 | 24 | 181 | 1.117284 | 0.3061224 | 0.02040816 | 0 | 131 | 61.25 | 31 | 67.76 | 176 | 1306 | 1 | 38.9 | 35.1 | 6 | 64 | 2.2 | 43.8 | 36.7 | 24 | 235 | 1265 | 0.77 | 42.8 | 33.4 | 7 | 5 | 1193 | 70.1 | 180 | 0 | 7 | 0 | 0 | 164.736 | 0.156 | 0.037 | 0.021 | 0.209 | 1560 | 370 | 210 | 2090 | 1 | 0 | 1 | 1
180622 | 1048.9 | 63 | 13 | 692.5 | 5965.185 | 320.0273 | 5773.935 | 30201.48 | 2167.1 | 396.7556 | 374.1514 | 4340.034 | 61.16 | 1691 | 143.3333 | 126.6667 | 1 | 154 | 61.57877 | 10.5 | 0 | 0 | 0 | 0 | 15 | 30 | 21 | 2 | 16 | 0 | 2 | 8 | 0.6103896 | 61 | 1.79 | 47.1 | 26.9 | 29 | 188 | 1.220779 | 0.3225806 | 0.02150538 | 0.08602151 | 148 | 61.23 | 6 | 70.11 | 200 | 1298 | 1.5 | 36.2 | 35.3 | 6 | 62 | 1.8 | 47.1 | 26.9 | 29 | 237 | 1266 | 0.79 | 42.2 | 33.9 | 6 | 25 | 1198 | 69.9 | 182 | 0 | 7 | 0 | 0 | 165.568 | 0.166 | 0.027 | 0.025 | 0.226 | 1660 | 270 | 250 | 2260 | 1 | 1 | 1 | 1
180622 | 1048.9 | 63 | 13 | 692.5 | 5965.185 | 320.0273 | 5773.935 | 30201.48 | 2167.1 | 396.7556 | 374.1514 | 4340.034 | 61.27333 | 1544.667 | 150.3333 | 125.6667 | 1 | 154 | 26.49753 | 10.4 | 0 | 0 | 0 | 18 | 0 | 31.7 | 42 | 2 | 8 | 0 | 0 | 0 | 0.6603896 | 57 | 1.86 | 47.5 | 27.5 | 27 | 170 | 1.103896 | 0.3268041 | 0.02061856 | 0 | 146 | 24.06 | 8 | 71.02 | 209 | 1315 | 1 | 37.2 | 34.7 | 6 | 57 | 2.3 | 46.7 | 28.7 | 27 | 242 | 1261 | 0.83 | 41.6 | 33.8 | 6 | 24 | 1198 | 72.4 | 188 | 0 | 7 | 0 | 0 | 184.704 | 0.176 | 0.03 | 0.023 | 0.227 | 1760 | 300 | 230 | 2270 | 1 | 0 | 1 | 1
180623 | 1048.9 | 63 | 13 | 692.5 | 5965.185 | 320.0273 | 5773.935 | 30201.48 | 2167.1 | 396.7556 | 374.1514 | 4340.034 | 61.62 | 1383.5 | 149 | 124 | 3 | 158 | 63.60063 | 9.6 | 0 | 0 | 0 | 15 | 10 | 30.12 | 35 | 2 | 0 | 0 | 0 | 0 | 0.583038 | 60 | 2.11 | 50.1 | 21.8 | 38 | 188 | 1.189873 | 0.3073469 | 0.02040816 | 0 | 134 | 62.02 | 24 | 72.42 | 168 | 1317 | 1 | 35.3 | 36.2 | 7 | 60 | 2.1 | 50.1 | 21.8 | 38 | 221 | 1256 | 0.83 | 42.5 | 33 | 7 | 7 | 1203 | 72.7 | 180 | 0 | 5 | 0 | 0 | 164.736 | 0.112 | 0.024 | 0.017 | 0.211 | 1120 | 240 | 170 | 2110 | 1 | 1 | 1 | 1
180623 | 1048.9 | 63 | 13 | 692.5 | 5965.185 | 320.0273 | 5773.935 | 30201.48 | 2167.1 | 396.7556 | 374.1514 | 4340.034 | 61.93667 | 1403.667 | 125.3333 | 124.3333 | 1 | 161 | 50.24031 | 11.5 | 0 | 0 | 0 | 18 | 8 | 30 | 29 | 2 | 0 | 0 | 2 | 8 | 0.6024845 | 62 | 1.86 | 47.5 | 27.5 | 27 | 190 | 1.180124 | 0.3030303 | 0.02020202 | 0.08080808 | 154 | 49.22 | 7 | 72.72 | 210 | 1330 | 1 | 38.6 | 32.9 | 7 | 62 | 1.9 | 47.5 | 27.5 | 27 | 248 | 1253 | 0.86 | 42.4 | 33.6 | 10 | 24 | 1196 | 71.9 | 170 | 0 | 6 | 0 | 0 | 156.832 | 0.172 | 0.037 | 0.018 | 0.23 | 1720 | 370 | 180 | 2300 | 1 | 0 | 1 | 1
180623 | 1048.9 | 63 | 13 | 692.5 | 5965.185 | 320.0273 | 5773.935 | 30201.48 | 2167.1 | 396.7556 | 374.1514 | 4340.034 | 61.395 | 1545.5 | 143 | 125 | 3 | 157 | 62.92586 | 10.2 | 0 | 0 | 0 | 17 | 10 | 30.24 | 30 | 2 | 0 | 0 | 3 | 11 | 0.6575796 | 58 | 2.02 | 46.2 | 29.2 | 29 | 191 | 1.216561 | 0.3054545 | 0.02020202 | 0.1111111 | 133 | 61.31 | 24 | 71.86 | 194 | 1318 | 1.1 | 35.5 | 35.3 | 7 | 58 | 2 | 46.2 | 29.2 | 29 | 246 | 1263 | 0.85 | 42.1 | 33.8 | 10 | 6 | 1191 | 72.1 | 188 | 0 | 0 | 0 | 0 | 169.312 | 0.117 | 0.021 | 0.014 | 0.217 | 1170 | 210 | 140 | 2170 | 1 | 1 | 1 | 1
180623 | 1048.9 | 63 | 13 | 692.5 | 5965.185 | 320.0273 | 5773.935 | 30201.48 | 2167.1 | 396.7556 | 374.1514 | 4340.034 | 59.31333 | 1447.667 | 159 | 124.6667 | 1 | 158 | 59.92747 | 11 | 0 | 0 | 0 | 18 | 16 | 30 | 21 | 2 | 0 | 0 | 2 | 10 | 0.6265823 | 61 | 2.04 | 48.6 | 24.9 | 31 | 202 | 1.278481 | 0.3092784 | 0.02061856 | 0.1030928 | 152 | 59.45 | 6 | 72.1 | 185 | 1294 | 1 | 35.8 | 35 | 7 | 67 | 2 | 48.6 | 24.9 | 31 | 242 | 1267 | 0.78 | 42.5 | 31.9 | 6 | 10 | 1194 | 71 | 190 | 0 | 7 | 0 | 0 | 186.368 | 0.129 | 0.021 | 0.017 | 0.221 | 1290 | 210 | 170 | 2210 | 1 | 1 | 1 | 1
180623 | 1048.9 | 63 | 13 | 692.5 | 5965.185 | 320.0273 | 5773.935 | 30201.48 | 2167.1 | 396.7556 | 374.1514 | 4340.034 | 61.23667 | 1798 | 138.6667 | 127.3333 | 3 | 154 | 62.04532 | 10.5 | 0 | 0 | 0 | 8 | 16 | 30 | 27.5 | 2 | 0 | 0 | 2 | 9 | 0.6136364 | 52 | 1.02 | 48.4 | 26.6 | 25 | 181 | 1.175325 | 0.2941176 | 0.01960784 | 0.08823529 | 144 | 61.42 | 10 | 71.03 | 191 | 1312 | 1 | 36.8 | 32.9 | 7 | 52 | 1 | 48.4 | 26.6 | 25 | 230 | 1268 | 0.73 | 42.5 | 31.7 | 6 | 13 | 1192 | 71.2 | 191 | 0 | 7 | 0 | 0 | 175.136 | 0.137 | 0.034 | 0.016 | 0.19 | 1370 | 340 | 160 | 1900 | 1 | 0 | 1 | 1
180623 | 1048.9 | 63 | 13 | 692.5 | 5965.185 | 320.0273 | 5773.935 | 30201.48 | 2167.1 | 396.7556 | 374.1514 | 4340.034 | 60.96667 | 2009 | 168.3333 | 129.3333 | 1 | 155 | 50.72845 | 10.4 | 0 | 0 | 0 | 0 | 19 | 30 | 32.5 | 2 | 0 | 0 | 2 | 10 | 0.616129 | 63 | 1.21 | 48.7 | 26.5 | 26 | 161 | 1.03871 | 0.326087 | 0.02173913 | 0.1086957 | 142 | 48.85 | 13 | 71.24 | 213 | 1322 | 1.1 | 35.9 | 34.3 | 8 | 63 | 1.2 | 48.7 | 26.5 | 26 | 253 | 1257 | 0.83 | 41.3 | 32.5 | 7 | 23 | 1197 | 71.2 | 202 | 0 | 0 | 0 | 0 | 195.936 | 0.124 | 0.029 | 0.017 | 0.163 | 1240 | 290 | 170 | 1630 | 1 | 1 | 1 | 1
180623 | 1048.9 | 63 | 13 | 692.5 | 5965.185 | 320.0273 | 5773.935 | 30201.48 | 2167.1 | 396.7556 | 374.1514 | 4340.034 | 62.06333 | 1428.667 | 137.6667 | 124.3333 | 3 | 162 | 63.65914 | 10.5 | 0 | 0 | 0 | 8 | 9 | 30 | 30 | 2 | 0 | 0 | 2 | 12 | 0.5740741 | 60 | 1.83 | 45.8 | 28 | 30 | 200 | 1.234568 | 0.2941176 | 0.01960784 | 0.1176471 | 139 | 62.41 | 23 | 71.18 | 185 | 1305 | 1.1 | 37.3 | 33.1 | 6 | 60 | 1.8 | 45.8 | 28 | 30 | 226 | 1259 | 0.86 | 42.1 | 32.3 | 8 | 19 | 1201 | 71.4 | 181 | 0 | 0 | 0 | 0 | 168.48 | 0.101 | 0.026 | 0.018 | 0.285 | 1010 | 260 | 180 | 2850 | 1 | 1 | 1 | 1
180623 | 1048.9 | 63 | 13 | 692.5 | 5965.185 | 320.0273 | 5773.935 | 30201.48 | 2167.1 | 396.7556 | 374.1514 | 4340.034 | 61.95667 | 1378.333 | 129.3333 | 124 | 1 | 160 | 63.2325625 | 10 | 0 | 0 | 0 | 17 | 17 | 30 | 20 | 2 | 0 | 0 | 0 | 12 | 0.6125 | 64 | 3.66 | 44.6 | 29.1 | 32 | 183 | 1.14375 | 0.3125 | 0.02083333 | 0.125 | 141 | 62.14 | 19 | 71.35 | 165 | 1306 | 1.1 | 34.7 | 35.4 | 7 | 64 | 3.7 | 44.6 | 29.1 | 32 | 223 | 1258 | 0.9 | 41.9 | 32.3 | 6 | 6 | 1200 | 73.8 | 161 | 0 | 6 | 0 | 0 | 150.176 | 0.109 | 0.017 | 0.014 | 0.244 | 1090 | 170 | 140 | 2440 | 1 | 1 | 1 | 1
180623 | 1048.9 | 63 | 13 | 692.5 | 5965.185 | 320.0273 | 5773.935 | 30201.48 | 2167.1 | 396.7556 | 374.1514 | 4340.034 | 61.22333 | 1122.333 | 122.6667 | 121.6667 | 3 | 157 | 61.95 | 10.7 | 0 | 0 | 0 | 9 | 10 | 30.24 | 31 | 2 | 0 | 0 | 3 | 11 | 0.6129936 | 62 | 1.81 | 46.8 | 27.1 | 29 | 189 | 1.203822 | 0.3183158 | 0.02105263 | 0.1157895 | 147 | 61.15 | 10 | 73.77 | 210 | 1310 | 1.1 | 36.7 | 33.4 | 7 | 62 | 1.8 | 46.8 | 27.1 | 29 | 242 | 1262 | 0.97 | 41.9 | 32.3 | 6 | 30 | 1203 | 73.2 | 200 | 0 | 0 | 0 | 0 | 188.032 | 0.197 | 0.048 | 0.017 | 0.232 | 1970 | 480 | 170 | 2320 | 0 | 0 | 1 | 1
180624 | 1048.9 | 63 | 13 | 692.5 | 5965.185 | 320.0273 | 5773.935 | 30201.48 | 2167.1 | 396.7556 | 374.1514 | 4340.034 | 61.93667 | 1399.333 | 155.3333 | 124.6667 | 1 | 157 | 64.09803 | 9.8 | 0 | 0 | 0 | 7 | 10 | 31.7 | 50 | 2 | 0 | 0 | 2 | 0 | 0.6541401 | 65 | 2.02 | 45.4 | 30.5 | 29 | 192 | 1.22293 | 0.3445652 | 0.02173913 | 0 | 127 | 61.95 | 30 | 73.19 | 204 | 1288 | 0.9 | 37.1 | 33.2 | 7 | 65 | 2 | 45.4 | 30.5 | 29 | 242 | 1247 | 0.77 | 41.3 | 32.9 | 6 | 27 | 1186 | 72.4 | 183 | 0 | 6 | 0 | 0 | 174.304 | 0.137 | 0.024 | 0.014 | 0.179 | 1370 | 240 | 140 | 1790 | 1 | 1 | 1 | 1
180624 | 1048.9 | 63 | 13 | 692.5 | 5965.185 | 320.0273 | 5773.935 | 30201.48 | 2167.1 | 396.7556 | 374.1514 | 4340.034 | 60.85 | 1222 | 134.6667 | 122.6667 | 3 | 158 | 62.90025 | 10.5 | 0 | 0 | 0 | 10 | 10 | 30 | 37.5 | 2 | 0 | 0 | 3 | 8 | 0.6360759 | 62 | 1.89 | 45.8 | 31.8 | 26 | 177 | 1.120253 | 0.3125 | 0.02083333 | 0.08333333 | 131 | 60.95 | 27 | 72.36 | 165 | 1295 | 0.9 | 35 | 34.8 | 7 | 63 | 1.9 | 45.8 | 31.8 | 26 | 212 | 1245 | 0.76 | 42.6 | 31.9 | 6 | 16 | 1191 | 72.7 | 189 | 0 | 6 | 0 | 0 | 175.552 | 0.146 | 0.034 | 0.015 | 0.2 | 1460 | 340 | 150 | 2000 | 1 | 0 | 1 | 1
180624 | 1048.9 | 63 | 13 | 692.5 | 5965.185 | 320.0273 | 5773.935 | 30201.48 | 2167.1 | 396.7556 | 374.1514 | 4340.034 | 61.83667 | 1560.333 | 146.3333 | 125.6667 | 1 | 159 | 62.79025 | 10.3 | 0 | 0 | 0 | 10 | 5 | 30.2 | 35.5 | 2 | 0 | 0 | 0 | 12 | 0.5955975 | 62 | 2.1 | 47.3 | 27.2 | 25 | 178 | 1.119497 | 0.3113402 | 0.02061856 | 0.1237113 | 143 | 61.69 | 16 | 72.66 | 192 | 1311 | 0.9 | 36.6 | 32.9 | 6 | 62 | 2.1 | 47.3 | 27.2 | 25 | 226 | 1251 | 0.78 | 42.4 | 31.8 | 6 | 28 | 1193 | 72.6 | 192 | 0 | 5 | 0 | 0 | 189.28 | 0.137 | 0.028 | 0.014 | 0.178 | 1370 | 280 | 140 | 1780 | 1 | 1 | 1 | 1
180624 | 1048.9 | 63 | 13 | 692.5 | 5965.185 | 320.0273 | 5773.935 | 30201.48 | 2167.1 | 396.7556 | 374.1514 | 4340.034 | 60.47 | 1358.667 | 139.3333 | 123.6667 | 3 | 158 | 62.59297 | 10.6 | 0 | 0 | 0 | 9 | 14 | 30 | 32 | 2 | 8 | 0 | 0 | 0 | 0.6012658 | 59 | 1.78 | 46.3 | 29.2 | 25 | 192 | 1.21519 | 0.3030303 | 0.02020202 | 0 | 130 | 60.43 | 28 | 72.63 | 179 | 1299 | 0.9 | 37.4 | 33.3 | 7 | 60 | 1.8 | 46.3 | 29.2 | 25 | 230 | 1252 | 0.8 | 42.1 | 31.8 | 7 | 9 | 1181 | 72.4 | 173 | 0 | 0 | 0 | 0 | 155.584 | 0.174 | 0.034 | 0.017 | 0.177 | 1740 | 340 | 170 | 1770 | 1 | 0 | 1 | 1
180624 | 1048.9 | 63 | 13 | 692.5 | 5965.185 | 320.0273 | 5773.935 | 30201.48 | 2167.1 | 396.7556 | 374.1514 | 4340.034 | 60.79 | 1538 | 153.3333 | 125.6667 | 1 | 156 | 61.64154 | 10.8 | 0 | 0 | 0 | 16 | 15 | 57.6 | 5 | 2 | 0 | 0 | 2 | 0 | 0.625641 | 65 | 1.55 | 49.4 | 24.7 | 27 | 155 | 0.9935897 | 0.632967 | 0.02197802 | 0 | 147 | 60.99 | 9 | 72.35 | 218 | 1306 | 0.9 | 37.3 | 33.2 | 7 | 65 | 1.6 | 49.4 | 24.7 | 27 | 260 | 1254 | 0.79 | 41.5 | 33.1 | 6 | 23 | 1196 | 70.9 | 178 | 0 | 0 | 0 | 0 | 162.24 | 0.153 | 0.033 | 0.02 | 0.145 | 1530 | 330 | 200 | 1450 | 1 | 0 | 1 | 1
180624 | 1007.8 | 70.5 | 10 | 484 | 5344.355 | 286.8911 | 5180.585 | 27101.36 | 2156.636 | 441.2659 | 380.9788 | 4051.144 | 61.07 | 1430 | 144.3333 | 124.6667 | 3 | 155 | 62.48697 | 10.3 | 0 | 0 | 0 | 14 | 0 | 24.48 | 49 | 2 | 0 | 0 | 3 | 0 | 0.5966452 | 58 | 1.54 | 46 | 26.6 | 24 | 148 | 0.9548387 | 0.2523711 | 0.02061856 | 0 | 132 | 61.02 | 23 | 70.88 | 81 | 1303 | 0.9 | 38.6 | 32.5 | 8 | 58 | 1.5 | 46 | 26.6 | 24 | 131 | 1260 | 0.86 | 43.5 | 31.1 | 6 | 8 | 1189 | 71.9 | 192 | 0 | 5 | 0 | 0 | 196.352 | 0.165 | 0.033 | 0.021 | 0.216 | 1650 | 330 | 210 | 2160 | 1 | 0 | 1 | 1
180625 | 1007.8 | 70.5 | 10 | 484 | 5344.355 | 286.8911 | 5180.585 | 27101.36 | 2156.636 | 441.2659 | 380.9788 | 4051.144 | 63.91 | 1698 | 131 | 127 | 1 | 159 | 64.34352 | 9.6 | 0 | 0 | 0 | 10 | 0 | 0 | 46 | 2 | 0 | 0 | 2 | 5 | 0.408805 | 50 | 3.86 | 43.6 | 27 | 35 | 170 | 1.069182 | 0 | 0.01834862 | 0.04587156 | 151 | 63.94 | 8 | 71.94 | 197 | 1318 | 0.9 | 37.8 | 33.1 | 7 | 60 | 3.9 | 43.6 | 27 | 35 | 230 | 1260 | 0.88 | 43.6 | 30.8 | 6 | 27 | 1195 | 72.7 | 155 | 0 | 0 | 0 | 0 | 145.184 | 0.106 | 0.022 | 0.012 | 0.236 | 1060 | 220 | 120 | 2360 | 1 | 1 | 1 | 1
180625 | 1007.8 | 70.5 | 10 | 484 | 5344.355 | 286.8911 | 5180.585 | 27101.36 | 2156.636 | 441.2659 | 380.9788 | 4051.144 | 59.46333 | 1203.667 | 119 | 122.6667 | 3 | 158 | 61.59101 | 11.1 | 0 | 0 | 0 | 10.5 | 6 | 30 | 33 | 2 | 8 | 0 | 3 | 0 | 0.585443 | 62 | 2.72 | 44.9 | 30.3 | 28 | 206 | 1.303797 | 0.3125 | 0.02083333 | 0 | 131 | 59.3 | 27 | 72.7 | 174 | 1284 | 1 | 37.8 | 32.6 | 10 | 62 | 2.7 | 44.9 | 30.3 | 28 | 232 | 1251 | 0.87 | 43.5 | 31.2 | 8 | 4 | 1197 | 72.5 | 148 | 0 | 0 | 0 | 0 | 141.024 | 0.117 | 0.022 | 0.015 | 0.235 | 1170 | 220 | 150 | 2350 | 1 | 1 | 1 | 1
180625 | 1007.8 | 70.5 | 10 | 484 | 5344.355 | 286.8911 | 5180.585 | 27101.36 | 2156.636 | 441.2659 | 380.9788 | 4051.144 | 59.82667 | 1393.333 | 135.3333 | 124 | 1 | 157 | 60.21898 | 11.7 | 0 | 0 | 0 | 16 | 17 | 30.2 | 40 | 2 | 0 | 0 | 0 | 0 | 0.6700637 | 65 | 1.38 | 48.4 | 31.5 | 21 | 174 | 1.10828 | 0.3282609 | 0.02173913 | 0 | 153 | 59.9 | 4 | 72.53 | 196 | 1277 | 0.9 | 38.9 | 32.2 | 13 | 65 | 1.4 | 48.4 | 31.5 | 21 | 242 | 1252 | 0.8 | 44 | 30.9 | 7 | 19 | 1201 | 71.8 | 170 | 0 | 6 | 0 | 0 | 149.344 | 0.167 | 0.026 | 0.019 | 0.159 | 1670 | 260 | 190 | 1590 | 1 | 1 | 1 | 1
180625 | 1007.8 | 70.5 | 10 | 484 | 5344.355 | 286.8911 | 5180.585 | 27101.36 | 2156.636 | 441.2659 | 380.9788 | 4051.144 | 59.60667 | 1344 | 130 | 123.3333 | 3 | 156 | 61.14692 | 11.1 | 0 | 0 | 0 | 17 | 20 | 30 | 25 | 2 | 0 | 0 | 0 | 2 | 0.6153846 | 54 | 1.87 | 46.4 | 28.9 | 26 | 183 | 1.173077 | 0.2941176 | 0.01960784 | 0.01960784 | 137 | 59.66 | 19 | 71.84 | 186 | 1305 | 1 | 40.2 | 32.2 | 14 | 54 | 1.9 | 46.4 | 28.9 | 26 | 232 | 1246 | 0.89 | 44.1 | 30.7 | 9 | 8 | 1157 | 72.2 | 206 | 0 | 6 | 0 | 0 | 192.608 | 0.18 | 0.037 | 0.015 | 0.225 | 1800 | 370 | 150 | 2250 | 0 | 0 | 1 | 1
180625 | 1007.8 | 70.5 | 10 | 484 | 5344.355 | 286.8911 | 5180.585 | 27101.36 | 2156.636 | 441.2659 | 380.9788 | 4051.144 | 62.99 | 1897.667 | 140 | 128.6667 | 1 | 155 | 63.47277 | 9.7 | 0 | 0 | 0 | 15 | 18 | 30.2 | 28 | 2 | 0 | 0 | 0 | 0 | 0.6012903 | 64 | 3.58 | 43.9 | 26.1 | 32 | 177 | 1.141935 | 0.3318681 | 0.02197802 | 0 | 147 | 63 | 8 | 72.24 | 207 | 1292 | 1 | 39.3 | 32.3 | 11 | 64 | 3.6 | 43.9 | 26.1 | 32 | 244 | 1254 | 0.85 | 43.5 | 31 | 8 | 27 | 1196 | 72.9 | 174 | 0 | 7 | 0 | 0 | 168.48 | 0.226 | 0.048 | 0.015 | 0.24 | 2260 | 480 | 150 | 2400 | 0 | 0 | 1 | 1
180625 | 1007.8 | 70.5 | 10 | 484 | 5344.355 | 286.8911 | 5180.585 | 27101.36 | 2156.636 | 441.2659 | 380.9788 | 4051.144 | 60.85333 | 1329.333 | 132.3333 | 123.6667 | 3 | 160 | 62.611625 | 10.6 | 0 | 0 | 0 | 20 | 10 | 30.24 | 29 | 2 | 0 | 0 | 0 | 9 | 0.6265 | 64 | 1.26 | 47.6 | 28.9 | 26 | 173 | 1.08125 | 0.315 | 0.02083333 | 0.09375 | 133 | 60.51 | 27 | 72.94 | 154 | 1304 | 0.9 | 39.3 | 32.3 | 9 | 64 | 1.3 | 47.6 | 28.9 | 26 | 214 | 1258 | 0.8 | 43.9 | 31.2 | 7 | 4 | 1182 | 72.6 | 183 | 0 | 0 | 0 | 0 | 178.048 | 0.129 | 0.03 | 0.012 | 0.2 | 1290 | 300 | 120 | 2000 | 1 | 0 | 1 | 1
180625 | 1007.8 | 70.5 | 10 | 484 | 5344.355 | 286.8911 | 5180.585 | 27101.36 | 2156.636 | 441.2659 | 380.9788 | 4051.144 | 61.25333 | 1564 | 137 | 125.6667 | 1 | 159 | 61.53258 | 11.3 | 0 | 0 | 0 | 17 | 12 | 30 | 30 | 2 | 0 | 0 | 0 | 9 | 0.6289308 | 65 | 2.5 | 46.1 | 26.3 | 28 | 172 | 1.081761 | 0.3191489 | 0.0212766 | 0.09574468 | 155 | 61.25 | 4 | 72.59 | 223 | 1313 | 1.2 | 37.8 | 33 | 7 | 65 | 2.5 | 46.1 | 26.3 | 28 | 258 | 1254 | 0.92 | 42.9 | 31.8 | 6 | 30 | 1194 | 72.3 | 177 | 0 | 6 | 0 | 0 | 163.904 | 0.242 | 0.043 | 0.017 | 0.225 | 2420 | 430 | 170 | 2250 | 0 | 0 | 1 | 1
180626 | 1007.8 | 70.5 | 10 | 484 | 5344.355 | 286.8911 | 5180.585 | 27101.36 | 2156.636 | 441.2659 | 380.9788 | 4051.144 | 61.09333 | 1555.667 | 137.3333 | 125.6667 | 3 | 159 | 63.25321 | 10.4 | 0 | 0 | 0 | 16 | 10 | 30 | 37 | 2 | 0 | 0 | 0 | 0 | 0.5974843 | 59 | 1.99 | 45.3 | 30.4 | 26 | 182 | 1.144654 | 0.3 | 0.02 | 0 | 129 | 61.16 | 30 | 72.26 | 172 | 1318 | 1.1 | 38 | 32.9 | 8 | 59 | 2 | 45.3 | 30.4 | 26 | 228 | 1251 | 0.8 | 42.6 | 32.3 | 6 | 3 | 1194 | 72.6 | 173 | 0 | 6 | 0 | 0 | 160.576 | 0.162 | 0.032 | 0.018 | 0.188 | 1620 | 320 | 180 | 1880 | 1 | 0 | 1 | 1
180626 | 1007.8 | 70.5 | 10 | 484 | 5344.355 | 286.8911 | 5180.585 | 27101.36 | 2156.636 | 441.2659 | 380.9788 | 4051.144 | 59.86667 | 1567.333 | 141.3333 | 125.6667 | 1 | 153 | 60.25392 | 11.5 | 0 | 0 | 0 | 8 | 31 | 31.7 | 27.5 | 2 | 0 | 0 | 3 | 0 | 0.6745098 | 59 | 1.33 | 48.3 | 27.3 | 26 | 174 | 1.137255 | 0.337234 | 0.0212766 | 0 | 150 | 60.01 | 3 | 72.55 | 202 | 1323 | 1.1 | 38.4 | 33.2 | 8 | 59 | 1.3 | 48.3 | 27.3 | 26 | 232 | 1268 | 0.84 | 43.6 | 31.7 | 7 | 29 | 1196 | 71.4 | 172 | 0 | 7 | 0 | 0 | 177.216 | 0.157 | 0.033 | 0.016 | 0.209 | 1570 | 330 | 160 | 2090 | 1 | 0 | 1 | 1
180626 | 1007.8 | 70.5 | 10 | 484 | 5344.355 | 286.8911 | 5180.585 | 27101.36 | 2156.636 | 441.2659 | 380.9788 | 4051.144 | 59.59 | 1761.667 | 142 | 127.3333 | 3 | 156 | 61.66846 | 10.9 | 0 | 0 | 0 | 15 | 0 | 30 | 36 | 2 | 0 | 0 | 2 | 10 | 0.6089744 | 61 | 1.54 | 47.7 | 29.9 | 27 | 178 | 1.141026 | 0.3157895 | 0.02105263 | 0.1052632 | 127 | 59.45 | 29 | 71.38 | 218 | 1338 | 1 | 38.6 | 33.4 | 9 | 61 | 1.5 | 47.7 | 29.9 | 27 | 253 | 1269 | 0.79 | 43 | 32 | 10 | 26 | 1198 | 67.2 | 182 | 0 | 0 | 0 | 0 | 174.72 | 0.138 | 0.028 | 0.014 | 0.161 | 1380 | 280 | 140 | 1610 | 1 | 1 | 1 | 1
180626 | 1007.8 | 70.5 | 10 | 484 | 5344.355 | 286.8911 | 5180.585 | 27101.36 | 2156.636 | 441.2659 | 380.9788 | 4051.144 | 59.4 | 1461.667 | 134 | 124.6667 | 1 | 158 | 60.66266 | 11.4 | 0 | 0 | 0 | 18 | 18 | 31.6 | 12.5 | 2 | 8 | 0 | 0 | 9 | 0.6272152 | 65 | 1.53 | 48.8 | 26.3 | 26 | 168 | 1.063291 | 0.3397849 | 0.02150538 | 0.09677419 | 132 | 59.38 | 26 | 67.17 | 184 | 1290 | 0.9 | 39.2 | 32.6 | 7 | 65 | 1.5 | 48.8 | 26.3 | 26 | 245 | 1266 | 0.84 | 43.5 | 30.6 | 6 | 4 | 1208 | 70.6 | 174 | 0 | 0 | 0 | 0 | 160.16 | 0.106 | 0.027 | 0.014 | 0.178 | 1060 | 270 | 140 | 1780 | 1 | 1 | 1 | 1
180626 | 1007.8 | 70.5 | 10 | 484 | 5344.355 | 286.8911 | 5180.585 | 27101.36 | 2156.636 | 441.2659 | 380.9788 | 4051.144 | 60.51 | 2005 | 107.6667 | 129.6667 | 3 | 162 | 60.96463 | 11.9 | 0 | 0 | 0 | 10 | 18 | 30 | 37 | 2 | 0 | 0 | 0 | 7 | 0.6419753 | 61 | 1.29 | 48.9 | 25.6 | 27 | 187 | 1.154321 | 0.2970297 | 0.01980198 | 0.06930693 | 158 | 60.81 | 4 | 67.17 | 206 | 1307 | 0.9 | 39.2 | 32.2 | 8 | 61 | 1.3 | 48.9 | 25.6 | 27 | 242 | 1265 | 0.83 | 43.5 | 31.2 | 7 | 25 | 1207 | 68.7 | 178 | 0 | 0 | 0 | 0 | 171.808 | 0.289 | 0.075 | 0.02 | 0.176 | 2890 | 750 | 200 | 1760 | 0 | 0 | 1 | 1
180626 | 1078.8 | 82 | 10 | 541.5 | 5070.237 | 276.8336 | 4811.62 | 25330.27 | 2265.361 | 494.8128 | 377.7409 | 4016.239 | 60.64667 | 2002 | 130.6667 | 129 | 1 | 157 | 61.99688 | 10.3 | 0 | 0 | 0 | 16 | 16 | 30 | 21 | 2 | 0 | 0 | 2 | 7 | 0.5987261 | 66 | 2.24 | 45.5 | 32.5 | 29 | 171 | 1.089172 | 0.3296703 | 0.02197802 | 0.07692308 | 132 | 60.73 | 25 | 68.71 | 173 | 1311 | 1.1 | 37.6 | 32.7 | 9 | 65 | 2.2 | 45.5 | 32.5 | 29 | 233 | 1268 | 0.85 | 42.9 | 31.5 | 7 | 5 | 1192 | 66.4 | 168 | 0 | 0 | 0 | 0 | 156 | 0.125 | 0.03 | 0.012 | 0.224 | 1250 | 300 | 120 | 2240 | 1 | 0 | 1 | 1
180626 | 1078.8 | 82 | 10 | 541.5 | 5070.237 | 276.8336 | 4811.62 | 25330.27 | 2265.361 | 494.8128 | 377.7409 | 4016.239 | 60.04333 | 2190.667 | 172.6667 | 131.3333 | 3 | 159 | 60.2305 | 12.1 | 0 | 0 | 0 | 18 | 15 | 30 | 20.5 | 2 | 0 | 0 | 2 | 8 | 0.6006289 | 57 | 1.69 | 47.4 | 29.8 | 23 | 166 | 1.044025 | 0.2941176 | 0.01960784 | 0.07843137 | 155 | 60.07 | 4 | 66.4 | 214 | 1299 | 1.3 | 38.1 | 32.7 | 8 | 57 | 1.7 | 47.4 | 29.8 | 23 | 242 | 1267 | 0.8 | 42.4 | 32 | 6 | 29 | 1198 | 70 | 187 | 0 | 7 | 0 | 0 | 187.616 | 0.121 | 0.033 | 0.015 | 0.192 | 1210 | 330 | 150 | 1920 | 1 | 0 | 1 | 1
180627 | 1078.8 | 82 | 10 | 541.5 | 5070.237 | 276.8336 | 4811.62 | 25330.27 | 2265.361 | 494.8128 | 377.7409 | 4016.239 | 63.63667 | 1787.333 | 145.6667 | 128 | 1 | 155 | 64.84297 | 9 | 0 | 0 | 0 | 10 | 19 | 30.2 | 33 | 2 | 0 | 0 | 0 | 0 | 0.6077419 | 52 | 4.34 | 42.4 | 29.6 | 34 | 187 | 1.206452 | 0.2932039 | 0.01941748 | 0 | 126 | 63.65 | 29 | 70.04 | 179 | 1303 | 1.2 | 39.1 | 33.4 | 11 | 52 | 4.3 | 42.4 | 29.6 | 34 | 225 | 1255 | 0.89 | 42.5 | 32.1 | 8 | 6 | 1196 | 70.2 | 171 | 0 | 7 | 0 | 0 | 171.808 | 0.172 | 0.029 | 0.022 | 0.252 | 1720 | 290 | 220 | 2520 | 1 | 1 | 1 | 1
180627 | 1078.8 | 82 | 10 | 541.5 | 5070.237 | 276.8336 | 4811.62 | 25330.27 | 2265.361 | 494.8128 | 377.7409 | 4016.239 | 60.50667 | 1817.333 | 194 | 127.6667 | 1 | 156 | 52.66827 | 10.5 | 0 | 0 | 0 | 19 | 10 | 33.1 | 13 | 2 | 8 | 0 | 3 | 10 | 0.6288462 | 53 | 4.39 | 41.8 | 26.8 | 36 | 177 | 1.134615 | 0.3213592 | 0.01941748 | 0.09708738 | 137 | 59.97 | 19 | 0 | 164 | 1318 | 1 | 39.7 | 32.6 | 8 | 53 | 4.4 | 41.8 | 26.8 | 36 | 207 | 1267 | 0.94 | 42.6 | 31.7 | 6 | 10 | 1189 | 70.2 | 187 | 0 | 6 | 0 | 0 | 173.056 | 0.173 | 0.028 | 0.019 | 0.317 | 1730 | 280 | 190 | 3170 | 1 | 1 | 1 | 0
180627 | 1078.8 | 82 | 10 | 541.5 | 5070.237 | 276.8336 | 4811.62 | 25330.27 | 2265.361 | 494.8128 | 377.7409 | 4016.239 | 61.67667 | 1836 | 148.6667 | 128.3333 | 3 | 146 | 62.40308 | 10.4 | 0 | 0 | 0 | 20 | 10 | 33.12 | 22 | 2 | 0 | 0 | 3 | 13 | 0.7063014 | 62 | 1.87 | 47.5 | 26.3 | 31 | 177 | 1.212329 | 0.3942857 | 0.02380952 | 0.1547619 | 136 | 61.83 | 10 | 70.2 | 222 | 1304 | 1.1 | 39 | 33.1 | 9 | 62 | 1.9 | 47.5 | 26.3 | 31 | 255 | 1264 | 0.85 | 43.4 | 32.3 | 6 | 29 | 1193 | 71.6 | 194 | 0 | 5 | 0 | 0 | 181.792 | 0.117 | 0.02 | 0.018 | 0.261 | 1170 | 200 | 180 | 2610 | 1 | 1 | 1 | 1
180627 | 1078.8 | 82 | 10 | 541.5 | 5070.237 | 276.8336 | 4811.62 | 25330.27 | 2265.361 | 494.8128 | 377.7409 | 4016.239 | 61.09 | 1756.333 | 163 | 127.3333 | 1 | 155 | 63.13135 | 10 | 0 | 0 | 0 | 18 | 15 | 25 | 21 | 2 | 0 | 0 | 2 | 10 | 0.6 | 56 | 3.84 | 41.7 | 30.7 | 34 | 196 | 1.264516 | 0.2525253 | 0.02020202 | 0.1010101 | 126 | 61.18 | 29 | 71.62 | 199 | 1308 | 1 | 38.4 | 34 | 7 | 54 | 3.8 | 41.7 | 30.7 | 34 | 248 | 1265 | 0.87 | 42.1 | 33 | 5 | 5 | 1187 | 69 | 177 | 0 | 8 | 0 | 0 | 169.312 | 0.409 | 0.076 | 0.024 | 0.273 | 4090 | 760 | 240 | 2730 | 0 | 0 | 1 | 1
180627 | 993.1 | 51.5 | 20 | 465 | 5070.237 | 276.8336 | 4811.62 | 25330.27 | 2088.462 | 347.7523 | 379.9241 | 4028.788 | 60.77 | 1839.333 | 163 | 127.6667 | 3 | 157 | 60.81561 | 11.5 | 0 | 0 | 0 | 8 | 10 | 33.12 | 29 | 2 | 0 | 0 | 0 | 14 | 0.6122293 | 62 | 4.04 | 45.5 | 26.1 | 27 | 185 | 1.178344 | 0.3486316 | 0.02105263 | 0.1473684 | 154 | 60.66 | 3 | 68.99 | 208 | 1310 | 1.1 | 38.5 | 32.9 | 7 | 62 | 4 | 45.5 | 26.1 | 27 | 242 | 1264 | 0.82 | 42 | 33.6 | 5 | 30 | 1186 | 71.3 | 177 | 0 | 7 | 0 | 0 | 156.416 | 0.131 | 0.031 | 0.019 | 0.235 | 1310 | 310 | 190 | 2350 | 1 | 0 | 1 | 1
180628 | 993.1 | 51.5 | 20 | 465 | 5070.237 | 276.8336 | 4811.62 | 25330.27 | 2088.462 | 347.7523 | 379.9241 | 4028.788 | 61.19333 | 1770.667 | 183 | 127.3333 | 1 | 158 | 63.10196 | 10.1 | 0 | 0 | 0 | 7 | 12 | 33 | 29.5 | 2 | 8 | 0 | 0 | 0 | 0.5791139 | 61 | 2.07 | 46.3 | 28 | 27 | 170 | 1.075949 | 0.3402062 | 0.02061856 | 0 | 128 | 61.17 | 30 | 71.33 | 202 | 1316 | 1 | 38.2 | 34.4 | 7 | 61 | 2.1 | 46.3 | 28 | 27 | 260 | 1257 | 0.87 | 41.9 | 33.1 | 6 | 3 | 1210 | 71.3 | 196 | 0 | 7 | 0 | 0 | 167.232 | 0.267 | 0.051 | 0.021 | 0.227 | 2670 | 510 | 210 | 2270 | 0 | 0 | 1 | 1
180628 | 993.1 | 51.5 | 20 | 465 | 5070.237 | 276.8336 | 4811.62 | 25330.27 | 2088.462 | 347.7523 | 379.9241 | 4028.788 | 60.77667 | 1661.333 | 165 | 126.6667 | 3 | 158 | 61.01215 | 11.4 | 0 | 0 | 0 | 18 | 16 | 33.1 | 11 | 2 | 0 | 0 | 3 | 7 | 0.5702532 | 62 | 3.41 | 43.7 | 27.5 | 30 | 174 | 1.101266 | 0.3447917 | 0.02083333 | 0.07291667 | 155 | 60.81 | 3 | 71.26 | 201 | 1294 | 1 | 38.6 | 34.1 | 8 | 62 | 3.4 | 43.7 | 27.5 | 30 | 242 | 1260 | 0.99 | 42.3 | 33.5 | 7 | 21 | 1188 | 70.9 | 185 | 0 | 7 | 0 | 0 | 187.616 | 0.123 | 0.027 | 0.019 | 0.305 | 1230 | 270 | 190 | 3050 | 1 | 1 | 1 | 0
180628 | 993.1 | 51.5 | 20 | 465 | 5070.237 | 276.8336 | 4811.62 | 25330.27 | 2088.462 | 347.7523 | 379.9241 | 4028.788 | 60.65333 | 1830.333 | 152.6667 | 128 | 1 | 156 | 61.7391 | 10.5 | 0 | 0 | 0 | 19 | 10 | 33 | 26 | 2 | 0 | 0 | 2 | 9 | 0.6474359 | 67 | 2.63 | 45.8 | 28.5 | 28 | 165 | 1.057692 | 0.3707865 | 0.02247191 | 0.1011236 | 135 | 60.32 | 21 | 70.86 | 194 | 1297 | 1 | 36.6 | 34.9 | 7 | 67 | 2.6 | 45.8 | 28.5 | 28 | 251 | 1255 | 0.85 | 42.4 | 33.2 | 7 | 10 | 1201 | 72.2 | 170 | 0 | 0 | 0 | 0 | 165.568 | 0.164 | 0.036 | 0.017 | 0.259 | 1640 | 360 | 170 | 2590 | 1 | 0 | 1 | 1
180628 | 993.1 | 51.5 | 20 | 465 | 5070.237 | 276.8336 | 4811.62 | 25330.27 | 2088.462 | 347.7523 | 379.9241 | 4028.788 | 59.87333 | 2073 | 153.3333 | 129.6667 | 3 | 158 | 60.70671 | 11.5 | 0 | 0 | 0 | 17 | 10 | 33.12 | 22 | 2 | 0 | 0 | 3 | 8 | 0.6020253 | 60 | 2.43 | 44.8 | 29.1 | 30 | 187 | 1.183544 | 0.3379592 | 0.02040816 | 0.08163265 | 148 | 59.93 | 10 | 72.19 | 205 | 1284 | 1 | 38.3 | 33.2 | 9 | 60 | 2.4 | 44.8 | 29.1 | 30 | 239 | 1257 | 0.9 | 43 | 32.4 | 7 | 26 | 1196 | 71.4 | 174 | 0 | 0 | 0 | 0 | 157.664 | 0.128 | 0.021 | 0.017 | 0.358 | 1280 | 210 | 170 | 3580 | 1 | 1 | 1 | 0
180628 | 993.1 | 51.5 | 20 | 465 | 5070.237 | 276.8336 | 4811.62 | 25330.27 | 2088.462 | 347.7523 | 379.9241 | 4028.788 | 60.71 | 2792.667 | 233 | 136.6667 | 1 | 159 | 62.56113 | 10.6 | 0 | 0 | 0 | 16 | 16 | 33 | 17 | 2 | 8 | 0 | 2 | 7 | 0.6352201 | 62 | 4.07 | 43.1 | 27.7 | 33 | 184 | 1.157233 | 0.3402062 | 0.02061856 | 0.07216495 | 133 | 60.84 | 26 | 71.38 | 178 | 1290 | 1 | 37.7 | 34.2 | 8 | 63 | 4.1 | 43.1 | 27.7 | 33 | 237 | 1260 | 0.82 | 43.5 | 31.7 | 7 | 4 | 1187 | 71.5 | 165 | 0 | 6 | 0 | 0 | 152.672 | 0.111 | 0.019 | 0.013 | 0.341 | 1110 | 190 | 130 | 3410 | 1 | 1 | 1 | 0
180628 | 950.5692 | 31.51923 | 14.56923 | 508.7077 | 5281.156 | 283.414 | 5115.577 | 26759.55 | 1967.767 | 248.7255 | 367.2271 | 4075.384 | 59.76667 | 1504.667 | 156 | 125.3333 | 3 | 158 | 59.96506 | 12.2 | 0 | 0 | 0 | 16 | 17 | 33 | 12 | 2 | 8 | 0 | 0 | 8 | 0.6075949 | 64 | 2.27 | 48.3 | 25.8 | 31 | 196 | 1.240506 | 0.3510638 | 0.0212766 | 0.08510638 | 156 | 59.82 | 2 | 71.53 | 179 | 1303 | 1 | 40.4 | 32.3 | 10 | 64 | 2.3 | 48.3 | 25.8 | 31 | 223 | 1266 | 0.84 | 44.2 | 31.4 | 7 | 20 | 1194 | 71.2 | 187 | 0 | 6 | 0 | 0 | 185.536 | 0.122 | 0.025 | 0.018 | 0.21 | 1220 | 250 | 180 | 2100 | 1 | 1 | 1 | 1
180628 | 950.5692 | 31.51923 | 14.56923 | 508.7077 | 5281.156 | 283.414 | 5115.577 | 26759.55 | 1967.767 | 248.7255 | 367.2271 | 4075.384 | 60.53 | 1401 | 146.6667 | 124.3333 | 1 | 152 | 61.99316 | 10.4 | 0 | 0 | 0 | 0 | 0 | 33 | 53.5 | 2 | 0 | 0 | 0 | 6 | 0.6217105 | 61 | 1.82 | 46.1 | 32.1 | 30 | 172 | 1.131579 | 0.3626374 | 0.02197802 | 0.06593407 | 132 | 60.6 | 20 | 71.2 | 178 | 1301 | 1 | 42.3 | 31.1 | 11 | 61 | 1.8 | 46.1 | 32.1 | 30 | 226 | 1263 | 0.87 | 44.8 | 31.2 | 9 | 8 | 1200 | 70.4 | 184 | 0 | 7 | 0 | 0 | 165.568 | 0.139 | 0.025 | 0.021 | 0.16 | 1390 | 250 | 210 | 1600 | 1 | 1 | 1 | 1
180629 | 950.5692 | 31.51923 | 14.56923 | 508.7077 | 5281.156 | 283.414 | 5115.577 | 26759.55 | 1967.767 | 248.7255 | 367.2271 | 4075.384 | 59.97333 | 1440.667 | 152 | 124.3333 | 3 | 158 | 61.31399 | 11 | 0 | 0 | 0 | 14 | 20 | 0 | 22 | 2 | 0 | 0 | 0 | 11 | 0.4367089 | 56 | 1.83 | 46.1 | 30.3 | 28 | 166 | 1.050633 | 0 | 0.01960784 | 0.1078431 | 135 | 59.77 | 23 | 70.38 | 173 | 1312 | 1.1 | 42.2 | 31.2 | 10 | 56 | 1.8 | 46.1 | 30.3 | 28 | 212 | 1259 | 0.84 | 44.5 | 30.9 | 7 | 17 | 1195 | 69 | 196 | 0 | 7 | 0 | 0 | 177.632 | 0.137 | 0.027 | 0.023 | 0.177 | 1370 | 270 | 230 | 1770 | 1 | 1 | 1 | 1
180629 | 950.5692 | 31.51923 | 14.56923 | 508.7077 | 5281.156 | 283.414 | 5115.577 | 26759.55 | 1967.767 | 248.7255 | 367.2271 | 4075.384 | 60.88667 | 1487 | 166.6667 | 124.6667 | 1 | 154 | 61.8313 | 10.4 | 0 | 0 | 0 | 18 | 19 | 33 | 19 | 2 | 0 | 0 | 0 | 9 | 0.6493506 | 61 | 1.71 | 46.1 | 29.2 | 28 | 173 | 1.123377 | 0.3548387 | 0.02150538 | 0.09677419 | 137 | 60.94 | 17 | 69.03 | 190 | 1310 | 1.4 | 39 | 34 | 8 | 61 | 1.7 | 46.1 | 29.2 | 28 | 246 | 1262 | 0.89 | 44.1 | 32.4 | 8 | 5 | 1189 | 70.6 | 172 | 0 | 10 | 0 | 0 | 160.992 | 0.13 | 0.026 | 0.014 | 0.227 | 1300 | 260 | 140 | 2270 | 1 | 1 | 1 | 1
180629 | 950.5692 | 31.51923 | 14.56923 | 508.7077 | 5281.156 | 283.414 | 5115.577 | 26759.55 | 1967.767 | 248.7255 | 367.2271 | 4075.384 | 61.15333 | 1447.333 | 193 | 124.3333 | 3 | 159 | 61.53164 | 11.2 | 0 | 0 | 0 | 15 | 10 | 33.12 | 26 | 2 | 0 | 0 | 3 | 9 | 0.6171069 | 58 | 2.2 | 47.8 | 29.2 | 29 | 174 | 1.09434 | 0.3279208 | 0.01980198 | 0.08910891 | 154 | 61.24 | 5 | 70.57 | 190 | 1326 | 1.2 | 40.1 | 33.3 | 8 | 58 | 2.2 | 47.8 | 29.2 | 29 | 230 | 1260 | 0.92 | 44.5 | 32.1 | 8 | 18 | 1203 | 71.9 | 166 | 0 | 7 | 0 | 0 | 158.496 | 0.141 | 0.021 | 0.014 | 0.203 | 1410 | 210 | 140 | 2030 | 1 | 1 | 1 | 1
180629 | 950.5692 | 31.51923 | 14.56923 | 508.7077 | 5281.156 | 283.414 | 5115.577 | 26759.55 | 1967.767 | 248.7255 | 367.2271 | 4075.384 | 59.26333 | 1019 | 132.6667 | 120.6667 | 1 | 159 | 60.62434 | 11.5 | 0 | 0 | 0 | 0 | 16 | 33 | 33 | 0 | 0 | 0 | 2 | 8 | 0.5786164 | 64 | 2.82 | 45.8 | 28 | 33 | 191 | 1.201258 | 0.3473684 | 0 | 0.08421053 | 141 | 59.19 | 18 | 71.86 | 193 | 1310 | 1.3 | 39.3 | 33.5 | 8 | 64 | 2.8 | 45.8 | 28 | 33 | 253 | 1265 | 0.96 | 44.1 | 32.2 | 8 | 4 | 1192 | 71.7 | 173 | 0 | 6 | 0 | 0 | 173.056 | 0.123 | 0.022 | 0.012 | 0.235 | 1230 | 220 | 120 | 2350 | 1 | 1 | 1 | 1
180629 | 1133.077 | 30.57692 | 15.07692 | 385.2308 | 5285.751 | 267.524 | 5459.379 | 28010.69 | 2174.954 | 230.0047 | 362.1672 | 3786.231 | 59.64 | 1156.333 | 128.3333 | 121.6667 | 3 | 159 | 60.09252 | 12.4 | 0 | 0 | 0 | 15 | 10 | 17 | 29 | 2 | 0 | 0 | 0 | 6 | 0.4968553 | 66 | 2.13 | 48.4 | 25.9 | 30 | 177 | 1.113208 | 0.1827957 | 0.02150538 | 0.06451613 | 157 | 59.95 | 2 | 71.67 | 153 | 1293 | 1.2 | 40.7 | 32.5 | 11 | 66 | 2.1 | 48.4 | 25.9 | 30 | 191 | 1268 | 1.02 | 45.3 | 31.1 | 9 | 28 | 1198 | 72.2 | 174 | 0 | 8 | 0 | 0 | 175.552 | 0.096 | 0.019 | 0.014 | 0.219 | 960 | 190 | 140 | 2190 | 1 | 1 | 1 | 1
180630 | 1133.077 | 30.57692 | 15.07692 | 385.2308 | 5285.751 | 267.524 | 5459.379 | 28010.69 | 2174.954 | 230.0047 | 362.1672 | 3786.231 | 61.03 | 1308.667 | 141.6667 | 123.3333 | 1 | 157 | 63.02745 | 10.2 | 0 | 0 | 0 | 15 | 0 | 33 | 32.5 | 2 | 8 | 0 | 0 | 0 | 0.5764331 | 62 | 1.88 | 47.9 | 27.2 | 29 | 170 | 1.082803 | 0.3473684 | 0.02105263 | 0 | 129 | 61.03 | 28 | 72.21 | 186 | 1301 | 1.2 | 41.4 | 32.1 | 12 | 62 | 1.9 | 47.9 | 27.2 | 29 | 242 | 1269 | 0.98 | 44.3 | 31.2 | 10 | 6 | 1199 | 73.8 | 191 | 0 | 7 | 0 | 0 | 169.728 | 0.1 | 0.02 | 0.012 | 0.177 | 1000 | 200 | 120 | 1770 | 1 | 1 | 1 | 1
180630 | 1133.077 | 30.57692 | 15.07692 | 385.2308 | 5285.751 | 267.524 | 5459.379 | 28010.69 | 2174.954 | 230.0047 | 362.1672 | 3786.231 | 61.51667 | 1077.667 | 109.6667 | 121 | 3 | 155 | 61.98619 | 10.7 | 0 | 0 | 0 | 8 | 10 | 0 | 20 | 2 | 8 | 9 | 0 | 12 | 0.4451613 | 59 | 2.06 | 47 | 28.5 | 29 | 150 | 0.9677419 | 0 | 0.02083333 | 0.125 | 149 | 61.51 | 6 | 73.81 | 222 | 1295 | 1.2 | 39.1 | 33.8 | 7 | 59 | 2.1 | 47 | 28.5 | 29 | 253 | 1269 | 1.07 | 43.8 | 32.9 | 10 | 28 | 1189 | 73.8 | 177 | 0 | 7 | 0 | 0 | 158.496 | 0.1 | 0.019 | 0.015 | 0.219 | 1000 | 190 | 150 | 2190 | 1 | 1 | 1 | 1
180630 | 1133.077 | 30.57692 | 15.07692 | 385.2308 | 5285.751 | 267.524 | 5459.379 | 28010.69 | 2174.954 | 230.0047 | 362.1672 | 3786.231 | 62.98333 | 1201 | 107.6667 | 122.6667 | 1 | 158 | 64.83551 | 9.4 | 0 | 0 | 0 | 8 | 10 | 7.2 | 34 | 2 | 8 | 0 | 2 | 9 | 0.5075949 | 58 | 4.08 | 43.3 | 31.6 | 29 | 164 | 1.037975 | 0.072 | 0.02 | 0.09 | 130 | 62.91 | 28 | 73.79 | 201 | 1310 | 1.1 | 39.5 | 33.6 | 7 | 59 | 4.1 | 43.3 | 31.6 | 29 | 253 | 1271 | 0.99 | 42.9 | 32.8 | 8 | 7 | 1197 | 73.4 | 170 | 0 | 0 | 0 | 0 | 161.824 | 0.127 | 0.028 | 0.014 | 0.188 | 1270 | 280 | 140 | 1880 | 1 | 1 | 1 | 1
180630 | 1133.077 | 30.57692 | 15.07692 | 385.2308 | 5285.751 | 267.524 | 5459.379 | 28010.69 | 2174.954 | 230.0047 | 362.1672 | 3786.231 | 61.31333 | 1244.333 | 109 | 123 | 3 | 160 | 61.8833125 | 11.1 | 0 | 0 | 0 | 18 | 10 | 33.12 | 19 | 2 | 8 | 0 | 3 | 9 | 0.63825 | 63 | 1.48 | 50 | 28.4 | 25 | 181 | 1.13125 | 0.3414433 | 0.02061856 | 0.09278351 | 153 | 61.36 | 7 | 73.43 | 198 | 1296 | 1 | 39 | 34.3 | 7 | 62 | 1.5 | 50 | 28.4 | 25 | 230 | 1267 | 0.94 | 43.5 | 33.1 | 8 | 30 | 1195 | 73.6 | 150 | 0 | 0 | 0 | 0 | 123.968 | 0.086 | 0.012 | 0.01 | 0.172 | 860 | 120 | 100 | 1720 | 1 | 1 | 1 | 1
180630 | 1133.077 | 30.57692 | 15.07692 | 385.2308 | 5285.751 | 267.524 | 5459.379 | 28010.69 | 2174.954 | 230.0047 | 362.1672 | 3786.231 | 60.75333 | 1456.333 | 133 | 124.6667 | 1 | 156 | 63.07692 | 10.3 | 0 | 0 | 0 | 17 | 19 | 33.1 | 19 | 2 | 0 | 0 | 3 | 0 | 0.5967949 | 59 | 1.82 | 46.8 | 31.6 | 27 | 181 | 1.160256 | 0.3412371 | 0.02061856 | 0 | 126 | 60.56 | 30 | 73.63 | 190 | 1305 | 1.1 | 38.3 | 34.5 | 7 | 59 | 1.8 | 46.8 | 31.6 | 27 | 244 | 1258 | 0.96 | 43.3 | 32.8 | 8 | 5 | 1198 | 72.6 | 164 | 0 | 7 | 0 | 0 | 156.416 | 0.119 | 0.019 | 0.013 | 0.217 | 1190 | 190 | 130 | 2170 | 1 | 1 | 1 | 1
180701 | 1133.077 | 30.57692 | 15.07692 | 385.2308 | 5285.751 | 267.524 | 5459.379 | 28010.69 | 2174.954 | 230.0047 | 362.1672 | 3786.231 | 60.07667 | 1471.333 | 128.6667 | 124.6667 | 3 | 160 | 60.5289375 | 11.9 | 0 | 0 | 0 | 17 | 16 | 33.1 | 12 | 2 | 16 | 0 | 3 | 0 | 0.619375 | 57 | 1.61 | 48.6 | 27.8 | 27 | 186 | 1.1625 | 0.3213592 | 0.01941748 | 0 | 155 | 60.14 | 5 | 72.6 | 201 | 1321 | 1.1 | 38.8 | 33.9 | 8 | 57 | 1.6 | 48.6 | 27.8 | 27 | 232 | 1267 | 1.03 | 43.8 | 33 | 9 | 26 | 1199 | 73.3 | 0 | 181 | 0 | 0 | 8 | 411 | 0.138 | 0.022 | 0.017 | 0.209 | 1380 | 220 | 170 | 2090 | 1 | 1 | 1 | 1
180701 | 1133.077 | 30.57692 | 15.07692 | 385.2308 | 5285.751 | 267.524 | 5459.379 | 28010.69 | 2174.954 | 230.0047 | 362.1672 | 3786.231 | 59.09333 | 1672.333 | 168.3333 | 126.6667 | 1 | 156 | 61.58391 | 10.9 | 0 | 0 | 0 | 17 | 10 | 33 | 25.5 | 2 | 0 | 0 | 0 | 0 | 0.5608974 | 59 | 3.87 | 44.2 | 28.4 | 36 | 171 | 1.096154 | 0.3402062 | 0.02061856 | 0 | 130 | 59.24 | 26 | 73.32 | 183 | 1305 | 1 | 39.9 | 33.7 | 9 | 59 | 1.8 | 47.5 | 28.6 | 32 | 240 | 1263 | 0.9 | 43.8 | 32.8 | 7 | 2 | 1205 | 73.1 | 0 | 186 | 0 | 0 | 6 | 430 | 0.119 | 0.016 | 0.017 | 0.179 | 1190 | 160 | 170 | 1790 | 1 | 1 | 1 | 1
180701 | 1133.077 | 30.57692 | 15.07692 | 385.2308 | 5285.751 | 267.524 | 5459.379 | 28010.69 | 2174.954 | 230.0047 | 362.1672 | 3786.231 | 58.24 | 1173.333 | 130.6667 | 122 | 3 | 158 | 58.59152 | 13.1 | 0 | 0 | 0 | 15 | 18 | 33 | 25 | 2 | 0 | 0 | 0 | 12 | 0.664557 | 68 | 1.89 | 46.2 | 29.4 | 24 | 191 | 1.208861 | 0.3666667 | 0.02222222 | 0.1333333 | 156 | 58.4 | 2 | 73.14 | 199 | 1315 | 1 | 40.5 | 33.9 | 7 | 68 | 1.6 | 50.4 | 27.5 | 23 | 244 | 1263 | 0.92 | 45.2 | 34.1 | 7 | 23 | 1187 | 71.2 | 0 | 171 | 0 | 0 | 0 | 365 | 0.154 | 0.025 | 0.018 | 0.155 | 1540 | 250 | 180 | 1550 | 1 | 1 | 1 | 1
180701 | 1133.077 | 30.57692 | 15.07692 | 385.2308 | 5285.751 | 267.524 | 5459.379 | 28010.69 | 2174.954 | 230.0047 | 362.1672 | 3786.231 | 58.19667 | 826.3333 | 100 | 119 | 1 | 159 | 60.50654 | 12 | 0 | 0 | 0 | 15 | 16 | 33 | 26 | 2 | 0 | 0 | 2 | 7 | 0.6352201 | 65 | 0.86 | 49.8 | 29.1 | 23 | 168 | 1.056604 | 0.3510638 | 0.0212766 | 0.07446809 | 136 | 58.37 | 23 | 73.14 | 177 | 1318 | 1.1 | 37.1 | 38.3 | 6 | 65 | 0.9 | 49.8 | 29.1 | 23 | 237 | 1264 | 0.87 | 44.6 | 33.3 | 6 | 5 | 1185 | 71.7 | 0 | 191 | 0 | 0 | 6 | 441 | 0.102 | 0.023 | 0.011 | 0.101 | 1020 | 230 | 110 | 1010 | 1 | 1 | 1 | 1
180701 | 1133.077 | 30.57692 | 15.07692 | 385.2308 | 5285.751 | 267.524 | 5459.379 | 28010.69 | 2174.954 | 230.0047 | 362.1672 | 3786.231 | 57.4 | 755.6667 | 95 | 118.3333 | 3 | 159 | 57.95113 | 12.9 | 0 | 0 | 0 | 8 | 17 | 33 | 37 | 2 | 0 | 0 | 0 | 0 | 0.6100629 | 63 | 1.57 | 49 | 26.6 | 24 | 198 | 1.245283 | 0.34375 | 0.02083333 | 0 | 154 | 57.51 | 5 | 71.68 | 201 | 1318 | 0.9 | 37.9 | 36.7 | 6 | 63 | 1.6 | 49 | 26.6 | 24 | 235 | 1268 | 0.85 | 45 | 32.8 | 6 | 29 | 1203 | 70.1 | 0 | 168 | 0 | 0 | 7 | 374 | 0.106 | 0.021 | 0.011 | 0.086 | 1060 | 210 | 110 | 860 | 1 | 1 | 1 | 1
180701 | 1133.077 | 30.57692 | 15.07692 | 385.2308 | 5285.751 | 267.524 | 5459.379 | 28010.69 | 2174.954 | 230.0047 | 362.1672 | 3786.231 | 58.47333 | 761.6667 | 86.66667 | 118 | 1 | 159 | 60.64597 | 11 | 0 | 0 | 0 | 17 | 15 | 11.5 | 28 | 2 | 16 | 0 | 2 | 0 | 0.5754717 | 60 | 0.87 | 50.5 | 29.3 | 20 | 193 | 1.213836 | 0.1161616 | 0.02020202 | 0 | 130 | 58.54 | 29 | 70.07 | 171 | 1328 | 1.1 | 41.8 | 32.7 | 7 | 60 | 1.4 | 50 | 27.5 | 27 | 228 | 1265 | 0.86 | 45.8 | 32.2 | 8 | 3 | 1201 | 70 | 0 | 198 | 0 | 0 | 0 | 430 | 0.105 | 0.027 | 0.01 | 0.098 | 1050 | 270 | 100 | 980 | 1 | 1 | 1 | 1
180702 | 1133.077 | 30.57692 | 15.07692 | 385.2308 | 5285.751 | 267.524 | 5459.379 | 28010.69 | 2174.954 | 230.0047 | 362.1672 | 3786.231 | 58.40333 | 752 | 82.66667 | 118 | 3 | 159 | 58.5395 | 12.9 | 0 | 0 | 0 | 16 | 15 | 0 | 20 | 2 | 8 | 0 | 3 | 10 | 0.4654088 | 57 | 1.24 | 50.5 | 25.6 | 26 | 165 | 1.037736 | 0 | 0.01960784 | 0.09803922 | 156 | 58.32 | 3 | 70.02 | 231 | 1315 | 1 | 40 | 35.5 | 8 | 57 | 1.2 | 50.5 | 25.6 | 26 | 260 | 1272 | 0.88 | 45.7 | 32.3 | 8 | 28 | 1204 | 64.4 | 0 | 193 | 0 | 0 | 5 | 422 | 0.108 | 0.02 | 0.011 | 0.099 | 1080 | 200 | 110 | 990 | 1 | 1 | 1 | 1
180702 | 1133.077 | 30.57692 | 15.07692 | 385.2308 | 5285.751 | 267.524 | 5459.379 | 28010.69 | 2174.954 | 230.0047 | 362.1672 | 3786.231 | 58.35667 | 821 | 81.66667 | 119 | 1 | 157 | 59.44159 | 11.4 | 0 | 0 | 0 | 17 | 15 | 0 | 21 | 2 | 8 | 0 | 3 | 7 | 0.4649682 | 75 | 1.16 | 51.2 | 27.6 | 25 | 150 | 0.955414 | 0 | 0.02439024 | 0.08536585 | 129 | 58.37 | 28 | 64.36 | 180 | 1308 | 1 | 42.1 | 32.9 | 8 | 75 | 1.2 | 51.2 | 27.6 | 25 | 230 | 1270 | 0.86 | 46.7 | 31.4 | 8 | 25 | 1197 | 65 | 0 | 165 | 0 | 0 | 7 | 371 | 0.094 | 0.018 | 0.01 | 0.097 | 940 | 180 | 100 | 970 | 1 | 1 | 1 | 1
180702 | 1133.077 | 30.57692 | 15.07692 | 385.2308 | 5285.751 | 267.524 | 5459.379 | 28010.69 | 2174.954 | 230.0047 | 362.1672 | 3786.231 | 58.13333 | 856.3333 | 77.66667 | 119.3333 | 3 | 163 | 59.26748 | 12.2 | 0 | 0 | 0 | 18 | 10 | 0 | 35 | 2 | 8 | 0 | 2 | 0 | 0.4601227 | 69 | 1.84 | 50.1 | 25.8 | 25 | 152 | 0.9325153 | 0 | 0.0212766 | 0 | 138 | 58.23 | 25 | 65.02 | 175 | 1310 | 1.2 | 42.7 | 32.2 | 10 | 69 | 1.8 | 50.1 | 25.8 | 25 | 214 | 1272 | 0.94 | 43.6 | 34 | 7 | 30 | 1203 | 64.8 | 0 | 150 | 0 | 0 | 7 | 357 | 0.111 | 0.017 | 0.01 | 0.233 | 1110 | 170 | 100 | 2330 | 1 | 1 | 1 | 1
180702 | 1133.077 | 30.57692 | 15.07692 | 385.2308 | 5285.751 | 267.524 | 5459.379 | 28010.69 | 2174.954 | 230.0047 | 362.1672 | 3786.231 | 59.33333 | 1128.667 | 94.66667 | 121.6667 | 1 | 154 | 60.46208 | 10.5 | 0 | 0 | 0 | 18 | 17 | 6 | 27 | 2 | 8 | 0 | 2 | 0 | 0.5194805 | 63 | 1.58 | 50.8 | 26.7 | 27 | 158 | 1.025974 | 0.06593407 | 0.02197802 | 0 | 124 | 59.4 | 30 | 64.84 | 193 | 1302 | 1 | 40.9 | 34.5 | 7 | 64 | 1.6 | 50.8 | 26.7 | 27 | 253 | 1267 | 0.92 | 46.1 | 32.3 | 7 | 4 | 1199 | 64.7 | 0 | 152 | 0 | 0 | 6 | 348 | 0.108 | 0.017 | 0.01 | 0.117 | 1080 | 170 | 100 | 1170 | 1 | 1 | 1 | 1
180702 | 1133.077 | 30.57692 | 15.07692 | 385.2308 | 5285.751 | 267.524 | 5459.379 | 28010.69 | 2174.954 | 230.0047 | 362.1672 | 3786.231 | 60.79333 | 1146.333 | 86.33333 | 121.6667 | 3 | 160 | 61.2210625 | 10.8 | 0 | 0 | 0 | 17 | 8 | 33 | 32 | 2 | 0 | 0 | 0 | 0 | 0.575 | 64 | 1.83 | 52.8 | 24.3 | 32 | 189 | 1.18125 | 0.34375 | 0.02083333 | 0 | 144 | 60.84 | 16 | 64.69 | 209 | 1307 | 1 | 42.4 | 33.8 | 8 | 64 | 1.8 | 52.8 | 24.3 | 32 | 242 | 1269 | 0.92 | 45.6 | 32.8 | 7 | 31 | 1198 | 66.9 | 0 | 158 | 0 | 0 | 7 | 370 | 0.141 | 0.023 | 0.012 | 0.113 | 1410 | 230 | 120 | 1130 | 1 | 1 | 1 | 1
180702 | 1133.077 | 30.57692 | 15.07692 | 385.2308 | 5285.751 | 267.524 | 5459.379 | 28010.69 | 2174.954 | 230.0047 | 362.1672 | 3786.231 | 62.24 | 1332 | 76.33333 | 123.3333 | 1 | 157 | 63.23439 | 9.8 | 0 | 0 | 0 | 19 | 14 | 33 | 11 | 0 | 0 | 0 | 2 | 10 | 0.611465 | 62 | 1.5 | 50.2 | 28 | 27 | 186 | 1.184713 | 0.4210526 | 0 | 0.1052632 | 126 | 62.33 | 31 | 66.9 | 196 | 1301 | 1 | 41.8 | 33.8 | 8 | 62 | 1.5 | 50.2 | 28 | 27 | 246 | 1270 | 0.92 | 45.5 | 32.2 | 7 | 12 | 1200 | 68.5 | 0 | 188 | 0 | 0 | 7 | 417 | 0.128 | 0.025 | 0.011 | 0.142 | 1280 | 250 | 110 | 1420 | 1 | 1 | 1 | 1
180702 | 1133.077 | 30.57692 | 15.07692 | 385.2308 | 5285.751 | 267.524 | 5459.379 | 28010.69 | 2174.954 | 230.0047 | 362.1672 | 3786.231 | 61.36333 | 1447.333 | 105 | 124.3333 | 3 | 155 | 62.00839 | 10.5 | 0 | 0 | 0 | 9 | 20 | 33.1 | 17 | 2 | 8 | 0 | 3 | 8 | 0.6458065 | 62 | 1.34 | 50.6 | 26.7 | 25 | 180 | 1.16129 | 0.355914 | 0.02150538 | 0.08602151 | 143 | 61.47 | 12 | 68.47 | 207 | 1315 | 1.1 | 39.7 | 35.5 | 8 | 62 | 1.3 | 50.6 | 26.7 | 25 | 237 | 1258 | 0.86 | 46.1 | 32.5 | 10 | 32 | 1203 | 70.4 | 0 | 186 | 0 | 0 | 0 | 405 | 0.139 | 0.031 | 0.019 | 0.119 | 1390 | 310 | 190 | 1190 | 1 | 0 | 1 | 1
180703 | 1133.077 | 30.57692 | 15.07692 | 385.2308 | 5285.751 | 267.524 | 5459.379 | 28010.69 | 2174.954 | 230.0047 | 362.1672 | 3786.231 | 61.12333 | 1567.333 | 82 | 125.3333 | 1 | 156 | 63.13192 | 10 | 0 | 0 | 0 | 10 | 16 | 33.1 | 19 | 2.5 | 8 | 0 | 3 | 7 | 0.6320513 | 57 | 2.17 | 47.7 | 27.2 | 30 | 195 | 1.25 | 0.3343434 | 0.02525253 | 0.07070707 | 124 | 61.25 | 32 | 70.43 | 193 | 1326 | 1.1 | 41.7 | 32.8 | 10 | 57 | 2.2 | 47.7 | 27.2 | 30 | 246 | 1273 | 0.88 | 45.4 | 31.7 | 8 | 4 | 1198 | 70.6 | 0 | 180 | 0 | 0 | 6 | 373 | 0.097 | 0.023 | 0.012 | 0.159 | 970 | 230 | 120 | 1590 | 1 | 1 | 1 | 1
180703 | 1133.077 | 30.57692 | 15.07692 | 385.2308 | 5285.751 | 267.524 | 5459.379 | 28010.69 | 2174.954 | 230.0047 | 362.1672 | 3786.231 | 62.21 | 1482.667 | 91.66667 | 125 | 3 | 158 | 62.52646 | 11 | 0 | 0 | 0 | 16 | 10 | 33 | 19 | 2 | 0 | 0 | 3 | 13 | 0.6075949 | 66 | 1.98 | 49.3 | 25.3 | 31 | 193 | 1.221519 | 0.3586957 | 0.02173913 | 0.1413043 | 154 | 62.32 | 4 | 70.55 | 214 | 1328 | 1 | 40.8 | 33.9 | 10 | 66 | 2 | 49.3 | 25.3 | 31 | 251 | 1272 | 1.02 | 44.7 | 32.4 | 7 | 29 | 1204 | 70.5 | 0 | 195 | 0 | 0 | 6 | 430 | 0.119 | 0.019 | 0.011 | 0.144 | 1190 | 190 | 110 | 1440 | 1 | 1 | 1 | 1
180703 | 1133.077 | 30.57692 | 15.07692 | 385.2308 | 5285.751 | 267.524 | 5459.379 | 28010.69 | 2174.954 | 230.0047 | 362.1672 | 3786.231 | 64.65 | 1619.333 | 72.66667 | 126.3333 | 1 | 164 | 65.75323 | 9.2 | 0 | 0 | 0 | 9 | 0 | 33 | 25 | 2 | 0 | 9 | 2 | 10 | 0.5487805 | 56 | 4.5 | 44.9 | 27.6 | 35 | 160 | 0.9756098 | 0.3055556 | 0.01851852 | 0.09259259 | 135 | 64.74 | 29 | 70.47 | 180 | 1308 | 1.9 | 39.5 | 35.1 | 8 | 56 | 4.5 | 44.9 | 27.6 | 35 | 223 | 1273 | 1.12 | 43.6 | 34.1 | 7 | 13 | 1194 | 69.6 | 0 | 193 | 0 | 0 | 0 | 402 | 0.12 | 0.024 | 0.011 | 0.18 | 1200 | 240 | 110 | 1800 | 1 | 1 | 1 | 1
180703 | 1133.077 | 30.57692 | 15.07692 | 385.2308 | 5285.751 | 267.524 | 5459.379 | 28010.69 | 2174.954 | 230.0047 | 362.1672 | 3786.231 | 64.73 | 1680.667 | 91 | 126.3333 | 3 | 159 | 65.25937 | 9.1 | 0 | 0 | 0 | 9 | 10 | 33 | 36 | 0 | 0 | 0 | 0 | 0 | 0.5534591 | 54 | 3.76 | 49.3 | 22 | 43 | 156 | 0.9811321 | 0.3142857 | 0 | 0 | 147 | 64.9 | 12 | 69.61 | 207 | 1322 | 2.2 | 38.5 | 35.6 | 8 | 54 | 3.8 | 49.3 | 22 | 43 | 242 | 1266 | 0.96 | 42.8 | 34.9 | 7 | 19 | 1198 | 67.4 | 0 | 160 | 0 | 0 | 0 | 342 | 0.144 | 0.02 | 0.011 | 0.14 | 1440 | 200 | 110 | 1400 | 1 | 1 | 1 | 1
180703 | 1133.077 | 30.57692 | 15.07692 | 385.2308 | 5285.751 | 267.524 | 5459.379 | 28010.69 | 2174.954 | 230.0047 | 362.1672 | 3786.231 | 63.28333 | 1709 | 90.66667 | 127 | 1 | 157 | 63.9579 | 9.6 | 0 | 0 | 0 | 19 | 13 | 33 | 17 | 2 | 0 | 0 | 2 | 0 | 0.5477707 | 56 | 3.25 | 45.8 | 28.1 | 34 | 182 | 1.159236 | 0.3267327 | 0.01980198 | 0 | 138 | 63.48 | 19 | 67.4 | 172 | 1297 | 1.1 | 39.5 | 35.1 | 7 | 59 | 3.3 | 45.8 | 28.1 | 34 | 207 | 1268 | 1 | 43 | 34.7 | 8 | 24 | 1200 | 70.7 | 0 | 156 | 0 | 0 | 0 | 318 | 0.105 | 0.012 | 0.009 | 0.209 | 1050 | 120 | 90 | 2090 | 1 | 1 | 1 | 1
180703 | 1133.077 | 30.57692 | 15.07692 | 385.2308 | 5285.751 | 267.524 | 5459.379 | 28010.69 | 2174.954 | 230.0047 | 362.1672 | 3786.231 | 63.38667 | 2103.333 | 187.6667 | 130.6667 | 3 | 160 | 64.594125 | 9.6 | 0 | 0 | 0 | 9 | 20 | 33.1 | 23 | 2 | 8 | 0 | 0 | 0 | 0.594375 | 58 | 2.49 | 47.8 | 27.6 | 32 | 201 | 1.25625 | 0.3245098 | 0.01960784 | 0 | 136 | 63.52 | 24 | 70.7 | 201 | 1320 | 1.4 | 37.4 | 36.6 | 7 | 58 | 2.5 | 47.8 | 27.6 | 32 | 244 | 1262 | 0.98 | 43 | 34.5 | 7 | 15 | 1203 | 72.6 | 0 | 182 | 0 | 0 | 5 | 408 | 0.136 | 0.019 | 0.012 | 0.226 | 1360 | 190 | 120 | 2260 | 1 | 1 | 1 | 1
180704 | 1079 | 18 | 25 | 354 | 5927.22 | 299.3456 | 5692.514 | 28883 | 2076.406 | 176.9061 | 360.5521 | 3685.887 | 59.21 | 2169 | 371.3333 | 130.6667 | 1 | 157 | 60.79949 | 11.3 | 0 | 0 | 0 | 19 | 8 | 33.1 | 25 | 2 | 8 | 0 | 2 | 0 | 0.6184713 | 61 | 1.48 | 48.3 | 28.5 | 26 | 177 | 1.127389 | 0.3447917 | 0.02083333 | 0 | 142 | 59.56 | 15 | 72.56 | 191 | 1287 | 1.2 | 36.9 | 36.7 | 7 | 61 | 1.5 | 48.3 | 28.5 | 26 | 239 | 1267 | 0.92 | 42.2 | 35.1 | 6 | 13 | 1205 | 72.8 | 0 | 201 | 0 | 0 | 5 | 484 | 0.178 | 0.023 | 0.015 | 0.246 | 1780 | 230 | 150 | 2460 | 1 | 1 | 1 | 1
180704 | 1079 | 18 | 25 | 354 | 5927.22 | 299.3456 | 5692.514 | 28883 | 2076.406 | 176.9061 | 360.5521 | 3685.887 | 60.29333 | 2214 | 382 | 131 | 3 | 157 | 61.39898 | 11.2 | 0 | 0 | 0 | 20 | 21 | 33.12 | 14 | 2 | 0 | 0 | 0 | 9 | 0.6313376 | 65 | 1.26 | 49.7 | 27.1 | 29 | 172 | 1.095541 | 0.36 | 0.02173913 | 0.09782609 | 144 | 60.37 | 13 | 72.78 | 216 | 1318 | 1 | 39 | 35.4 | 7 | 65 | 1.3 | 49.7 | 27.1 | 29 | 246 | 1269 | 0.93 | 43.3 | 34.3 | 6 | 35 | 1202 | 71.5 | 0 | 177 | 0 | 0 | 5 | 369 | 0.112 | 0.023 | 0.01 | 0.195 | 1120 | 230 | 100 | 1950 | 1 | 1 | 1 | 1
180704 | 1079 | 18 | 25 | 354 | 5927.22 | 299.3456 | 5692.514 | 28883 | 2076.406 | 176.9061 | 360.5521 | 3685.887 | 61.07 | 1821.667 | 306 | 127.6667 | 1 | 162 | 63.35778 | 10.7 | 0 | 0 | 0 | 16 | 10 | 33 | 29 | 2 | 0 | 0 | 2 | 0 | 0.5679012 | 72 | 2.75 | 45.7 | 27.5 | 32 | 182 | 1.123457 | 0.3666667 | 0.02222222 | 0 | 127 | 61.12 | 35 | 71.49 | 197 | 1318 | 1 | 39.5 | 35 | 6 | 72 | 2 | 47.3 | 27.2 | 32 | 253 | 1263 | 0.92 | 43.5 | 34.1 | 7 | 16 | 1197 | 71.1 | 0 | 172 | 0 | 0 | 6 | 366 | 0.093 | 0.013 | 0.011 | 0.231 | 930 | 130 | 110 | 2310 | 1 | 1 | 1 | 1
180704 | 1079 | 18 | 25 | 354 | 5927.22 | 299.3456 | 5692.514 | 28883 | 2076.406 | 176.9061 | 360.5521 | 3685.887 | 60.08333 | 1573.333 | 248.3333 | 125.3333 | 3 | 157 | 61.24592 | 11.2 | 0 | 0 | 0 | 14 | 7 | 33 | 22 | 2 | 0 | 0 | 3 | 0 | 0.5159236 | 64 | 1.65 | 49 | 26.2 | 30 | 170 | 1.082803 | 0.3548387 | 0.02150538 | 0 | 141 | 60.13 | 16 | 71.08 | 178 | 1328 | 1.1 | 39.1 | 34.8 | 6 | 64 | 1.7 | 49 | 26.2 | 30 | 230 | 1265 | 0.89 | 44.3 | 33.3 | 6 | 12 | 1196 | 69.9 | 0 | 187 | 0 | 0 | 0 | 438 | 0.154 | 0.022 | 0.012 | 0.194 | 1540 | 220 | 120 | 1940 | 1 | 1 | 1 | 1
180704 | 1079 | 18 | 25 | 354 | 5927.22 | 299.3456 | 5692.514 | 28883 | 2076.406 | 176.9061 | 360.5521 | 3685.887 | 61.04 | 1707.667 | 212.6667 | 126.6667 | 1 | 155 | 61.90019 | 10.9 | 0 | 0 | 0 | 0 | 12 | 33 | 30 | 2 | 0 | 0 | 2 | 30 | 0.7032258 | 58 | 1.53 | 49.2 | 27.6 | 28 | 219 | 1.412903 | 0.3402062 | 0.02061856 | 0.3092784 | 143 | 61.23 | 12 | 69.94 | 206 | 1312 | 1.3 | 42.6 | 33 | 8 | 61 | 1.5 | 49.2 | 27.6 | 28 | 242 | 1270 | 0.88 | 45.7 | 32.3 | 7 | 25 | 1200 | 69.3 | 0 | 170 | 0 | 0 | 0 | 265 | 0.113 | 0.023 | 0.011 | 0.152 | 1130 | 230 | 110 | 1520 | 1 | 1 | 1 | 1
180704 | 1079 | 18 | 25 | 354 | 5927.22 | 299.3456 | 5692.514 | 28883 | 2076.406 | 176.9061 | 360.5521 | 3685.887 | 60.21667 | 1461.667 | 169.6667 | 124.6667 | 3 | 159 | 61.67314 | 11.1 | 0 | 0 | 0 | 18 | 10 | 33 | 31 | 2 | 8 | 0 | 0 | 0 | 0.6415094 | 60 | 1.38 | 49.9 | 27.5 | 27 | 186 | 1.169811 | 0.3333333 | 0.02020202 | 0 | 134 | 60.24 | 25 | 69.34 | 184 | 1307 | 1.3 | 41.7 | 33.4 | 7 | 60 | 1.4 | 49.9 | 27.5 | 27 | 219 | 1271 | 0.85 | 46.5 | 31.9 | 7 | 25 | 1197 | 69.9 | 0 | 219 | 0 | 0 | 0 | 478 | 0.119 | 0.02 | 0.011 | 0.116 | 1190 | 200 | 110 | 1160 | 1 | 1 | 1 | 1
180705 | 1079 | 18 | 25 | 354 | 5927.22 | 299.3456 | 5692.514 | 28883 | 2076.406 | 176.9061 | 360.5521 | 3685.887 | 59.68333 | 1385.667 | 177.3333 | 124 | 1 | 157 | 61.33433 | 11 | 0 | 0 | 0 | 18 | 16 | 26 | 11.5 | 2 | 0 | 0 | 2 | 19 | 0.6019108 | 61 | 2.02 | 46.8 | 28 | 28 | 176 | 1.121019 | 0.2708333 | 0.02083333 | 0.1979167 | 132 | 59.72 | 25 | 69.85 | 180 | 1305 | 2 | 41.1 | 34.4 | 8 | 61 | 2 | 46.8 | 28 | 28 | 214 | 1272 | 0.9 | 45.2 | 33 | 6 | 27 | 1199 | 69.6 | 0 | 186 | 0 | 0 | 0 | 418 | 0.197 | 0.029 | 0.015 | 0.174 | 1970 | 290 | 150 | 1740 | 0 | 1 | 1 | 1
180705 | 1079 | 18 | 25 | 354 | 5927.22 | 299.3456 | 5692.514 | 28883 | 2076.406 | 176.9061 | 360.5521 | 3685.887 | 60.33 | 1555 | 183.6667 | 125.6667 | 3 | 157 | 62.00089 | 11.6 | 0 | 0 | 0 | 20 | 15 | 0 | 13 | 2 | 8 | 0 | 3 | 12 | 0.4649682 | 58 | 1.99 | 47.2 | 29.1 | 28 | 154 | 0.9808917 | 0 | 0.02020202 | 0.1212121 | 130 | 60.42 | 27 | 69.62 | 207 | 1295 | 2 | 40.6 | 35 | 8 | 58 | 2 | 47.2 | 29.1 | 28 | 232 | 1269 | 0.84 | 45.7 | 33 | 7 | 33 | 1193 | 67.8 | 0 | 176 | 0 | 0 | 0 | 385 | 0.302 | 0.048 | 0.016 | 0.168 | 3020 | 480 | 160 | 1680 | 0 | 0 | 1 | 1
180705 | 1079 | 18 | 25 | 354 | 5927.22 | 299.3456 | 5692.514 | 28883 | 2076.406 | 176.9061 | 360.5521 | 3685.887 | 59.92 | 1409 | 181 | 124 | 1 | 160 | 61.4271875 | 11.1 | 0 | 0 | 0 | 17 | 10 | 0 | 31 | 2 | 0 | 0 | 2 | 8 | 0.4375 | 66 | 2.19 | 46.2 | 27.7 | 30 | 172 | 1.075 | 0 | 0.0212766 | 0.08510638 | 127 | 59.77 | 33 | 67.79 | 172 | 1318 | 1.1 | 43.4 | 32.2 | 9 | 66 | 2.2 | 46.2 | 27.7 | 30 | 216 | 1272 | 0.88 | 45.6 | 31.8 | 10 | 22 | 1203 | 68.7 | 0 | 154 | 0 | 0 | 6 | 333 | 0.2 | 0.025 | 0.018 | 0.173 | 2000 | 250 | 180 | 1730 | 0 | 1 | 1 | 1
180705 | 1079 | 18 | 25 | 354 | 5927.22 | 299.3456 | 5692.514 | 28883 | 2076.406 | 176.9061 | 360.5521 | 3685.887 | 60.35 | 1613 | 193.3333 | 126 | 3 | 160 | 61.52025 | 11.2 | 0 | 0 | 0 | 18 | 10 | 0 | 27 | 2 | 8 | 0 | 3 | 10.5 | 0.490625 | 59 | 2.79 | 49 | 25.6 | 31 | 170 | 1.0625 | 0 | 0.01980198 | 0.1039604 | 138 | 60.38 | 22 | 68.66 | 177 | 1306 | 1.2 | 44.3 | 31.2 | 11 | 58 | 2.8 | 49 | 25.6 | 31 | 205 | 1259 | 0.82 | 46.7 | 30.9 | 7 | 30 | 1199 | 68.5 | 0 | 172 | 0 | 0 | 0 | 372 | 0.314 | 0.049 | 0.02 | 0.163 | 3140 | 490 | 200 | 1630 | 0 | 0 | 1 | 1
180705 | 1079 | 18 | 25 | 354 | 5927.22 | 299.3456 | 5692.514 | 28883 | 2076.406 | 176.9061 | 360.5521 | 3685.887 | 60.93333 | 1517 | 177 | 125 | 1 | 156 | 62.35923 | 10.4 | 0 | 0 | 0 | 15 | 10 | 33.1 | 20 | 5 | 8 | 0 | 0 | 10.5 | 0.6512821 | 60 | 1.42 | 49.7 | 26.7 | 27 | 170 | 1.089744 | 0.3447917 | 0.05208333 | 0.109375 | 126 | 60.89 | 30 | 68.52 | 189 | 1296 | 1.4 | 41.7 | 33.1 | 7 | 60 | 1.4 | 49.7 | 26.7 | 27 | 230 | 1263 | 0.89 | 45.9 | 32.2 | 8 | 19 | 1201 | 68.8 | 0 | 170 | 0 | 0 | 6 | 373 | 0.183 | 0.029 | 0.017 | 0.153 | 1830 | 290 | 170 | 1530 | 0 | 1 | 1 | 1
180705 | 1079 | 18 | 25 | 354 | 5927.22 | 299.3456 | 5692.514 | 28883 | 2076.406 | 176.9061 | 360.5521 | 3685.887 | 61.61 | 1667.333 | 189.6667 | 127 | 3 | 156 | 62.4816 | 10.3 | 0 | 0 | 0 | 17 | 12 | 33 | 29 | 5 | 0 | 0 | 0 | 0 | 0.6153846 | 53 | 1.75 | 48.4 | 26.9 | 31 | 180 | 1.153846 | 0.3203883 | 0.04854369 | 0 | 137 | 61.6 | 19 | 68.81 | 216 | 1316 | 1.9 | 40.1 | 35.1 | 8 | 53 | 1.8 | 48.4 | 26.9 | 31 | 242 | 1263 | 0.96 | 45.9 | 32.6 | 7 | 27 | 1205 | 68.8 | 0 | 170 | 0 | 0 | 6 | 377 | 0.225 | 0.041 | 0.016 | 0.207 | 2250 | 410 | 160 | 2070 | 0 | 0 | 1 | 1
180705 | 1079 | 18 | 25 | 354 | 5927.22 | 299.3456 | 5692.514 | 28883 | 2076.406 | 176.9061 | 360.5521 | 3685.887 | 62.04333 | 1839 | 200 | 128 | 1 | 157 | 63.24299 | 10 | 0 | 0 | 0 | 10 | 16 | 33 | 24.5 | 5 | 0 | 0 | 0 | 9 | 0.6210191 | 65 | 1.98 | 45.8 | 30.2 | 27 | 180 | 1.146497 | 0.3586957 | 0.05434783 | 0.09782609 | 130 | 62.08 | 27 | 68.83 | 184 | 1315 | 1.1 | 41.4 | 34.4 | 8 | 65 | 2 | 45.8 | 30.2 | 27 | 237 | 1264 | 0.95 | 44.7 | 32.1 | 8 | 12 | 1197 | 68.8 | 0 | 180 | 0 | 0 | 0 | 410 | 0.157 | 0.03 | 0.017 | 0.197 | 1570 | 300 | 170 | 1970 | 1 | 0 | 1 | 1
180706 | 1079 | 18 | 25 | 354 | 5927.22 | 299.3456 | 5692.514 | 28883 | 2076.406 | 176.9061 | 360.5521 | 3685.887 | 60.84667 | 1604.667 | 233.6667 | 125.6667 | 3 | 157 | 61.61236 | 11.3 | 0 | 0 | 0 | 8 | 19 | 33 | 25 | 5 | 0 | 0 | 0 | 10 | 0.6369427 | 57 | 2.27 | 44.9 | 32.3 | 27 | 190 | 1.210191 | 0.33 | 0.05 | 0.1 | 145 | 61.01 | 12 | 68.84 | 186 | 1305 | 1.6 | 41 | 34.4 | 8 | 57 | 2.3 | 44.9 | 32.3 | 27 | 214 | 1265 | 1.05 | 44.4 | 34.1 | 7 | 29 | 1189 | 69.9 | 0 | 180 | 0 | 0 | 6 | 412 | 0.16 | 0.033 | 0.014 | 0.232 | 1600 | 330 | 140 | 2320 | 1 | 0 | 1 | 1
180706 | 1079 | 18 | 25 | 354 | 5927.22 | 299.3456 | 5692.514 | 28883 | 2076.406 | 176.9061 | 360.5521 | 3685.887 | 62.26333 | 1910 | 262 | 128.6667 | 1 | 156 | 63.74442 | 10.1 | 0 | 0 | 0 | 18 | 15 | 33 | 19 | 5 | 0 | 0 | 2 | 8 | 0.6410256 | 56 | 2.46 | 45.4 | 29.7 | 28 | 184 | 1.179487 | 0.33 | 0.05 | 0.08 | 127 | 62.34 | 29 | 69.9 | 181 | 1301 | 1.1 | 42.4 | 34.2 | 8 | 55 | 2.5 | 45.4 | 29.7 | 28 | 230 | 1266 | 0.9 | 44.6 | 34 | 7 | 6 | 1185 | 70 | 0 | 190 | 0 | 0 | 7 | 397 | 0.119 | 0.025 | 0.015 | 0.215 | 1190 | 250 | 150 | 2150 | 1 | 1 | 1 | 1
180706 | 1079 | 18 | 25 | 354 | 5927.22 | 299.3456 | 5692.514 | 28883 | 2076.406 | 176.9061 | 360.5521 | 3685.887 | 61.41667 | 1325.667 | 201.6667 | 123.3333 | 3 | 160 | 61.8085 | 11.3 | 0 | 0 | 0 | 8 | 0 | 33 | 35 | 5 | 8 | 0 | 0 | 7 | 0.6 | 56 | 1.63 | 47 | 31.1 | 24 | 200 | 1.25 | 0.3173077 | 0.04807692 | 0.06730769 | 154 | 61.49 | 6 | 69.96 | 209 | 1293 | 2.2 | 40 | 35.2 | 7 | 56 | 1.6 | 47 | 31.1 | 24 | 235 | 1268 | 0.92 | 44.7 | 34.3 | 6 | 30 | 1198 | 69.6 | 0 | 182 | 0 | 0 | 7 | 406 | 0.138 | 0.024 | 0.013 | 0.191 | 1380 | 240 | 130 | 1910 | 1 | 1 | 1 | 1
180706 | 1079 | 18 | 25 | 354 | 5927.22 | 299.3456 | 5692.514 | 28883 | 2076.406 | 176.9061 | 360.5521 | 3685.887 | 62.75 | 1525 | 216 | 125 | 1 | 159 | 64.0866 | 9.8 | 0 | 0 | 0 | 17 | 18 | 33.1 | 12 | 5 | 0 | 0 | 3 | 7 | 0.5981132 | 55 | 2.02 | 47 | 28.4 | 30 | 170 | 1.069182 | 0.3182692 | 0.04807692 | 0.06730769 | 129 | 62.81 | 30 | 69.59 | 222 | 1313 | 1.2 | 41.7 | 34.5 | 8 | 55 | 2 | 47 | 28.4 | 30 | 260 | 1269 | 0.96 | 44.5 | 33.6 | 7 | 17 | 1200 | 69.3 | 0 | 200 | 0 | 0 | 6 | 436 | 0.105 | 0.02 | 0.014 | 0.198 | 1050 | 200 | 140 | 1980 | 1 | 1 | 1 | 1
180706 | 1079 | 18 | 25 | 354 | 5927.22 | 299.3456 | 5692.514 | 28883 | 2076.406 | 176.9061 | 360.5521 | 3685.887 | 61.31333 | 1311.667 | 181 | 123.3333 | 3 | 158 | 62.25411 | 10.6 | 0 | 0 | 0 | 16 | 10 | 33.1 | 23.5 | 5 | 0 | 0 | 3 | 8.5 | 0.6272152 | 61 | 2.17 | 48.7 | 25.9 | 31 | 186 | 1.177215 | 0.3412371 | 0.05154639 | 0.08762887 | 141 | 61.41 | 17 | 69.27 | 199 | 1317 | 1.4 | 41.2 | 34 | 8 | 61 | 2.2 | 48.7 | 25.9 | 31 | 230 | 1262 | 1.02 | 45.3 | 32.9 | 10 | 31 | 1201 | 68.7 | 0 | 170 | 0 | 0 | 6 | 373 | 0.151 | 0.025 | 0.014 | 0.209 | 1510 | 250 | 140 | 2090 | 1 | 1 | 1 | 1
180706 | 542.7941 | 35 | 39.29412 | 481.7941 | 6126.19 | 423.6234 | 7078.678 | 35601.5 | 1505.802 | 317.8983 | 518.2631 | 4902.149 | 62.12667 | 1561 | 215.3333 | 125.3333 | 1 | 158 | 63.46601 | 10 | 0 | 0 | 0 | 10 | 16 | 33 | 22.5 | 5 | 0 | 0 | 2 | 9 | 0.6170886 | 61 | 2.59 | 44.6 | 35.3 | 27 | 178 | 1.126582 | 0.3402062 | 0.05154639 | 0.09278351 | 127 | 62.19 | 31 | 68.71 | 232 | 1300 | 1.5 | 35.7 | 38.8 | 6 | 61 | 2.6 | 44.6 | 35.3 | 27 | 265 | 1265 | 0.99 | 44.1 | 34 | 7 | 28 | 1193 | 68.7 | 0 | 186 | 0 | 0 | 7 | 436 | 0.113 | 0.021 | 0.013 | 0.21 | 1130 | 210 | 130 | 2100 | 1 | 1 | 1 | 1
180707 | 542.7941 | 35 | 39.29412 | 481.7941 | 6126.19 | 423.6234 | 7078.678 | 35601.5 | 1505.802 | 317.8983 | 518.2631 | 4902.149 | 60.66333 | 1525.333 | 225.3333 | 125 | 3 | 164 | 62.01537 | 11.2 | 0 | 0 | 0 | 8 | 15 | 33 | 18 | 5 | 0 | 0 | 2 | 7 | 0.5365854 | 62 | 2.29 | 46 | 31.1 | 28 | 190 | 1.158537 | 0.3235294 | 0.04901961 | 0.06862745 | 136 | 60.65 | 28 | 68.67 | 198 | 1316 | 1.5 | 39.5 | 35.7 | 7 | 62 | 2.3 | 46 | 31.1 | 28 | 230 | 1263 | 1.01 | 43.4 | 34.9 | 7 | 30 | 1199 | 67.8 | 0 | 178 | 0 | 0 | 7 | 413 | 0.141 | 0.029 | 0.015 | 0.215 | 1410 | 290 | 150 | 2150 | 1 | 1 | 1 | 1
180707 | 542.7941 | 35 | 39.29412 | 481.7941 | 6126.19 | 423.6234 | 7078.678 | 35601.5 | 1505.802 | 317.8983 | 518.2631 | 4902.149 | 60.96333 | 1754.667 | 287.6667 | 127.3333 | 1 | 154 | 62.37468 | 10.2 | 0 | 0 | 0 | 10 | 15 | 33 | 28 | 5 | 0 | 0 | 2 | 8 | 0.6558442 | 54 | 1.96 | 46.2 | 31.2 | 26 | 192 | 1.246753 | 0.33 | 0.05 | 0.08 | 124 | 61.07 | 30 | 67.77 | 193 | 1283 | 0.8 | 41.1 | 34.9 | 7 | 54 | 2 | 46.2 | 31.2 | 26 | 219 | 1257 | 0.84 | 44.2 | 34.7 | 6 | 28 | 1198 | 69 | 0 | 190 | 0 | 0 | 6 | 399 | 0.113 | 0.02 | 0.014 | 0.186 | 1130 | 200 | 140 | 1860 | 1 | 1 | 1 | 1
180707 | 542.7941 | 35 | 39.29412 | 481.7941 | 6126.19 | 423.6234 | 7078.678 | 35601.5 | 1505.802 | 317.8983 | 518.2631 | 4902.149 | 59.52667 | 1357.333 | 240 | 123.6667 | 3 | 157 | 61.23038 | 11.2 | 0 | 0 | 0 | 10 | 14 | 33 | 28 | 5 | 0 | 0 | 3 | 10 | 0.656051 | 62 | 1.25 | 49.9 | 25.8 | 29 | 197 | 1.254777 | 0.3473684 | 0.05263158 | 0.1052632 | 129 | 59.54 | 28 | 69.01 | 182 | 1298 | 1 | 40.4 | 35.7 | 6 | 62 | 1.3 | 49.9 | 25.8 | 29 | 214 | 1265 | 0.87 | 45 | 34 | 6 | 30 | 1201 | 69.6 | 0 | 192 | 0 | 0 | 7 | 419 | 0.121 | 0.024 | 0.016 | 0.195 | 1210 | 240 | 160 | 1950 | 1 | 1 | 1 | 1
180707 | 542.7941 | 35 | 39.29412 | 481.7941 | 6126.19 | 423.6234 | 7078.678 | 35601.5 | 1505.802 | 317.8983 | 518.2631 | 4902.149 | 61.31 | 1676.333 | 224 | 126.6667 | 1 | 155 | 62.90497 | 10.1 | 0 | 0 | 0 | 17 | 15 | 33.1 | 19 | 5 | 0 | 0 | 2 | 9 | 0.6458065 | 59 | 1.24 | 48.9 | 27.3 | 26 | 172 | 1.109677 | 0.3447917 | 0.05208333 | 0.09375 | 125 | 61.3 | 30 | 69.61 | 221 | 1320 | 0.9 | 39.5 | 36.2 | 7 | 57 | 1.2 | 48.9 | 27.3 | 26 | 253 | 1250 | 0.78 | 44.8 | 34.3 | 7 | 25 | 1200 | 67.4 | 0 | 197 | 0 | 0 | 0 | 442 | 0.123 | 0.024 | 0.015 | 0.161 | 1230 | 240 | 150 | 1610 | 1 | 1 | 1 | 1
180707 | 542.7941 | 35 | 39.29412 | 481.7941 | 6126.19 | 423.6234 | 7078.678 | 35601.5 | 1505.802 | 317.8983 | 518.2631 | 4902.149 | 59.99333 | 1408 | 215 | 124.3333 | 3 | 158 | 61.22411 | 11.1 | 0 | 0 | 0 | 16 | 10 | 33.1 | 32 | 5 | 0 | 0 | 3 | 7 | 0.671519 | 55 | 1.9 | 46.7 | 35.5 | 25 | 188 | 1.189873 | 0.3213592 | 0.04854369 | 0.06796117 | 133 | 60.06 | 25 | 67.41 | 214 | 1302 | 0.9 | 39.9 | 35.7 | 7 | 55 | 1.9 | 46.7 | 35.5 | 25 | 242 | 1248 | 0.82 | 44.2 | 34 | 6 | 27 | 1204 | 65.6 | 0 | 172 | 0 | 0 | 6 | 370 | 0.138 | 0.022 | 0.014 | 0.143 | 1380 | 220 | 140 | 1430 | 1 | 1 | 1 | 1
180707 | 542.7941 | 35 | 39.29412 | 481.7941 | 6126.19 | 423.6234 | 7078.678 | 35601.5 | 1505.802 | 317.8983 | 518.2631 | 4902.149 | 60.76667 | 1636.667 | 234.6667 | 126.3333 | 1 | 158 | 61.61234 | 10.7 | 0 | 0 | 0 | 16 | 0 | 33 | 34 | 5 | 0 | 0 | 0 | 8 | 0.6075949 | 61 | 1.92 | 47.6 | 27.5 | 28 | 175 | 1.107595 | 0.3402062 | 0.05154639 | 0.08247423 | 131 | 60.78 | 27 | 65.64 | 233 | 1295 | 1 | 40.3 | 35.7 | 7 | 61 | 1.9 | 47.6 | 27.5 | 28 | 253 | 1252 | 0.8 | 44 | 34.5 | 7 | 32 | 1205 | 66.9 | 0 | 188 | 0 | 0 | 6 | 455 | 0.128 | 0.022 | 0.015 | 0.163 | 1280 | 220 | 150 | 1630 | 1 | 1 | 1 | 1
180708 | 542.7941 | 35 | 39.29412 | 481.7941 | 6126.19 | 423.6234 | 7078.678 | 35601.5 | 1505.802 | 317.8983 | 518.2631 | 4902.149 | 59.29333 | 1507.667 | 218 | 125 | 3 | 158 | 61.27278 | 11 | 0 | 0 | 0 | 18 | 14 | 33 | 14 | 5 | 0 | 0 | 2 | 17 | 0.6518987 | 59 | 1.82 | 47.1 | 31.2 | 25 | 184 | 1.164557 | 0.3333333 | 0.05050505 | 0.1717172 | 117 | 59.31 | 41 | 66.88 | 194 | 1304 | 0.8 | 40.4 | 35.2 | 8 | 59 | 1.8 | 47.1 | 31.2 | 25 | 223 | 1245 | 0.88 | 45 | 33.9 | 8 | 30 | 1204 | 64.8 | 0 | 175 | 0 | 0 | 0 | 387 | 0.173 | 0.028 | 0.017 | 0.184 | 1730 | 280 | 170 | 1840 | 1 | 1 | 1 | 1
180708 | 542.7941 | 35 | 39.29412 | 481.7941 | 6126.19 | 423.6234 | 7078.678 | 35601.5 | 1505.802 | 317.8983 | 518.2631 | 4902.149 | 61.15333 | 1880 | 238.6667 | 128.3333 | 1 | 161 | 61.91335 | 11.1 | 0 | 0 | 0 | 20 | 16 | 33 | 21 | 5 | 0 | 0 | 2 | 8 | 0.6521739 | 58 | 1.42 | 47.8 | 27.8 | 26 | 213 | 1.322981 | 0.3203883 | 0.04854369 | 0.0776699 | 131 | 61.25 | 30 | 64.83 | 198 | 1308 | 1 | 39.8 | 35.6 | 6 | 59 | 1.4 | 47.8 | 27.8 | 26 | 242 | 1265 | 0.92 | 44.5 | 34.1 | 6 | 15 | 1198 | 68.8 | 0 | 184 | 0 | 0 | 0 | 356 | 0.188 | 0.036 | 0.018 | 0.191 | 1880 | 360 | 180 | 1910 | 0 | 0 | 1 | 1
180708 | 542.7941 | 35 | 39.29412 | 481.7941 | 6126.19 | 423.6234 | 7078.678 | 35601.5 | 1505.802 | 317.8983 | 518.2631 | 4902.149 | 61.66333 | 1792 | 226.6667 | 127.6667 | 3 | 157 | 62.4151 | 10.4 | 0 | 0 | 0 | 20 | 10 | 33 | 28 | 5 | 0 | 0 | 0 | 12 | 0.6878981 | 65 | 1.84 | 49.6 | 24.6 | 34 | 190 | 1.210191 | 0.3586957 | 0.05434783 | 0.1304348 | 142 | 61.74 | 15 | 68.81 | 207 | 1305 | 0.9 | 39.7 | 35.5 | 7 | 65 | 1.8 | 49.6 | 24.6 | 34 | 242 | 1266 | 0.84 | 44 | 34.1 | 7 | 30 | 1200 | 65.9 | 0 | 213 | 0 | 0 | 6 | 477 | 0.174 | 0.033 | 0.02 | 0.178 | 1740 | 330 | 200 | 1780 | 1 | 0 | 1 | 1
180708 | 542.7941 | 35 | 39.29412 | 481.7941 | 6126.19 | 423.6234 | 7078.678 | 35601.5 | 1505.802 | 317.8983 | 518.2631 | 4902.149 | 59.17 | 963.6667 | 162.3333 | 120.3333 | 1 | 158 | 60.53418 | 11.3 | 0 | 0 | 0 | 17 | 17 | 33 | 18 | 5 | 0 | 0 | 3 | 10.5 | 0.6550633 | 58 | 1.72 | 48.9 | 28.7 | 28 | 180 | 1.139241 | 0.33 | 0.05 | 0.105 | 128 | 59.28 | 30 | 65.9 | 230 | 1320 | 1 | 38.5 | 36 | 7 | 58 | 1.7 | 48.9 | 28.7 | 28 | 258 | 1247 | 0.78 | 43.5 | 34.4 | 7 | 30 | 1203 | 64.6 | 0 | 190 | 0 | 0 | 0 | 467 | 0.14 | 0.023 | 0.017 | 0.128 | 1400 | 230 | 170 | 1280 | 1 | 1 | 1 | 1
180708 | 542.7941 | 35 | 39.29412 | 481.7941 | 6126.19 | 423.6234 | 7078.678 | 35601.5 | 1505.802 | 317.8983 | 518.2631 | 4902.149 | 58.79667 | 860.3333 | 170 | 119.3333 | 3 | 158 | 60.23709 | 11.6 | 0 | 0 | 0 | 17 | 19 | 33.1 | 26.5 | 5 | 0 | 0 | 0 | 7.5 | 0.6841772 | 59 | 1.76 | 50.2 | 26.2 | 28 | 184 | 1.164557 | 0.3343434 | 0.05050505 | 0.07575758 | 128 | 58.91 | 30 | 65.9 | 227 | 1322 | 0.9 | 40.1 | 34.7 | 7 | 59 | 1.8 | 50.2 | 26.2 | 28 | 260 | 1263 | 0.86 | 43.3 | 34.7 | 7 | 26 | 1206 | 64.6 | 0 | 180 | 0 | 0 | 0 | 395 | 0.126 | 0.021 | 0.015 | 0.121 | 1260 | 210 | 150 | 1210 | 1 | 1 | 1 | 1
180708 | 542.7941 | 35 | 39.29412 | 481.7941 | 6126.19 | 423.6234 | 7078.678 | 35601.5 | 1505.802 | 317.8983 | 518.2631 | 4902.149 | 59.35333 | 975.3333 | 163.6667 | 120.6667 | 1 | 157 | 60.30191 | 11.3 | 0 | 0 | 0 | 17 | 18 | 33 | 13 | 5 | 0 | 0 | 0 | 9 | 0.6050955 | 62 | 1.67 | 48.4 | 26.9 | 29 | 188 | 1.197452 | 0.3473684 | 0.05263158 | 0.09473684 | 131 | 59.45 | 26 | 64.6 | 215 | 1318 | 1 | 39.5 | 35.4 | 7 | 62 | 1.7 | 48.4 | 26.9 | 29 | 251 | 1264 | 0.87 | 43.2 | 34.6 | 7 | 26 | 1205 | 64.5 | 0 | 184 | 0 | 0 | 0 | 375 | 0.102 | 0.016 | 0.012 | 0.171 | 1020 | 160 | 120 | 1710 | 1 | 1 | 1 | 1
180709 | 542.7941 | 35 | 39.29412 | 481.7941 | 6126.19 | 423.6234 | 7078.678 | 35601.5 | 1505.802 | 317.8983 | 518.2631 | 4902.149 | 59.28333 | 1025.667 | 182.6667 | 121 | 3 | 159 | 60.15164 | 11.4 | 0 | 0 | 0 | 18 | 11 | 30.24 | 34 | 5 | 0 | 0 | 0 | 12 | 0.6933333 | 63 | 1.59 | 50.2 | 26.4 | 30 | 194 | 1.220126 | 0.315 | 0.05208333 | 0.125 | 133 | 59.3 | 26 | 64.51 | 209 | 1312 | 2.1 | 34.2 | 40.1 | 7 | 63 | 1.6 | 50.2 | 26.4 | 30 | 242 | 1259 | 1.2 | 43.4 | 35.5 | 7 | 30 | 1201 | 64.8 | 0 | 188 | 0 | 0 | 6 | 435 | 0.148 | 0.022 | 0.016 | 0.231 | 1480 | 220 | 160 | 2310 | 1 | 1 | 1 | 1
180709 | 542.7941 | 35 | 39.29412 | 481.7941 | 6126.19 | 423.6234 | 7078.678 | 35601.5 | 1505.802 | 317.8983 | 518.2631 | 4902.149 | 60.18 | 1367 | 239.6667 | 124 | 1 | 156 | 61.11942 | 10.8 | 0 | 0 | 0 | 20 | 15 | 23 | 29 | 5 | 0 | 0 | 3 | 7 | 0.6538462 | 56 | 1.5 | 49.1 | 25.3 | 34 | 196 | 1.25641 | 0.23 | 0.05 | 0.07 | 126 | 60.23 | 30 | 64.84 | 251 | 1290 | 2.6 | 36.4 | 37.7 | 7 | 55 | 1.5 | 49.1 | 25.3 | 34 | 276 | 1255 | 0.85 | 43.7 | 34.7 | 7 | 30 | 1199 | 65.9 | 0 | 194 | 0 | 0 | 8 | 462 | 0.131 | 0.023 | 0.014 | 0.207 | 1310 | 230 | 140 | 2070 | 1 | 1 | 1 | 1
180709 | 542.7941 | 35 | 39.29412 | 481.7941 | 6126.19 | 423.6234 | 7078.678 | 35601.5 | 1505.802 | 317.8983 | 518.2631 | 4902.149 | 59.79333 | 1141.667 | 187.3333 | 122.3333 | 3 | 159 | 61.04069 | 11.2 | 0 | 0 | 0 | 16 | 14 | 33 | 14 | 5 | 0 | 0 | 3 | 16 | 0.6352201 | 61 | 1.63 | 49.8 | 27.8 | 27 | 187 | 1.176101 | 0.3367347 | 0.05102041 | 0.1632653 | 129 | 59.91 | 30 | 65.9 | 191 | 1307 | 1.2 | 38.8 | 35 | 7 | 61 | 1.6 | 49.8 | 27.8 | 27 | 223 | 1266 | 0.84 | 44 | 33.6 | 7 | 29 | 1201 | 66.6 | 0 | 197 | 0 | 0 | 0 | 443 | 0.134 | 0.026 | 0.017 | 0.128 | 1340 | 260 | 170 | 1280 | 1 | 1 | 1 | 1
180709 | 542.7941 | 35 | 39.29412 | 481.7941 | 6126.19 | 423.6234 | 7078.678 | 35601.5 | 1505.802 | 317.8983 | 518.2631 | 4902.149 | 60.36 | 789.3333 | 126.3333 | 119 | 3 | 160 | 61.5761875 | 10.6 | 0 | 0 | 0 | 7 | 16 | 33 | 40 | 5 | 0 | 0 | 2 | 7 | 0.6875 | 60 | 2.99 | 47.3 | 26.3 | 34 | 198 | 1.2375 | 0.33 | 0.05 | 0.07 | 109 | 60.45 | 51 | 63.98 | 148 | 1355 | 1.1 | 41.1 | 34.4 | 7 | 60 | 3 | 47.3 | 26.3 | 34 | 200 | 1271 | 0.94 | 45.9 | 32 | 8 | 8 | 1222 | 67.5 | 0 | 0 | 0 | 0 | 0 | 428 | 0.109 | 0.026 | 0.011 | 0.176 | 1090 | 260 | 110 | 1760 | 1 | 1 | 1 | 1
180709 | 542.7941 | 35 | 39.29412 | 481.7941 | 6126.19 | 423.6234 | 7078.678 | 35601.5 | 1505.802 | 317.8983 | 518.2631 | 4902.149 | 61.43333 | 740.6667 | 110.6667 | 118.3333 | 1 | 160 | 61.90325 | 11.2 | 0 | 0 | 0 | 10 | 8 | 44.6 | 39 | 5 | 0 | 0 | 2 | 10 | 0.74125 | 64 | 1.78 | 47.6 | 27.8 | 31 | 204 | 1.275 | 0.4645833 | 0.05208333 | 0.1041667 | 152 | 61.61 | 8 | 67.46 | 295 | 1318 | 1.7 | 40.6 | 34.4 | 7 | 64 | 1.8 | 47.6 | 27.8 | 31 | 340 | 1265 | 0.9 | 43.9 | 33.1 | 7 | 19 | 1204 | 63 | 0 | 198 | 0 | 0 | 0 | 439 | 0.129 | 0.022 | 0.011 | 0.196 | 1290 | 220 | 110 | 1960 | 1 | 1 | 1 | 1
180712 | 214.5 | 104 | 10 | 395.5 | 5142.573 | 164.1315 | 2372.835 | 17757.26 | 1020.95 | 534.8868 | 152.197 | 2792.994 | 59.54 | 886.5 | 125.25 | 119.5 | 1 | 204 | 51.50338 | 9.9 | 0 | 5.9 | 0 | 20 | 10 | 33 | 29 | 5 | 0 | 0 | 2 | 8 | 0.5245098 | 40 | 1.1 | 48.8 | 29 | 22 | 185 | 0.9068627 | 0.33 | 0.05 | 0.08 | 113 | 59.69 | 27 | 0 | 191 | 1320 | 1.1 | 38.4 | 35.3 | 6 | 84 | 1.1 | 48.8 | 29 | 22 | 246 | 1257 | 0.82 | 43.2 | 34.3 | 6 | 29 | 1192 | 67.8 | 0 | 188 | 0 | 0 | 0 | 406 | 0.089 | 0.02 | 0.008 | 0.095 | 890 | 200 | 80 | 950 | 1 | 1 | 1 | 1
180712 | 214.5 | 104 | 10 | 395.5 | 5142.573 | 164.1315 | 2372.835 | 17757.26 | 1020.95 | 534.8868 | 152.197 | 2792.994 | 58.61333 | 718.3333 | 144.3333 | 118 | 3 | 161 | 60.22224 | 11.9 | 0 | 0 | 0 | 9 | 19 | 33.1 | 29 | 5 | 0 | 0 | 2 | 0 | 0.6031056 | 58 | 1.99 | 48.5 | 29.6 | 28 | 178 | 1.10559 | 0.3213592 | 0.04854369 | 0 | 132 | 58.55 | 29 | 67.83 | 225 | 1302 | 0.9 | 36 | 36.5 | 6 | 58 | 2 | 48.5 | 29.6 | 28 | 253 | 1268 | 0.84 | 42.4 | 33.7 | 7 | 30 | 1196 | 66 | 0 | 186 | 0 | 0 | 0 | 433 | 0.216 | 0.045 | 0.012 | 0.101 | 2160 | 450 | 120 | 1010 | 0 | 0 | 1 | 1
180712 | 214.5 | 104 | 10 | 395.5 | 5142.573 | 164.1315 | 2372.835 | 17757.26 | 1020.95 | 534.8868 | 152.197 | 2792.994 | 58.59333 | 742 | 151.3333 | 118.6667 | 1 | 157 | 43.9665 | 11.5 | 0 | 0 | 0 | 8 | 16 | 35 | 35 | 5 | 8 | 0 | 2 | 0 | 0.6942675 | 55 | 1.98 | 47.4 | 27.8 | 28 | 187 | 1.191083 | 0.3431373 | 0.04901961 | 0 | 127 | 38.75 | 30 | 66.03 | 203 | 1295 | 1 | 38.8 | 34.6 | 8 | 55 | 2 | 47.4 | 27.8 | 28 | 253 | 1258 | 0.82 | 42.6 | 33.5 | 7 | 5 | 1198 | 69.5 | 0 | 178 | 0 | 0 | 6 | 379 | 0.135 | 0.03 | 0.011 | 0.128 | 1350 | 300 | 110 | 1280 | 1 | 0 | 1 | 1
180712 | 214.5 | 104 | 10 | 395.5 | 5142.573 | 164.1315 | 2372.835 | 17757.26 | 1020.95 | 534.8868 | 152.197 | 2792.994 | 61.73 | 770 | 123.6667 | 118.6667 | 1 | 158 | 62.10962 | 10.6 | 0 | 0 | 0 | 18 | 17 | 35 | 13.5 | 5 | 0 | 0 | 0 | 10 | 0.6234177 | 57 | 2.41 | 47.6 | 25.9 | 32 | 173 | 1.094937 | 0.3465347 | 0.04950495 | 0.0990099 | 147 | 61.83 | 11 | 65.82 | 181 | 1308 | 1.1 | 39.3 | 34 | 7 | 57 | 2.4 | 47.6 | 25.9 | 32 | 230 | 1270 | 0.91 | 43.7 | 33 | 7 | 8 | 1202 | 63.7 | 0 | 0 | 0 | 0 | 6 | 429 | 0.257 | 0.055 | 0.016 | 0.186 | 2570 | 550 | 160 | 1860 | 0 | 0 | 1 | 1
180712 | 214.5 | 104 | 10 | 395.5 | 5142.573 | 164.1315 | 2372.835 | 17757.26 | 1020.95 | 534.8868 | 152.197 | 2792.994 | 59.54667 | 884.3333 | 142.3333 | 119.6667 | 3 | 156 | 48.82936 | 12 | 0 | 0 | 0 | 17 | 15 | 35 | 18 | 5 | 0 | 0 | 3 | 0 | 0.5961538 | 62 | 2.03 | 47.8 | 26.4 | 28 | 178 | 1.141026 | 0.3723404 | 0.05319149 | 0 | 148 | 48.03 | 8 | 63.67 | 157 | 1282 | 1.4 | 39.7 | 35 | 8 | 62 | 2 | 47.8 | 26.4 | 28 | 209 | 1271 | 0.94 | 43.3 | 32.9 | 6 | 10 | 1198 | 56.8 | 0 | 173 | 0 | 0 | 6 | 377 | 0.197 | 0.049 | 0.015 | 0.173 | 1970 | 490 | 150 | 1730 | 0 | 0 | 1 | 1
180712 | 214.5 | 104 | 10 | 395.5 | 5142.573 | 164.1315 | 2372.835 | 17757.26 | 1020.95 | 534.8868 | 152.197 | 2792.994 | 59.48 | 553 | 122 | 116.6667 | 1 | 154 | 59.01714 | 11 | 0 | 0 | 0 | 20 | 15 | 35 | 13 | 5 | 0 | 0 | 2 | 11 | 0.6558442 | 62 | 1.88 | 49.2 | 25.7 | 31 | 187 | 1.214286 | 0.3804348 | 0.05434783 | 0.1195652 | 125 | 59.53 | 29 | 56.8 | 159 | 1330 | 1.1 | 38.4 | 35.4 | 7 | 52 | 1.9 | 49.2 | 25.7 | 31 | 207 | 1270 | 0.86 | 44.2 | 32.7 | 7 | 5 | 1194 | 60.3 | 0 | 178 | 0 | 0 | 0 | 398 | 0.185 | 0.043 | 0.013 | 0.171 | 1850 | 430 | 130 | 1710 | 0 | 0 | 1 | 1
180713 | 214.5 | 104 | 10 | 395.5 | 5142.573 | 164.1315 | 2372.835 | 17757.26 | 1020.95 | 534.8868 | 152.197 | 2792.994 | 59.21 | 685 | 129 | 118 | 3 | 159 | 59.28006 | 12.6 | 0 | 0 | 0 | 17 | 14 | 35 | 18 | 5 | 8 | 0 | 3 | 0 | 0.6289308 | 58 | 1.71 | 49.4 | 26.1 | 29 | 180 | 1.132075 | 0.3465347 | 0.04950495 | 0 | 155 | 59.25 | 4 | 60.32 | 159 | 1307 | 1.2 | 38.3 | 35.2 | 7 | 58 | 1.7 | 49.4 | 26.1 | 29 | 212 | 1261 | 0.82 | 44.6 | 32.2 | 7 | 5 | 1196 | 56.1 | 0 | 187 | 0 | 0 | 0 | 408 | 0.143 | 0.04 | 0.013 | 0.175 | 1430 | 400 | 130 | 1750 | 1 | 0 | 1 | 1
180713 | 214.5 | 104 | 10 | 395.5 | 5142.573 | 164.1315 | 2372.835 | 17757.26 | 1020.95 | 534.8868 | 152.197 | 2792.994 | 59.37667 | 737.6667 | 141.6667 | 118 | 1 | 155 | 59.48303 | 12.1 | 0 | 0 | 0 | 18 | 24 | 35 | 13 | 5 | 8 | 0 | 0 | 0 | 0.6645161 | 68 | 1.71 | 48.5 | 26.5 | 28 | 171 | 1.103226 | 0.4022989 | 0.05747126 | 0 | 150 | 59.6 | 5 | 56.08 | 195 | 1295 | 1.1 | 40.1 | 34.2 | 8 | 68 | 1.7 | 48.5 | 26.5 | 28 | 260 | 1255 | 0.9 | 45.1 | 32.4 | 8 | 3 | 1194 | 62.6 | 0 | 180 | 0 | 0 | 6 | 415 | 0.116 | 0.028 | 0.013 | 0.185 | 1160 | 280 | 130 | 1850 | 1 | 1 | 1 | 1
180713 | 214.5 | 104 | 10 | 395.5 | 5142.573 | 164.1315 | 2372.835 | 17757.26 | 1020.95 | 534.8868 | 152.197 | 2792.994 | 59.63 | 625.5 | 126 | 117.5 | 3 | 158 | 23.83196 | 12.4 | 0 | 0 | 0 | 18 | 21 | 34.56 | 21 | 5 | 0 | 0 | 0 | 0 | 0.6301266 | 59 | 1.87 | 49 | 26.9 | 33 | 192 | 1.21519 | 0.3490909 | 0.05050505 | 0 | 155 | 23.08 | 3 | 62.55 | 198 | 1316 | 1 | 41 | 33.8 | 8 | 59 | 1.9 | 49 | 26.9 | 33 | 246 | 1269 | 0.99 | 44.8 | 32.5 | 8 | 11 | 1198 | 70.6 | 0 | 171 | 0 | 0 | 6 | 380 | 0.117 | 0.029 | 0.013 | 0.184 | 1170 | 290 | 130 | 1840 | 1 | 1 | 1 | 1
180713 | 214.5 | 104 | 10 | 395.5 | 5142.573 | 164.1315 | 2372.835 | 17757.26 | 1020.95 | 534.8868 | 152.197 | 2792.994 | 60.50667 | 568.6667 | 129.6667 | 116.6667 | 1 | 154 | 61.19903 | 11.1 | 0 | 0 | 0 | 17 | 8 | 28.8 | 30 | 5 | 0 | 0 | 2 | 7 | 0.6350649 | 63 | 2.07 | 48 | 26.2 | 27 | 174 | 1.12987 | 0.3164835 | 0.05494505 | 0.07692308 | 143 | 60.48 | 11 | 70.61 | 161 | 1320 | 1.1 | 40.2 | 34.1 | 8 | 63 | 2.1 | 48 | 26.2 | 27 | 219 | 1271 | 0.96 | 45.5 | 32 | 8 | 5 | 1187 | 65.2 | 0 | 192 | 0 | 0 | 0 | 432 | 0.107 | 0.028 | 0.013 | 0.204 | 1070 | 280 | 130 | 2040 | 1 | 1 | 1 | 1
180713 | 214.5 | 104 | 10 | 395.5 | 5142.573 | 164.1315 | 2372.835 | 17757.26 | 1020.95 | 534.8868 | 152.197 | 2792.994 | 60.27667 | 995.3333 | 133.6667 | 120.6667 | 3 | 159 | 60.53862 | 11.9 | 0 | 0 | 0 | 17 | 15 | 34.56 | 14 | 5 | 0 | 0 | 3 | 13 | 0.6387421 | 61 | 1.59 | 47.8 | 28.3 | 29 | 172 | 1.081761 | 0.3526531 | 0.05102041 | 0.1326531 | 154 | 60.39 | 5 | 65.17 | 210 | 1297 | 1.1 | 41.9 | 33.1 | 8 | 61 | 1.6 | 47.8 | 28.3 | 29 | 248 | 1269 | 0.94 | 45 | 32.4 | 8 | 23 | 1197 | 66.5 | 0 | 174 | 0 | 0 | 0 | 395 | 0.086 | 0.023 | 0.011 | 0.185 | 860 | 230 | 110 | 1850 | 1 | 1 | 1 | 1
180713 | 214.5 | 104 | 10 | 395.5 | 5142.573 | 164.1315 | 2372.835 | 17757.26 | 1020.95 | 534.8868 | 152.197 | 2792.994 | 60.98 | 688.3333 | 133.6667 | 118 | 1 | 158 | 61.85975 | 10.2 | 0 | 0 | 0 | 19 | 15 | 35 | 12 | 5 | 0 | 0 | 2 | 10 | 0.6202532 | 58 | 2.18 | 47.8 | 26.8 | 33 | 183 | 1.158228 | 0.35 | 0.05 | 0.1 | 135 | 61.07 | 23 | 66.5 | 193 | 1317 | 1 | 41.6 | 33.4 | 8 | 59 | 2.2 | 47.8 | 26.8 | 33 | 246 | 1270 | 0.9 | 45.4 | 31.9 | 7 | 6 | 1193 | 62.1 | 0 | 172 | 0 | 0 | 0 | 366 | 0.085 | 0.028 | 0.011 | 0.201 | 850 | 280 | 110 | 2010 | 1 | 1 | 1 | 1
180714 | 214.5 | 104 | 10 | 395.5 | 5142.573 | 164.1315 | 2372.835 | 17757.26 | 1020.95 | 534.8868 | 152.197 | 2792.994 | 59.58667 | 1058 | 165.6667 | 121 | 3 | 161 | 59.83292 | 12.5 | 0 | 0 | 0 | 17 | 17 | 35 | 13 | 5 | 0 | 0 | 0 | 8 | 0.5900621 | 58 | 1.44 | 49.3 | 26.6 | 28 | 176 | 1.093168 | 0.3398058 | 0.04854369 | 0.0776699 | 156 | 59.76 | 5 | 62.05 | 223 | 1297 | 0.9 | 41.3 | 33.2 | 8 | 58 | 1.4 | 49.3 | 26.6 | 28 | 253 | 1268 | 0.9 | 44.7 | 32.4 | 7 | 28 | 1298 | 64.1 | 0 | 183 | 0 | 0 | 7 | 429 | 0.093 | 0.03 | 0.012 | 0.178 | 930 | 300 | 120 | 1780 | 1 | 0 | 1 | 1
180714 | 214.5 | 104 | 10 | 395.5 | 5142.573 | 164.1315 | 2372.835 | 17757.26 | 1020.95 | 534.8868 | 152.197 | 2792.994 | 61.86333 | 772.6667 | 144.6667 | 118.3333 | 1 | 159 | 62.43528 | 10.2 | 0 | 0 | 0 | 16 | 12 | 35 | 14 | 5 | 0 | 10 | 0 | 13 | 0.6603774 | 64 | 2.63 | 47.2 | 26.7 | 29 | 184 | 1.157233 | 0.3684211 | 0.05263158 | 0.1368421 | 131 | 62.09 | 28 | 64.05 | 197 | 1320 | 1.1 | 40.9 | 32.7 | 7 | 64 | 2.6 | 47.2 | 26.7 | 29 | 256 | 1279 | 0.96 | 44.1 | 32.4 | 7 | 5 | 1234 | 63.4 | 0 | 176 | 0 | 0 | 8 | 376 | 0.092 | 0.025 | 0.014 | 0.162 | 920 | 250 | 140 | 1620 | 1 | 1 | 1 | 1
180714 | 214.5 | 104 | 10 | 395.5 | 5142.573 | 164.1315 | 2372.835 | 17757.26 | 1020.95 | 534.8868 | 152.197 | 2792.994 | 61.49667 | 982.3333 | 159 | 120.6667 | 3 | 160 | 61.619375 | 11.4 | 0 | 0 | 0 | 20 | 13 | 34.56 | 5 | 5 | 0 | 0 | 2 | 14 | 0.58475 | 0 | 3.16 | 44.7 | 27.8 | 32 | 175 | 1.09375 | 0.216 | 0.03125 | 0.0875 | 155 | 61.56 | 5 | 63.39 | 198 | 1314 | 1 | 39.7 | 34.5 | 7 | 65 | 3.2 | 44.7 | 27.8 | 32 | 260 | 1282 | 1 | 43.5 | 32.7 | 7 | 3 | 1200 | 65 | 0 | 184 | 0 | 0 | 7 | 384 | 0.123 | 0.029 | 0.017 | 0.249 | 1230 | 290 | 170 | 2490 | 1 | 1 | 1 | 1
180714 | 214.5 | 104 | 10 | 395.5 | 5142.573 | 164.1315 | 2372.835 | 17757.26 | 1020.95 | 534.8868 | 152.197 | 2792.994 | 61.69 | 716.6667 | 145.3333 | 118 | 1 | 158 | 61.85285 | 11.3 | 0 | 0 | 0 | 17 | 18 | 35 | 14 | 5 | 0 | 0 | 3 | 9 | 0.6392405 | 61 | 3.09 | 42.9 | 27.2 | 28 | 187 | 1.183544 | 0.3608247 | 0.05154639 | 0.09278351 | 155 | 61.79 | 3 | 65.02 | 217 | 1320 | 0.9 | 39.9 | 34.7 | 7 | 61 | 3.1 | 42.9 | 27.2 | 28 | 255 | 1277 | 0.91 | 42.9 | 33.7 | 7 | 23 | 1214 | 65.6 | 0 | 175 | 0 | 0 | 0 | 350 | 0.113 | 0.027 | 0.016 | 0.25 | 1130 | 270 | 160 | 2500 | 1 | 1 | 1 | 1
180714 | 214.5 | 104 | 10 | 395.5 | 5142.573 | 164.1315 | 2372.835 | 17757.26 | 1020.95 | 534.8868 | 152.197 | 2792.994 | 62.68667 | 871.3333 | 151 | 119.6667 | 3 | 161 | 63.41273 | 10 | 0 | 0 | 0 | 6 | 10 | 35 | 30 | 0 | 0 | 0 | 3 | 9 | 0.5776398 | 53 | 11.09 | 40.8 | 22.5 | 37 | 184 | 1.142857 | 0.3240741 | 0 | 0.08333333 | 138 | 63.05 | 23 | 65.61 | 246 | 1308 | 1 | 39.9 | 34.2 | 6 | 53 | 11.1 | 40.8 | 22.5 | 37 | 271 | 1272 | 0.96 | 42.3 | 34.3 | 6 | 28 | 1206 | 63.9 | 0 | 187 | 0 | 0 | 7 | 421 | 0.083 | 0.021 | 0.012 | 0.19 | 830 | 210 | 120 | 1900 | 1 | 1 | 1 | 1
180715 | 259.7742 | 21.08065 | 27.75806 | 274.6613 | 4883.601 | 155.9189 | 2247.001 | 16802.74 | 1110.832 | 181.1787 | 166.3163 | 2669.439 | 62.80333 | 698.6667 | 127.6667 | 118 | 1 | 158 | 63.04373 | 9.7 | 0 | 0 | 0 | 19 | 15 | 35 | 19 | 0 | 0 | 0 | 2 | 8 | 0.6202532 | 62 | 4.47 | 44.9 | 27.1 | 34 | 196 | 1.240506 | 0.3645833 | 0 | 0.08333333 | 130 | 62.85 | 28 | 63.93 | 173 | 1306 | 1 | 40 | 34.6 | 7 | 62 | 4.5 | 44.9 | 27.1 | 34 | 225 | 1270 | 0.91 | 43 | 34.1 | 7 | 10 | 1197 | 61.2 | 0 | 184 | 0 | 0 | 7 | 422 | 0.101 | 0.026 | 0.012 | 0.207 | 1010 | 260 | 120 | 2070 | 1 | 1 | 1 | 1
180715 | 259.7742 | 21.08065 | 27.75806 | 274.6613 | 4883.601 | 155.9189 | 2247.001 | 16802.74 | 1110.832 | 181.1787 | 166.3163 | 2669.439 | 60.99667 | 916.6667 | 148.3333 | 119.6667 | 3 | 155 | 61.31219 | 11 | 0 | 0 | 0 | 17 | 18 | 35 | 13 | 5 | 0 | 0 | 0 | 9 | 0.6258065 | 60 | 3.6 | 44.2 | 34.2 | 32 | 180 | 1.16129 | 0.3684211 | 0.05263158 | 0.09473684 | 145 | 61.32 | 10 | 61.23 | 182 | 1289 | 0.9 | 38.8 | 35.4 | 7 | 60 | 3.6 | 44.2 | 34.2 | 32 | 230 | 1270 | 1.03 | 43.3 | 34 | 7 | 12 | 1208 | 72.4 | 0 | 196 | 0 | 0 | 5 | 447 | 0.097 | 0.026 | 0.015 | 0.234 | 970 | 260 | 150 | 2340 | 1 | 1 | 1 | 1
180715 | 259.7742 | 21.08065 | 27.75806 | 274.6613 | 4883.601 | 155.9189 | 2247.001 | 16802.74 | 1110.832 | 181.1787 | 166.3163 | 2669.439 | 61.1 | 791 | 155.3333 | 118.6667 | 1 | 154 | 62.15156 | 10.5 | 0 | 0 | 0 | 16 | 17 | 35 | 20.5 | 5 | 0 | 0 | 2 | 0 | 0.6201299 | 63 | 1.51 | 47.4 | 29 | 28 | 173 | 1.123377 | 0.3846154 | 0.05494505 | 0 | 142 | 61.28 | 12 | 72.42 | 209 | 1300 | 1.1 | 39.4 | 34.1 | 7 | 63 | 1.5 | 47.4 | 29 | 28 | 253 | 1272 | 0.89 | 43.4 | 34.1 | 7 | 19 | 1208 | 72.9 | 0 | 180 | 0 | 0 | 6 | 421 | 0.106 | 0.027 | 0.016 | 0.198 | 1060 | 270 | 160 | 1980 | 1 | 1 | 1 | 1
180715 | 259.7742 | 21.08065 | 27.75806 | 274.6613 | 4883.601 | 155.9189 | 2247.001 | 16802.74 | 1110.832 | 181.1787 | 166.3163 | 2669.439 | 64.16333 | 613 | 100 | 117.3333 | 1 | 158 | 58.54158 | 9.2 | 0 | 0 | 0 | 9 | 10 | 35 | 35 | 5 | 0 | 0 | 2 | 11 | 0.6772152 | 63 | 2.91 | 44.4 | 29.1 | 31 | 183 | 1.158228 | 0.3684211 | 0.05263158 | 0.1157895 | 144 | 64.23 | 14 | 0 | 173 | 1313 | 1 | 37.9 | 34.8 | 6 | 63 | 2.9 | 44.4 | 29.1 | 31 | 232 | 1271 | 0.96 | 41.6 | 34.4 | 6 | 4 | 1194 | 65.4 | 0 | 187 | 0 | 0 | 6 | 403 | 0.092 | 0.024 | 0.012 | 0.208 | 920 | 240 | 120 | 2080 | 1 | 1 | 1 | 1
180715 | 259.7742 | 21.08065 | 27.75806 | 274.6613 | 4883.601 | 155.9189 | 2247.001 | 16802.74 | 1110.832 | 181.1787 | 166.3163 | 2669.439 | 63.90667 | 884.3333 | 102.6667 | 119.3333 | 3 | 158 | 63.98791 | 10 | 0 | 0 | 0 | 8 | 10 | 34.56 | 22 | 5 | 0 | 0 | 3 | 8 | 0.5731646 | 58 | 2.33 | 47.5 | 28.8 | 34 | 182 | 1.151899 | 0.3456 | 0.05 | 0.08 | 154 | 63.95 | 4 | 65.42 | 218 | 1290 | 1 | 37.6 | 35.7 | 7 | 58 | 2.3 | 47.5 | 28.8 | 34 | 246 | 1268 | 0.85 | 42.5 | 34.9 | 7 | 30 | 1204 | 73.7 | 0 | 183 | 0 | 0 | 8 | 425 | 0.091 | 0.021 | 0.011 | 0.182 | 910 | 210 | 110 | 1820 | 1 | 1 | 1 | 1
180715 | 259.7742 | 21.08065 | 27.75806 | 274.6613 | 4883.601 | 155.9189 | 2247.001 | 16802.74 | 1110.832 | 181.1787 | 166.3163 | 2669.439 | 60.89333 | 435 | 82 | 115.6667 | 1 | 156 | 63.06224 | 10.6 | 0 | 0 | 0 | 17 | 14 | 35 | 14 | 5 | 0 | 0 | 3 | 10 | 0.6282051 | 55 | 6.18 | 44.2 | 26.4 | 36 | 176 | 1.128205 | 0.3465347 | 0.04950495 | 0.0990099 | 126 | 60.53 | 30 | 73.71 | 217 | 1298 | 0.9 | 39.7 | 35.1 | 7 | 56 | 6.2 | 44.2 | 26.4 | 36 | 251 | 1271 | 0.84 | 42.6 | 34.4 | 6 | 22 | 1196 | 69.3 | 0 | 182 | 0 | 0 | 6 | 416 | 0.088 | 0.026 | 0.012 | 0.171 | 880 | 260 | 120 | 1710 | 1 | 1 | 1 | 1
180716 | 259.7742 | 21.08065 | 27.75806 | 274.6613 | 4883.601 | 155.9189 | 2247.001 | 16802.74 | 1110.832 | 181.1787 | 166.3163 | 2669.439 | 59.05 | 892 | 134.3333 | 119.6667 | 3 | 160 | 60.5865625 | 11.8 | 0 | 0 | 0 | 9 | 17 | 35 | 27 | 5 | 8 | 0 | 0 | 7 | 0.675 | 55 | 1.5 | 50 | 27.9 | 31 | 183 | 1.14375 | 0.3333333 | 0.04761905 | 0.06666667 | 138 | 59.21 | 22 | 69.25 | 222 | 1287 | 1 | 39.2 | 35.5 | 7 | 55 | 1.5 | 50 | 27.9 | 31 | 260 | 1273 | 0.82 | 42.8 | 34.8 | 7 | 17 | 1191 | 72.3 | 0 | 176 | 0 | 0 | 7 | 410 | 0.117 | 0.027 | 0.013 | 0.141 | 1170 | 270 | 130 | 1410 | 1 | 1 | 1 | 1
180716 | 259.7742 | 21.08065 | 27.75806 | 274.6613 | 4883.601 | 155.9189 | 2247.001 | 16802.74 | 1110.832 | 181.1787 | 166.3163 | 2669.439 | 60.27 | 820.3333 | 121.6667 | 119 | 1 | 156 | 61.67154 | 10.9 | 0 | 0 | 0 | 8 | 20 | 35 | 16.5 | 5 | 0 | 0 | 2 | 7 | 0.599359 | 60 | 3.16 | 46.5 | 27.6 | 28 | 173 | 1.108974 | 0.3645833 | 0.05208333 | 0.07291667 | 139 | 60.37 | 17 | 72.29 | 205 | 1277 | 1 | 36.4 | 36.1 | 6 | 60 | 3.2 | 46.5 | 27.6 | 28 | 246 | 1270 | 0.84 | 42.6 | 34.6 | 6 | 19 | 1182 | 72.1 | 0 | 184 | 0 | 0 | 7 | 425 | 0.09 | 0.025 | 0.012 | 0.166 | 900 | 250 | 120 | 1660 | 1 | 1 | 1 | 1
180716 | 259.7742 | 21.08065 | 27.75806 | 274.6613 | 4883.601 | 155.9189 | 2247.001 | 16802.74 | 1110.832 | 181.1787 | 166.3163 | 2669.439 | 60.32333 | 684.3333 | 116 | 117.6667 | 3 | 162 | 61.73623 | 11.5 | 0 | 0 | 0 | 11 | 14 | 34.56 | 26 | 5 | 0 | 0 | 2 | 6 | 0.6083951 | 61 | 2.42 | 48.6 | 24.3 | 32 | 183 | 1.12963 | 0.3421782 | 0.04950495 | 0.05940594 | 143 | 60.36 | 19 | 72.11 | 206 | 1297 | 1 | 38 | 34.9 | 7 | 62 | 2.4 | 48.6 | 24.3 | 32 | 253 | 1267 | 0.87 | 42.8 | 33.6 | 7 | 15 | 1189 | 71.1 | 0 | 173 | 0 | 0 | 6 | 400 | 0.109 | 0.028 | 0.014 | 0.183 | 1090 | 280 | 140 | 1830 | 1 | 1 | 1 | 1
180716 | 259.7742 | 21.08065 | 27.75806 | 274.6613 | 4883.601 | 155.9189 | 2247.001 | 16802.74 | 1110.832 | 181.1787 | 166.3163 | 2669.439 | 60.37667 | 665 | 95.66667 | 117.3333 | 1 | 159 | 61.41176 | 11.2 | 0 | 0 | 0 | 20 | 10 | 35 | 22 | 5 | 0 | 0 | 2 | 6 | 0.6289308 | 72 | 2.07 | 46.3 | 28 | 30 | 181 | 1.138365 | 0.4022989 | 0.05747126 | 0.06896552 | 144 | 60.41 | 15 | 71.07 | 189 | 1300 | 0.9 | 39.2 | 33.9 | 7 | 72 | 2.1 | 46.3 | 28 | 30 | 246 | 1269 | 0.84 | 43.8 | 33.1 | 8 | 15 | 1180 | 71 | 0 | 183 | 0 | 0 | 0 | 386 | 0.082 | 0.021 | 0.012 | 0.239 | 820 | 210 | 120 | 2390 | 1 | 1 | 1 | 1
180716 | 259.7742 | 21.08065 | 27.75806 | 274.6613 | 4883.601 | 155.9189 | 2247.001 | 16802.74 | 1110.832 | 181.1787 | 166.3163 | 2669.439 | 58.22667 | 1049 | 123 | 121.3333 | 3 | 160 | 59.653 | 12.3 | 0 | 0 | 0 | 16 | 10 | 40 | 11 | 0 | 8 | 0 | 3 | 8 | 0.6 | 66 | 2.26 | 46.1 | 31.3 | 30 | 175 | 1.09375 | 0.4255319 | 0 | 0.08510638 | 145 | 58.48 | 15 | 70.98 | 199 | 1314 | 0.9 | 38.7 | 34.8 | 6 | 66 | 2.3 | 46.1 | 31.3 | 30 | 253 | 1270 | 0.97 | 44.2 | 32.9 | 7 | 12 | 1184 | 70.7 | 0 | 181 | 0 | 0 | 0 | 391 | 0.09 | 0.024 | 0.012 | 0.236 | 900 | 240 | 120 | 2360 | 1 | 1 | 1 | 1
180716 | 259.7742 | 21.08065 | 27.75806 | 274.6613 | 4883.601 | 155.9189 | 2247.001 | 16802.74 | 1110.832 | 181.1787 | 166.3163 | 2669.439 | 60.48333 | 770 | 107 | 118.6667 | 1 | 154 | 61.4087 | 10.9 | 0 | 0 | 0 | 15 | 8 | 35 | 22 | 4.5 | 0 | 0 | 2 | 10 | 0.6266234 | 60 | 3.76 | 44.3 | 29.2 | 33 | 180 | 1.168831 | 0.3723404 | 0.04787234 | 0.106383 | 142 | 60.62 | 12 | 70.7 | 204 | 1317 | 0.9 | 40 | 33.9 | 7 | 60 | 3.8 | 44.3 | 29.2 | 33 | 253 | 1268 | 0.87 | 44.1 | 32.5 | 7 | 11 | 1189 | 70 | 0 | 175 | 0 | 0 | 0 | 397 | 0.098 | 0.022 | 0.013 | 0.261 | 980 | 220 | 130 | 2610 | 1 | 1 | 1 | 1
180717 | 259.7742 | 21.08065 | 27.75806 | 274.6613 | 4883.601 | 155.9189 | 2247.001 | 16802.74 | 1110.832 | 181.1787 | 166.3163 | 2669.439 | 60.41333 | 807 | 113.6667 | 119 | 1 | 156 | 56.65436 | 11.3 | 0 | 0 | 0 | 15 | 12 | 35 | 28.5 | 5 | 0 | 0 | 0 | 0 | 0.6121795 | 61 | 1.66 | 48.4 | 27.2 | 27 | 184 | 1.179487 | 0.3684211 | 0.05263158 | 0 | 146 | 60.53 | 10 | 0 | 221 | 1300 | 1 | 39.8 | 32.6 | 7 | 61 | 1.7 | 48.4 | 27.2 | 27 | 265 | 1266 | 0.76 | 43.5 | 32.4 | 7 | 17 | 1190 | 72.5 | 0 | 172 | 0 | 0 | 0 | 396 | 0.102 | 0.024 | 0.014 | 0.134 | 1020 | 240 | 140 | 1340 | 1 | 1 | 1 | 1
180717 | 259.7742 | 21.08065 | 27.75806 | 274.6613 | 4883.601 | 155.9189 | 2247.001 | 16802.74 | 1110.832 | 181.1787 | 166.3163 | 2669.439 | 59.1 | 878.6667 | 132.3333 | 119.6667 | 3 | 162 | 60.6116 | 12 | 0 | 0 | 0 | 16 | 18 | 35 | 17 | 5 | 0 | 0 | 2 | 8 | 0.6234568 | 62 | 1.55 | 48.9 | 27.4 | 33 | 180 | 1.111111 | 0.35 | 0.05 | 0.08 | 145 | 59.22 | 17 | 72.48 | 214 | 1297 | 1 | 40.7 | 32.9 | 7 | 62 | 1.6 | 48.9 | 27.4 | 33 | 260 | 1269 | 0.83 | 44.5 | 31.9 | 8 | 16 | 1188 | 72.5 | 0 | 184 | 0 | 0 | 0 | 389 | 0.125 | 0.03 | 0.016 | 0.15 | 1250 | 300 | 160 | 1500 | 1 | 0 | 1 | 1
180717 | 259.7742 | 21.08065 | 27.75806 | 274.6613 | 4883.601 | 155.9189 | 2247.001 | 16802.74 | 1110.832 | 181.1787 | 166.3163 | 2669.439 | 60.01667 | 680.3333 | 105 | 118 | 1 | 156 | 61.27378 | 11 | 0 | 0 | 0 | 17 | 15 | 35 | 13 | 5 | 0 | 0 | 2 | 8 | 0.6089744 | 56 | 2.39 | 47.6 | 26.2 | 34 | 171 | 1.096154 | 0.35 | 0.05 | 0.08 | 140 | 59.99 | 16 | 72.52 | 204 | 1315 | 0.9 | 39.9 | 33.2 | 8 | 58 | 2.4 | 47.6 | 26.2 | 34 | 242 | 1270 | 0.85 | 43.7 | 32.7 | 8 | 20 | 1182 | 71 | 0 | 180 | 0 | 0 | 0 | 396 | 0.096 | 0.019 | 0.013 | 0.162 | 960 | 190 | 130 | 1620 | 1 | 1 | 1 | 1
180717 | 259.7742 | 21.08065 | 27.75806 | 274.6613 | 4883.601 | 155.9189 | 2247.001 | 16802.74 | 1110.832 | 181.1787 | 166.3163 | 2669.439 | 62.07667 | 652.6667 | 90 | 117.6667 | 1 | 155 | 63.23665 | 10 | 0 | 0 | 0 | 16 | 12 | 35 | 27 | 5 | 0 | 0 | 0 | 7 | 0.6580645 | 60 | 2.74 | 46.6 | 25.7 | 34 | 180 | 1.16129 | 0.3684211 | 0.05263158 | 0.07368421 | 136 | 62.01 | 19 | 72.02 | 205 | 1308 | 0.9 | 40.3 | 34.1 | 7 | 60 | 2.7 | 46.6 | 25.7 | 34 | 253 | 1254 | 0.88 | 43.8 | 33.1 | 9 | 12 | 1186 | 71.9 | 0 | 190 | 0 | 0 | 7 | 437 | 0.106 | 0.021 | 0.014 | 0.2 | 1060 | 210 | 140 | 2000 | 1 | 1 | 1 | 1
180718 | 259.7742 | 21.08065 | 27.75806 | 274.6613 | 4883.601 | 155.9189 | 2247.001 | 16802.74 | 1110.832 | 181.1787 | 166.3163 | 2669.439 | 59.62333 | 702.3333 | 136.3333 | 118.3333 | 3 | 159 | 60.76824 | 11.9 | 0 | 0 | 0 | 17 | 25.5 | 35 | 10 | 5 | 0 | 0 | 2 | 7 | 0.6383648 | 53 | 3.08 | 46.9 | 24.7 | 37 | 194 | 1.220126 | 0.3301887 | 0.04716981 | 0.06603774 | 147 | 59.86 | 12 | 71.85 | 223 | 1297 | 0.8 | 38.8 | 35.1 | 7 | 53 | 3.1 | 46.9 | 24.7 | 37 | 253 | 1259 | 0.85 | 43.7 | 33.3 | 10 | 23 | 1190 | 72.5 | 0 | 180 | 0 | 0 | 6 | 411 | 0.107 | 0.028 | 0.012 | 0.211 | 1070 | 280 | 120 | 2110 | 1 | 1 | 1 | 1
180718 | 259.7742 | 21.08065 | 27.75806 | 274.6613 | 4883.601 | 155.9189 | 2247.001 | 16802.74 | 1110.832 | 181.1787 | 166.3163 | 2669.439 | 59.6 | 618 | 129 | 117.6667 | 1 | 155 | 61.62742 | 11 | 0 | 0 | 0 | 18 | 10 | 35 | 22 | 5 | 0 | 0 | 2 | 11 | 0.6645161 | 60 | 2.06 | 46.1 | 27.5 | 31 | 189 | 1.219355 | 0.3684211 | 0.05263158 | 0.1157895 | 132 | 59.73 | 23 | 72.54 | 185 | 1298 | 1 | 39.5 | 32.9 | 8 | 60 | 2.1 | 46.1 | 27.5 | 31 | 242 | 1257 | 0.85 | 43.9 | 32.6 | 9 | 3 | 1197 | 72 | 0 | 194 | 0 | 0 | 6 | 413 | 0.099 | 0.023 | 0.01 | 0.227 | 990 | 230 | 100 | 2270 | 1 | 1 | 1 | 1
180718 | 259.7742 | 21.08065 | 27.75806 | 274.6613 | 4883.601 | 155.9189 | 2247.001 | 16802.74 | 1110.832 | 181.1787 | 166.3163 | 2669.439 | 59.51333 | 703.6667 | 128.3333 | 118.3333 | 3 | 158 | 59.48285 | 12.4 | 0 | 0 | 0 | 17 | 12 | 34.56 | 31 | 5 | 0 | 0 | 0 | 9 | 0.6870886 | 63 | 1.4 | 48.8 | 26.4 | 27 | 189 | 1.196203 | 0.3637895 | 0.05263158 | 0.09473684 | 155 | 59.24 | 3 | 71.99 | 169 | 1313 | 1.1 | 40 | 32 | 9 | 63 | 1.4 | 48.8 | 26.4 | 27 | 214 | 1255 | 0.83 | 43.6 | 31.8 | 9 | 18 | 1192 | 72.1 | 0 | 189 | 0 | 0 | 0 | 424 | 0.112 | 0.032 | 0.012 | 0.136 | 1120 | 320 | 120 | 1360 | 1 | 0 | 1 | 1
180718 | 259.7742 | 21.08065 | 27.75806 | 274.6613 | 4883.601 | 155.9189 | 2247.001 | 16802.74 | 1110.832 | 181.1787 | 166.3163 | 2669.439 | 60.03 | 680.6667 | 97 | 118 | 1 | 157 | 61.52917 | 11 | 0 | 0 | 0 | 18 | 16 | 35 | 19 | 5 | 0 | 0 | 2 | 9 | 0.6624204 | 58 | 2.12 | 44.2 | 26.7 | 33 | 200 | 1.273885 | 0.3535354 | 0.05050505 | 0.09090909 | 139 | 60.16 | 18 | 72.11 | 184 | 1318 | 1.1 | 37.5 | 34.7 | 6 | 58 | 2.1 | 44.2 | 26.7 | 33 | 237 | 1265 | 0.96 | 44.4 | 31.6 | 7 | 5 | 1187 | 71.8 | 0 | 183 | 0 | 0 | 0 | 361 | 0.08 | 0.024 | 0.013 | 0.381 | 800 | 240 | 130 | 3810 | 1 | 1 | 1 | 0
180718 | 259.7742 | 21.08065 | 27.75806 | 274.6613 | 4883.601 | 155.9189 | 2247.001 | 16802.74 | 1110.832 | 181.1787 | 166.3163 | 2669.439 | 60.35 | 735.3333 | 116.3333 | 118.6667 | 3 | 159 | 60.37717 | 12.1 | 0 | 0 | 0 | 17 | 10 | 35 | 28 | 5 | 0 | 0 | 0 | 7 | 0.6415094 | 59 | 1.95 | 47.1 | 29.9 | 33 | 0 | 0 | 0.35 | 0.05 | 0.07 | 156 | 60.16 | 3 | 71.76 | 201 | 1293 | 0.9 | 39.5 | 34.6 | 7 | 59 | 2 | 47.1 | 29.9 | 33 | 244 | 1268 | 0.96 | 44.4 | 32.4 | 7 | 16 | 1195 | 72.5 | 0 | 200 | 0 | 0 | 7 | 432 | 0.106 | 0.027 | 0.015 | 0.256 | 1060 | 270 | 150 | 2560 | 1 | 1 | 1 | 1
180718 | 259.7742 | 21.08065 | 27.75806 | 274.6613 | 4883.601 | 155.9189 | 2247.001 | 16802.74 | 1110.832 | 181.1787 | 166.3163 | 2669.439 | 60.91667 | 804.3333 | 107.3333 | 119.3333 | 1 | 160 | 62.0879375 | 11 | 0 | 0 | 0 | 17 | 31 | 35 | 5 | 5 | 0 | 0 | 2 | 7 | 0.6375 | 58 | 2.2 | 45.6 | 27 | 30 | 199 | 1.24375 | 0.3431373 | 0.04901961 | 0.06862745 | 144 | 60.93 | 16 | 72.53 | 207 | 1303 | 1 | 40.1 | 34 | 8 | 55 | 2.2 | 45.6 | 27 | 30 | 258 | 1268 | 0.94 | 43.8 | 33.1 | 7 | 4 | 1201 | 71.5 | 0 | 195 | 0 | 0 | 7 | 403 | 0.096 | 0.026 | 0.013 | 0.254 | 960 | 260 | 130 | 2540 | 1 | 1 | 1 | 1
180718 | 259.7742 | 21.08065 | 27.75806 | 274.6613 | 4883.601 | 155.9189 | 2247.001 | 16802.74 | 1110.832 | 181.1787 | 166.3163 | 2669.439 | 61.97 | 663.6667 | 114.3333 | 118 | 3 | 159 | 62.34245 | 11.1 | 0 | 0 | 0 | 18 | 10 | 0 | 28 | 5 | 0 | 0 | 2 | 8 | 0.4465409 | 58 | 1.82 | 46.5 | 28.6 | 30 | 159 | 1 | 0 | 0.04950495 | 0.07920792 | 155 | 62.11 | 4 | 71.45 | 214 | 1315 | 1 | 40.3 | 34.8 | 7 | 58 | 1.8 | 46.5 | 28.6 | 30 | 260 | 1272 | 0.95 | 43.9 | 33.8 | 8 | 12 | 1203 | 71.7 | 0 | 199 | 0 | 0 | 0 | 455 | 0.114 | 0.027 | 0.013 | 0.201 | 1140 | 270 | 130 | 2010 | 1 | 1 | 1 | 1
180719 | 259.7742 | 21.08065 | 27.75806 | 274.6613 | 4883.601 | 155.9189 | 2247.001 | 16802.74 | 1110.832 | 181.1787 | 166.3163 | 2669.439 | 63.49 | 704.3333 | 112.6667 | 118.3333 | 1 | 156 | 64.31404 | 9.8 | 0 | 0 | 0 | 19 | 14 | 35 | 5 | 5 | 0 | 0 | 2 | 12 | 0.5897436 | 65 | 3.68 | 43 | 32.9 | 36 | 160 | 1.025641 | 0.3846154 | 0.05494505 | 0.1318681 | 144 | 63.7 | 12 | 71.66 | 205 | 1330 | 1.2 | 40.6 | 34.2 | 8 | 65 | 3.7 | 43 | 32.9 | 36 | 260 | 1268 | 0.98 | 43 | 33.7 | 7 | 10 | 1197 | 71 | 0 | 159 | 0 | 0 | 5 | 355 | 0.139 | 0.02 | 0.019 | 0.218 | 1390 | 200 | 190 | 2180 | 1 | 1 | 1 | 1
180719 | 259.7742 | 21.08065 | 27.75806 | 274.6613 | 4883.601 | 155.9189 | 2247.001 | 16802.74 | 1110.832 | 181.1787 | 166.3163 | 2669.439 | 63.53667 | 639 | 113.6667 | 117.3333 | 3 | 161 | 64.12894 | 10 | 0 | 0 | 0 | 17 | 10 | 34.56 | 26 | 5 | 0 | 0 | 3 | 12 | 0.6680745 | 60 | 2.75 | 45.7 | 27.5 | 32 | 199 | 1.236025 | 0.3421782 | 0.04950495 | 0.1188119 | 151 | 63.67 | 10 | 71.04 | 205 | 1300 | 1 | 40.1 | 34.1 | 7 | 60 | 2.8 | 45.7 | 27.5 | 32 | 251 | 1272 | 0.88 | 43.8 | 33.1 | 7 | 14 | 1193 | 71.4 | 0 | 160 | 0 | 0 | 0 | 325 | 0.13 | 0.023 | 0.016 | 0.194 | 1300 | 230 | 160 | 1940 | 1 | 1 | 1 | 1
180719 | 259.7742 | 21.08065 | 27.75806 | 274.6613 | 4883.601 | 155.9189 | 2247.001 | 16802.74 | 1110.832 | 181.1787 | 166.3163 | 2669.439 | 61.66 | 751.6667 | 98 | 118.6667 | 1 | 162 | 63.13889 | 10.6 | 0 | 0 | 0 | 18 | 15 | 35 | 19 | 5 | 0 | 0 | 2 | 0 | 0.5802469 | 54 | 4.32 | 44.2 | 28.1 | 32 | 176 | 1.08642 | 0.3240741 | 0.0462963 | 0 | 138 | 61.71 | 24 | 71.35 | 215 | 1303 | 1.1 | 39.9 | 34.1 | 7 | 54 | 4.3 | 44.2 | 28.1 | 32 | 253 | 1269 | 0.96 | 42.9 | 33.1 | 7 | 16 | 1186 | 64 | 0 | 199 | 0 | 0 | 0 | 418 | 0.131 | 0.028 | 0.015 | 0.187 | 1310 | 280 | 150 | 1870 | 1 | 1 | 1 | 1
180719 | 259.7742 | 21.08065 | 27.75806 | 274.6613 | 4883.601 | 155.9189 | 2247.001 | 16802.74 | 1110.832 | 181.1787 | 166.3163 | 2669.439 | 63.25667 | 596.3333 | 98.33333 | 117.3333 | 3 | 158 | 63.28025 | 9.6 | 0 | 0 | 0 | 8 | 18 | 35 | 32 | 5 | 8 | 0 | 0 | 0 | 0.6708861 | 61 | 3.95 | 43.9 | 34.7 | 37 | 192 | 1.21519 | 0.3608247 | 0.05154639 | 0 | 142 | 63.2 | 16 | 64.02 | 190 | 1304 | 1.3 | 39.1 | 33.5 | 7 | 61 | 4 | 43.9 | 34.7 | 37 | 237 | 1270 | 0.95 | 43.2 | 33.2 | 7 | 14 | 1187 | 58.3 | 0 | 179 | 0 | 0 | 0 | 385 | 0.103 | 0.022 | 0.016 | 0.197 | 1030 | 220 | 160 | 1970 | 1 | 1 | 1 | 1
180719 | 259.7742 | 21.08065 | 27.75806 | 274.6613 | 4883.601 | 155.9189 | 2247.001 | 16802.74 | 1110.832 | 181.1787 | 166.3163 | 2669.439 | 61.57333 | 814 | 104 | 119 | 1 | 158 | 61.2712 | 10.2 | 0 | 0 | 0 | 19 | 15 | 35 | 19 | 4 | 0 | 0 | 2 | 0 | 0.5949367 | 60 | 2.28 | 47.1 | 28.3 | 29 | 180 | 1.139241 | 0.3571429 | 0.04081633 | 0 | 144 | 61.56 | 14 | 58.33 | 192 | 1308 | 1 | 38.8 | 35 | 7 | 60 | 2.3 | 47.1 | 28.3 | 29 | 242 | 1266 | 0.96 | 43.3 | 34.2 | 8 | 10 | 1190 | 74.4 | 0 | 192 | 0 | 0 | 0 | 441 | 0.097 | 0.022 | 0.014 | 0.203 | 970 | 220 | 140 | 2030 | 1 | 1 | 1 | 1
180720 | 238.6 | 17.6 | 37 | 449.3 | 3359.116 | 185.5672 | 3213.567 | 21799.76 | 750.0718 | 168.5439 | 208.467 | 3084.432 | 60.97333 | 726 | 113.3333 | 118 | 3 | 157 | 61.90834 | 11.1 | 0 | 0 | 0 | 17 | 10 | 35 | 19 | 5 | 0 | 0 | 3 | 10 | 0.6305732 | 59 | 3.07 | 46 | 29.3 | 36 | 176 | 1.121019 | 0.3571429 | 0.05102041 | 0.1020408 | 147 | 61.06 | 10 | 74.35 | 203 | 1315 | 0.9 | 38.9 | 35 | 7 | 59 | 3.1 | 46 | 29.3 | 36 | 242 | 1260 | 0.88 | 42.6 | 33.9 | 7 | 20 | 1193 | 73.5 | 0 | 180 | 0 | 0 | 7 | 418 | 0.118 | 0.03 | 0.014 | 0.199 | 1180 | 300 | 140 | 1990 | 1 | 0 | 1 | 1
180720 | 238.6 | 17.6 | 37 | 449.3 | 3359.116 | 185.5672 | 3213.567 | 21799.76 | 750.0718 | 168.5439 | 208.467 | 3084.432 | 59.62667 | 883 | 115.6667 | 119.6667 | 1 | 154 | 61.74513 | 11 | 0 | 0 | 0 | 16 | 10 | 35 | 20 | 5 | 0 | 0 | 3 | 10 | 0.6428571 | 64 | 2.45 | 45.9 | 30.2 | 29 | 178 | 1.155844 | 0.3888889 | 0.05555556 | 0.1111111 | 134 | 59.99 | 20 | 73.53 | 176 | 1300 | 0.9 | 38.3 | 35.6 | 7 | 64 | 2.5 | 45.9 | 30.2 | 29 | 223 | 1260 | 0.88 | 42.9 | 34.1 | 8 | 17 | 1193 | 73.7 | 0 | 176 | 0 | 0 | 6 | 384 | 0.112 | 0.023 | 0.014 | 0.202 | 1120 | 230 | 140 | 2020 | 1 | 1 | 1 | 1
180720 | 238.6 | 17.6 | 37 | 449.3 | 3359.116 | 185.5672 | 3213.567 | 21799.76 | 750.0718 | 168.5439 | 208.467 | 3084.432 | 59.83667 | 836 | 125.3333 | 119.6667 | 3 | 156 | 61.61205 | 11 | 0 | 0 | 0 | 17 | 10 | 34.56 | 20 | 5 | 0 | 0 | 3 | 11 | 0.6446154 | 60 | 3.27 | 44.8 | 26.3 | 33 | 194 | 1.24359 | 0.36 | 0.05208333 | 0.1145833 | 139 | 60.09 | 17 | 74.07 | 191 | 1280 | 0.9 | 38.6 | 33.7 | 8 | 60 | 3.3 | 44.8 | 26.3 | 33 | 246 | 1262 | 0.89 | 43 | 32.8 | 8 | 5 | 1198 | 74.1 | 0 | 178 | 0 | 0 | 7 | 375 | 0.105 | 0.02 | 0.016 | 0.23 | 1050 | 200 | 160 | 2300 | 1 | 1 | 1 | 1
180720 | 238.6 | 17.6 | 37 | 449.3 | 3359.116 | 185.5672 | 3213.567 | 21799.76 | 750.0718 | 168.5439 | 208.467 | 3084.432 | 60.29 | 1334 | 139 | 123.3333 | 1 | 157 | 60.61 | 11.9 | 0 | 0 | 0 | 16 | 10 | 0 | 27 | 5 | 0 | 0 | 2 | 11 | 0.4522293 | 58 | 3 | 45 | 28.3 | 34 | 157 | 1 | 0 | 0.05050505 | 0.1111111 | 152 | 60.17 | 5 | 74.07 | 226 | 1289 | 0.9 | 38.7 | 33.3 | 8 | 58 | 3 | 45 | 28.3 | 34 | 265 | 1265 | 0.92 | 43.6 | 32 | 10 | 19 | 1195 | 73.5 | 0 | 194 | 0 | 0 | 0 | 416 | 0.108 | 0.028 | 0.013 | 0.267 | 1080 | 280 | 130 | 2670 | 1 | 1 | 1 | 1
180720 | 238.6 | 17.6 | 37 | 449.3 | 3359.116 | 185.5672 | 3213.567 | 21799.76 | 750.0718 | 168.5439 | 208.467 | 3084.432 | 61.09333 | 837 | 118 | 119.3333 | 3 | 158 | 62.49709 | 10.7 | 0 | 0 | 0 | 7 | 8 | 35 | 18 | 5 | 0 | 0 | 3 | 10 | 0.5443038 | 60 | 2.52 | 47.1 | 26.3 | 36 | 187 | 1.183544 | 0.3571429 | 0.05102041 | 0.1020408 | 139 | 60.99 | 19 | 73.5 | 192 | 1308 | 1 | 39.7 | 33.3 | 10 | 60 | 2.5 | 47.1 | 26.3 | 36 | 246 | 1268 | 0.88 | 43.5 | 32.3 | 7 | 6 | 1194 | 66.5 | 0 | 157 | 0 | 0 | 7 | 373 | 0.124 | 0.029 | 0.017 | 0.217 | 1240 | 290 | 170 | 2170 | 1 | 1 | 1 | 1
180721 | 238.6 | 17.6 | 37 | 449.3 | 3359.116 | 185.5672 | 3213.567 | 21799.76 | 750.0718 | 168.5439 | 208.467 | 3084.432 | 61.27667 | 1121.667 | 137 | 122 | 1 | 157 | 61.64083 | 11.3 | 0 | 0 | 0 | 15 | 0 | 35 | 35.5 | 5 | 0 | 0 | 0 | 0 | 0.5764331 | 60 | 2.81 | 46.7 | 26.7 | 34 | 169 | 1.076433 | 0.3608247 | 0.05154639 | 0 | 153 | 61.35 | 4 | 72.92 | 223 | 1294 | 0.9 | 38.3 | 35.1 | 6 | 60 | 2.8 | 46.7 | 26.7 | 33 | 253 | 1261 | 0.81 | 43.2 | 34.9 | 13 | 30 | 1191 | 73 | 0 | 172 | 0 | 0 | 7 | 408 | 0.096 | 0.024 | 0.014 | 0.187 | 960 | 240 | 140 | 1870 | 1 | 1 | 1 | 1
180721 | 238.6 | 17.6 | 37 | 449.3 | 3359.116 | 185.5672 | 3213.567 | 21799.76 | 750.0718 | 168.5439 | 208.467 | 3084.432 | 61.22 | 872.5 | 105 | 120 | 3 | 160 | 36.2696875 | 10.5 | 0 | 0 | 0 | 9 | 10 | 34.56 | 29 | 5 | 0 | 0 | 0 | 10 | 0.60975 | 56 | 2.74 | 45.1 | 30.6 | 32 | 175 | 1.09375 | 0.3323077 | 0.04807692 | 0.09615385 | 130 | 27.79 | 30 | 73.02 | 166 | 1303 | 0.8 | 36.4 | 37 | 7 | 56 | 2.7 | 45.1 | 30.6 | 32 | 219 | 1255 | 1.07 | 42.6 | 33.2 | 8 | 3 | 1186 | 64.7 | 0 | 169 | 0 | 0 | 6 | 385 | 0.087 | 0.022 | 0.014 | 0.203 | 870 | 220 | 140 | 2030 | 1 | 1 | 1 | 1
180721 | 238.6 | 17.6 | 37 | 449.3 | 3359.116 | 185.5672 | 3213.567 | 21799.76 | 750.0718 | 168.5439 | 208.467 | 3084.432 | 61.475 | 780 | 57.5 | 119 | 1 | 156 | 23.31256 | 11.3 | 0 | 0 | 0 | 16 | 10 | 35 | 21 | 5 | 0 | 0 | 2 | 8 | 0.6217949 | 66 | 2.24 | 47.5 | 27.2 | 28 | 0 | 0 | 0.3888889 | 0.05555556 | 0.08888889 | 153 | 22.5 | 3 | 64.72 | 215 | 1300 | 1 | 39.3 | 34.2 | 6 | 66 | 2.2 | 47.5 | 27.2 | 28 | 253 | 1264 | 0.91 | 43.4 | 33.4 | 7 | 28 | 1192 | 73.5 | 0 | 175 | 0 | 0 | 8 | 390 | 0.103 | 0.021 | 0.017 | 0.156 | 1030 | 210 | 170 | 1560 | 1 | 1 | 1 | 1
180721 | 238.6 | 17.6 | 37 | 449.3 | 3359.116 | 185.5672 | 3213.567 | 21799.76 | 750.0718 | 168.5439 | 208.467 | 3084.432 | 61.34667 | 694.6667 | 59 | 117.6667 | 3 | 160 | 63.541125 | 10.6 | 0 | 0 | 0 | 9 | 10 | 35 | 29 | 0 | 0 | 0 | 7 | 9 | 0.61875 | 54 | 3.21 | 45.6 | 27.3 | 34 | 181 | 1.13125 | 0.3301887 | 0 | 0.08490566 | 132 | 61.43 | 28 | 73.48 | 178 | 1322 | 0.9 | 37.5 | 36.3 | 6 | 54 | 3.2 | 45.6 | 27.3 | 34 | 228 | 1267 | 0.98 | 44.3 | 32.7 | 10 | 4 | 1190 | 64 | 0 | 170 | 0 | 0 | 6 | 402 | 0.094 | 0.024 | 0.016 | 0.214 | 940 | 240 | 160 | 2140 | 1 | 1 | 1 | 1
180721 | 238.6 | 17.6 | 37 | 449.3 | 3359.116 | 185.5672 | 3213.567 | 21799.76 | 750.0718 | 168.5439 | 208.467 | 3084.432 | 61.74667 | 946.3333 | 68 | 120.3333 | 1 | 154 | 61.88955 | 11 | 0 | 0 | 0 | 17 | 11 | 35 | 20.5 | 5 | 0 | 0 | 2 | 6 | 0.6266234 | 59 | 2.29 | 46.1 | 28.1 | 28 | 160 | 1.038961 | 0.3684211 | 0.05263158 | 0.06315789 | 150 | 61.83 | 4 | 64.02 | 198 | 1298 | 1 | 42.3 | 32.9 | 9 | 59 | 2.3 | 46.1 | 28.1 | 28 | 230 | 1258 | 0.89 | 44.1 | 32.5 | 8 | 27 | 1198 | 73.4 | 0 | 181 | 0 | 0 | 6 | 424 | 0.101 | 0.024 | 0.015 | 0.185 | 1010 | 240 | 150 | 1850 | 1 | 1 | 1 | 1
180721 | 238.6 | 17.6 | 37 | 449.3 | 3359.116 | 185.5672 | 3213.567 | 21799.76 | 750.0718 | 168.5439 | 208.467 | 3084.432 | 62.13667 | 875.6667 | 69 | 119.6667 | 3 | 160 | 64.196125 | 10.2 | 0 | 0 | 0 | 8 | 15 | 35 | 23 | 5 | 0 | 0 | 2 | 0 | 0.55 | 59 | 4.33 | 44.3 | 26.7 | 37 | 177 | 1.10625 | 0.3465347 | 0.04950495 | 0 | 133 | 62.34 | 27 | 73.36 | 199 | 1328 | 1.1 | 43.3 | 32.1 | 11 | 59 | 4.3 | 44.3 | 26.7 | 37 | 230 | 1273 | 0.9 | 44.7 | 32 | 7 | 28 | 1175 | 74 | 0 | 160 | 0 | 0 | 7 | 367 | 0.109 | 0.021 | 0.018 | 0.214 | 1090 | 210 | 180 | 2140 | 1 | 1 | 1 | 1
180722 | 312.1923 | 14.19231 | 38.69231 | 474.0769 | 3208.741 | 176.8988 | 3055.133 | 20714.71 | 873.5213 | 155.234 | 211.9548 | 3223.947 | 60.965 | 888 | 104.5 | 119.5 | 1 | 155 | 51.98252 | 10.2 | 0 | 0 | 0 | 9 | 14 | 13 | 29.5 | 5 | 0 | 0 | 2 | 10 | 0.5322581 | 50 | 8.08 | 40.1 | 24.3 | 35 | 172 | 1.109677 | 0.1238095 | 0.04761905 | 0.0952381 | 127 | 47.13 | 28 | 73.99 | 161 | 1300 | 0.9 | 41.3 | 32.2 | 8 | 50 | 8.1 | 40.1 | 24.3 | 35 | 207 | 1275 | 0.88 | 44.5 | 32 | 7 | 4 | 1219 | 69.8 | 0 | 177 | 0 | 0 | 8 | 403 | 0.105 | 0.02 | 0.016 | 0.237 | 1050 | 200 | 160 | 2370 | 1 | 1 | 1 | 1
180722 | 312.1923 | 14.19231 | 38.69231 | 474.0769 | 3208.741 | 176.8988 | 3055.133 | 20714.71 | 873.5213 | 155.234 | 211.9548 | 3223.947 | 61.55 | 1004 | 101.6667 | 120.6667 | 3 | 157 | 61.97688 | 11.4 | 0 | 0 | 0 | 0 | 16 | 35 | 25 | 5 | 0 | 0 | 3 | 0 | 0.5350318 | 53 | 4.36 | 44.1 | 27.6 | 34 | 186 | 1.184713 | 0.3365385 | 0.04807692 | 0 | 153 | 61.77 | 4 | 69.8 | 225 | 1305 | 0.9 | 41.5 | 32.7 | 7 | 53 | 4.4 | 44.1 | 27.6 | 34 | 265 | 1269 | 0.88 | 44.4 | 32.3 | 7 | 13 | 1183 | 70.4 | 0 | 172 | 0 | 0 | 7 | 393 | 0.138 | 0.03 | 0.016 | 0.232 | 1380 | 300 | 160 | 2320 | 1 | 0 | 1 | 1
180722 | 312.1923 | 14.19231 | 38.69231 | 474.0769 | 3208.741 | 176.8988 | 3055.133 | 20714.71 | 873.5213 | 155.234 | 211.9548 | 3223.947 | 61.18333 | 762.3333 | 92.66667 | 118.6667 | 1 | 158 | 61.98006 | 10.5 | 0 | 0 | 0 | 19 | 14 | 0 | 24 | 5 | 0 | 0 | 2 | 8 | 0.4556962 | 59 | 2.11 | 47.2 | 27 | 31 | 165 | 1.044304 | 0 | 0.05050505 | 0.08080808 | 145 | 61.22 | 13 | 70.43 | 164 | 1287 | 1 | 40.2 | 33.7 | 7 | 60 | 2.1 | 47.2 | 27 | 31 | 219 | 1263 | 0.85 | 44.4 | 32.6 | 7 | 5 | 1180 | 73.1 | 0 | 186 | 0 | 0 | 7 | 370 | 0.099 | 0.021 | 0.015 | 0.237 | 990 | 210 | 150 | 2370 | 1 | 1 | 1 | 1
180722 | 312.1923 | 14.19231 | 38.69231 | 474.0769 | 3208.741 | 176.8988 | 3055.133 | 20714.71 | 873.5213 | 155.234 | 211.9548 | 3223.947 | 60.61333 | 915.6667 | 103.3333 | 120 | 2 | 204 | 40.12691 | 10.5 | 0 | 5.6 | 0 | 0 | 20 | 35 | 62 | 0 | 0 | 0 | 0 | 0 | 0.5735294 | 57 | 1.35 | 48.5 | 32.8 | 19 | 207 | 1.014706 | 0.4216867 | 0 | 0 | 135 | 60.64 | 5 | 0 | 217 | 1278 | 0.9 | 40 | 31.2 | 7 | 78 | 1.4 | 48.5 | 32.8 | 19 | 265 | 1250 | 0.73 | 43.4 | 32.3 | 8 | 30 | 1199 | 74 | 0 | 174 | 0 | 0 | 6 | 371 | 0.102 | 0.024 | 0.015 | 0.122 | 1020 | 240 | 150 | 1220 | 1 | 1 | 1 | 1
180723 | 312.1923 | 14.19231 | 38.69231 | 474.0769 | 3208.741 | 176.8988 | 3055.133 | 20714.71 | 873.5213 | 155.234 | 211.9548 | 3223.947 | 61.43667 | 1086.667 | 85.66667 | 122 | 2 | 154 | 55.13065 | 10.4 | 0 | 0 | 0 | 9 | 0 | 0 | 40 | 0 | 0 | 0 | 3 | 11 | 0.4090909 | 0 | 1.29 | 48.9 | 29.9 | 23 | 147 | 0.9545455 | 0 | 0 | 0.07142857 | 138 | 61.52 | 16 | 0 | 184 | 1289 | 0.9 | 39.9 | 33.6 | 9 | 54 | 1.3 | 48.9 | 29.9 | 23 | 212 | 1255 | 0.81 | 43.4 | 32.5 | 7 | 26 | 1193 | 72.2 | 0 | 172 | 0 | 0 | 7 | 405 | 0.073 | 0.017 | 0.016 | 0.174 | 730 | 170 | 160 | 1740 | 1 | 1 | 1 | 1
180723 | 312.1923 | 14.19231 | 38.69231 | 474.0769 | 3208.741 | 176.8988 | 3055.133 | 20714.71 | 873.5213 | 155.234 | 211.9548 | 3223.947 | 62.38333 | 832.3333 | 80.66667 | 119.3333 | 1 | 161 | 63.87099 | 10.2 | 0 | 0 | 0 | 19 | 0 | 35 | 33 | 5 | 0 | 0 | 2 | 0 | 0.5838509 | 58 | 3.69 | 44.5 | 28.1 | 32 | 188 | 1.167702 | 0.3398058 | 0.04854369 | 0 | 135 | 62.27 | 26 | 72.19 | 179 | 1292 | 1 | 39.8 | 33.6 | 8 | 58 | 3.7 | 44.5 | 28.1 | 32 | 230 | 1256 | 0.9 | 42.8 | 33.3 | 7 | 7 | 1200 | 72.5 | 0 | 147 | 0 | 0 | 7 | 299 | 0.086 | 0.013 | 0.018 | 0.228 | 860 | 130 | 180 | 2280 | 1 | 1 | 1 | 1
180723 | 312.1923 | 14.19231 | 38.69231 | 474.0769 | 3208.741 | 176.8988 | 3055.133 | 20714.71 | 873.5213 | 155.234 | 211.9548 | 3223.947 | 60.59333 | 824.3333 | 47 | 119.3333 | 1 | 157 | 62.50924 | 10.5 | 0 | 0 | 0 | 16 | 0 | 35 | 25.5 | 5 | 0 | 0 | 0 | 9 | 0.5764331 | 61 | 2.99 | 43.8 | 35.9 | 6 | 182 | 1.159236 | 0.3645833 | 0.05208333 | 0.09375 | 132 | 60.75 | 25 | 71.82 | 205 | 1299 | 1.1 | 38.9 | 33.8 | 8 | 61 | 3 | 43.8 | 35.9 | 32 | 258 | 1257 | 0.95 | 42.9 | 33.6 | 7 | 8 | 1192 | 72.6 | 0 | 180 | 0 | 0 | 6 | 392 | 0.075 | 0.014 | 0.018 | 0.256 | 750 | 140 | 180 | 2560 | 1 | 1 | 1 | 1
180724 | 312.1923 | 14.19231 | 38.69231 | 474.0769 | 3208.741 | 176.8988 | 3055.133 | 20714.71 | 873.5213 | 155.234 | 211.9548 | 3223.947 | 62.4 | 1025 | 10.66667 | 121.6667 | 2 | 154 | 62.99656 | 11 | 0 | 0 | 0 | 8 | 0 | 35 | 43 | 0 | 0 | 0 | 0 | 12 | 0.6363636 | 58 | 2.14 | 45.6 | 29.4 | 32 | 175 | 1.136364 | 0.3645833 | 0 | 0.125 | 146 | 62.47 | 8 | 72.63 | 204 | 1300 | 1.2 | 38.8 | 34.9 | 6 | 58 | 2.1 | 45.6 | 29.4 | 32 | 237 | 1267 | 1.01 | 42.4 | 34.8 | 6 | 25 | 1195 | 73.2 | 0 | 182 | 0 | 0 | 6 | 403 | 0.097 | 0.022 | 0.014 | 0.221 | 970 | 220 | 140 | 2210 | 1 | 1 | 1 | 1
180724 | 312.1923 | 14.19231 | 38.69231 | 474.0769 | 3208.741 | 176.8988 | 3055.133 | 20714.71 | 873.5213 | 155.234 | 211.9548 | 3223.947 | 61.98667 | 720.6667 | 58.66667 | 118.3333 | 1 | 157 | 63.8172 | 10.2 | 0 | 0 | 0 | 19 | 10 | 0 | 19 | 5 | 0 | 0 | 3 | 8 | 0.4076433 | 64 | 3.39 | 44.4 | 28.5 | 32 | 148 | 0.9426752 | 0 | 0.05376344 | 0.08602151 | 132 | 62.03 | 25 | 73.23 | 176 | 1293 | 1.1 | 38.6 | 35.5 | 6 | 64 | 3.4 | 44.4 | 28.5 | 32 | 235 | 1260 | 1.03 | 42.6 | 34.4 | 8 | 5 | 1187 | 67.8 | 0 | 175 | 0 | 0 | 5 | 408 | 0.082 | 0.016 | 0.015 | 0.261 | 820 | 160 | 150 | 2610 | 1 | 1 | 1 | 1
180724 | 312.1923 | 14.19231 | 38.69231 | 474.0769 | 3208.741 | 176.8988 | 3055.133 | 20714.71 | 873.5213 | 155.234 | 211.9548 | 3223.947 | 61.44 | 1038 | 70.66667 | 121.3333 | 2 | 155 | 61.826 | 11 | 0 | 0 | 0 | 8 | 0 | 35 | 43 | 0 | 0 | 0 | 3 | 0 | 0.5741935 | 66 | 1.6 | 45.9 | 36 | 25 | 176 | 1.135484 | 0.3932584 | 0 | 0 | 150 | 61.63 | 5 | 67.77 | 218 | 1270 | 1.1 | 38.4 | 35.9 | 7 | 66 | 1.6 | 45.9 | 36 | 25 | 258 | 1267 | 0.94 | 43.2 | 34.2 | 6 | 26 | 1182 | 72.8 | 0 | 148 | 0 | 0 | 7 | 324 | 0.117 | 0.022 | 0.017 | 0.209 | 1170 | 220 | 170 | 2090 | 1 | 1 | 1 | 1
180724 | 312.1923 | 14.19231 | 38.69231 | 474.0769 | 3208.741 | 176.8988 | 3055.133 | 20714.71 | 873.5213 | 155.234 | 211.9548 | 3223.947 | 61.13 | 699 | 50.33333 | 118.3333 | 1 | 157 | 62.90694 | 10.4 | 0 | 0 | 0 | 15 | 0 | 35 | 19 | 4 | 0 | 0 | 0 | 13.5 | 0.5509554 | 62 | 3.21 | 45.1 | 31.1 | 26 | 158 | 1.006369 | 0.3684211 | 0.04210526 | 0.1421053 | 131 | 60.94 | 26 | 72.8 | 191 | 1296 | 1 | 37.8 | 36.3 | 7 | 62 | 3.2 | 45.1 | 31.1 | 26 | 242 | 1263 | 1.22 | 42.8 | 34.4 | 6 | 11 | 1186 | 73.5 | 0 | 176 | 0 | 0 | 0 | 381 | 0.097 | 0.015 | 0.018 | 0.222 | 970 | 150 | 180 | 2220 | 1 | 1 | 1 | 1
180724 | 312.1923 | 14.19231 | 38.69231 | 474.0769 | 3208.741 | 176.8988 | 3055.133 | 20714.71 | 873.5213 | 155.234 | 211.9548 | 3223.947 | 61.26333 | 780.6667 | 55.66667 | 119 | 1 | 158 | 50.97127 | 10.4 | 0 | 0 | 0 | 17 | 0 | 35 | 20 | 7 | 8 | 0 | 0 | 10 | 0.6139241 | 62 | 3.95 | 42 | 36.8 | 28 | 172 | 1.088608 | 0.3645833 | 0.07291667 | 0.1041667 | 131 | 61.48 | 27 | 0 | 196 | 1295 | 1 | 39 | 35.7 | 7 | 62 | 4 | 42 | 36.8 | 28 | 242 | 1258 | 1.08 | 42.2 | 35.5 | 10 | 16 | 1190 | 75.2 | 0 | 187 | 0 | 0 | 5 | 424 | 0.115 | 0.026 | 0.021 | 0.252 | 1150 | 260 | 210 | 2520 | 1 | 1 | 1 | 1
180725 | 312.1923 | 14.19231 | 38.69231 | 474.0769 | 3208.741 | 176.8988 | 3055.133 | 20714.71 | 873.5213 | 155.234 | 211.9548 | 3223.947 | 61.04667 | 951.3333 | 34.66667 | 120.6667 | 2 | 159 | 62.37648 | 10.9 | 0 | 0 | 0 | 18 | 0 | 34.56 | 34 | 5 | 0 | 0 | 3 | 7 | 0.6387421 | 59 | 2.27 | 45.7 | 28.1 | 31 | 171 | 1.075472 | 0.3456 | 0.05 | 0.07 | 143 | 60.94 | 16 | 75.23 | 211 | 1288 | 0.9 | 38.2 | 33.5 | 8 | 59 | 2.3 | 45.7 | 28.1 | 31 | 242 | 1251 | 0.96 | 42.5 | 34.2 | 13 | 28 | 1183 | 75.1 | 0 | 172 | 0 | 0 | 0 | 401 | 0.123 | 0.028 | 0.02 | 0.233 | 1230 | 280 | 200 | 2330 | 1 | 1 | 1 | 1
180725 | 312.1923 | 14.19231 | 38.69231 | 474.0769 | 3208.741 | 176.8988 | 3055.133 | 20714.71 | 873.5213 | 155.234 | 211.9548 | 3223.947 | 59.66667 | 998.3333 | 26.66667 | 120.6667 | 1 | 158 | 62.57177 | 11 | 0 | 0 | 0 | 17 | 12 | 35 | 16 | 7 | 0 | 0 | 2 | 9 | 0.6202532 | 53 | 2.13 | 45.9 | 27.4 | 31 | 175 | 1.107595 | 0.3333333 | 0.06666667 | 0.08571429 | 130 | 59.87 | 28 | 75.13 | 186 | 1290 | 0.9 | 38.4 | 34.2 | 7 | 53 | 2.1 | 45.9 | 27.4 | 31 | 235 | 1260 | 0.9 | 42.4 | 32.1 | 10 | 4 | 1186 | 73.1 | 0 | 171 | 0 | 0 | 6 | 401 | 0.099 | 0.023 | 0.02 | 0.229 | 990 | 230 | 200 | 2290 | 1 | 1 | 1 | 1
180725 | 312.1923 | 14.19231 | 38.69231 | 474.0769 | 3208.741 | 176.8988 | 3055.133 | 20714.71 | 873.5213 | 155.234 | 211.9548 | 3223.947 | 59.16667 | 918.3333 | 16.33333 | 119.6667 | 2 | 155 | 59.22245 | 12.5 | 0 | 0 | 0 | 9 | 0 | 35 | 31 | 7 | 8 | 0 | 3 | 0 | 0.6 | 57 | 2.09 | 46.2 | 28.4 | 30 | 175 | 1.129032 | 0.3571429 | 0.07142857 | 0 | 153 | 59.04 | 2 | 73.09 | 229 | 1280 | 0.9 | 38.3 | 33.5 | 9 | 57 | 2.1 | 46.2 | 28.4 | 30 | 265 | 1266 | 1.03 | 42.1 | 32.8 | 11 | 21 | 1189 | 72.7 | 0 | 175 | 0 | 0 | 7 | 431 | 0.118 | 0.031 | 0.019 | 0.232 | 1180 | 310 | 190 | 2320 | 1 | 0 | 1 | 1
180725 | 312.1923 | 14.19231 | 38.69231 | 474.0769 | 3208.741 | 176.8988 | 3055.133 | 20714.71 | 873.5213 | 155.234 | 211.9548 | 3223.947 | 60.45667 | 1005.333 | 8.333333 | 121 | 1 | 157 | 62.09083 | 10.3 | 0 | 0 | 0 | 8 | 0 | 35 | 41.5 | 7 | 0 | 0 | 2 | 10 | 0.6592357 | 59 | 2.13 | 43.9 | 30.3 | 31 | 177 | 1.127389 | 0.3571429 | 0.07142857 | 0.1020408 | 136 | 60.45 | 21 | 72.74 | 200 | 1306 | 4.1 | 37 | 31.8 | 10 | 58 | 2.1 | 43.9 | 30.3 | 31 | 253 | 1271 | 0.92 | 42.7 | 32.4 | 10 | 5 | 1182 | 70.5 | 0 | 170 | 0 | 0 | 7 | 377 | 0.097 | 0.031 | 0.015 | 0.23 | 970 | 310 | 150 | 2300 | 1 | 0 | 1 | 1
180725 | 312.1923 | 14.19231 | 38.69231 | 474.0769 | 3208.741 | 176.8988 | 3055.133 | 20714.71 | 873.5213 | 155.234 | 211.9548 | 3223.947 | 60.61333 | 820 | 27 | 119 | 2 | 159 | 60.96962 | 11.1 | 0 | 0 | 0 | 17 | 0 | 35 | 43 | 7 | 0 | 0 | 2 | 0 | 0.6540881 | 58 | 1.96 | 47.8 | 27.5 | 28 | 175 | 1.100629 | 0.3465347 | 0.06930693 | 0 | 154 | 60.66 | 5 | 70.53 | 224 | 1303 | 1.2 | 38.9 | 33.1 | 8 | 58 | 2 | 47.8 | 27.5 | 28 | 265 | 1273 | 0.96 | 43.3 | 32 | 8 | 17 | 1183 | 73 | 0 | 177 | 0 | 0 | 5 | 434 | 0.107 | 0.027 | 0.015 | 0.208 | 1070 | 270 | 150 | 2080 | 1 | 1 | 1 | 1
180725 | 312.1923 | 14.19231 | 38.69231 | 474.0769 | 3208.741 | 176.8988 | 3055.133 | 20714.71 | 873.5213 | 155.234 | 211.9548 | 3223.947 | 61.22667 | 981.3333 | 54 | 120.6667 | 1 | 154 | 62.53844 | 10.4 | 0 | 0 | 0 | 12 | 0 | 35 | 32 | 7 | 8 | 0 | 0 | 0 | 0.6103896 | 61 | 2.33 | 43.4 | 35.1 | 32 | 161 | 1.045455 | 0.3763441 | 0.07526882 | 0 | 137 | 61.24 | 17 | 72.99 | 219 | 1293 | 1.1 | 37.9 | 34.6 | 7 | 61 | 2.3 | 43.4 | 35.1 | 32 | 276 | 1275 | 0.98 | 42.7 | 32.7 | 13 | 4 | 1199 | 72.5 | 0 | 175 | 0 | 0 | 5 | 430 | 0.078 | 0.019 | 0.014 | 0.258 | 780 | 190 | 140 | 2580 | 1 | 1 | 1 | 1
180725 | 312.1923 | 14.19231 | 38.69231 | 474.0769 | 3208.741 | 176.8988 | 3055.133 | 20714.71 | 873.5213 | 155.234 | 211.9548 | 3223.947 | 60.91 | 1203.667 | 65.33333 | 122.3333 | 2 | 158 | 61.31747 | 11.4 | 0 | 0 | 0 | 10 | 0 | 34.56 | 37 | 7 | 8 | 0 | 3 | 5 | 0.6617722 | 59 | 2.06 | 46.3 | 28.5 | 30 | 186 | 1.177215 | 0.3490909 | 0.07070707 | 0.05050505 | 154 | 61.03 | 4 | 72.5 | 221 | 1287 | 0.9 | 39.8 | 34 | 7 | 59 | 2.1 | 46.3 | 28.5 | 30 | 255 | 1265 | 0.95 | 43 | 34.6 | 10 | 25 | 1194 | 73.4 | 0 | 161 | 0 | 0 | 6 | 381 | 0.09 | 0.021 | 0.014 | 0.247 | 900 | 210 | 140 | 2470 | 1 | 1 | 1 | 1
180726 | 312.1923 | 14.19231 | 38.69231 | 474.0769 | 3208.741 | 176.8988 | 3055.133 | 20714.71 | 873.5213 | 155.234 | 211.9548 | 3223.947 | 61.3 | 840 | 37.33333 | 119 | 1 | 154 | 63.35149 | 10.2 | 0 | 0 | 0 | 15 | 0 | 35 | 27 | 7 | 8 | 0 | 2 | 0 | 0.6103896 | 63 | 2.78 | 46.1 | 27.8 | 33 | 150 | 0.974026 | 0.3846154 | 0.07692308 | 0 | 129 | 61.41 | 25 | 73.39 | 181 | 1300 | 1 | 38.3 | 35.1 | 7 | 64 | 2.8 | 46.1 | 27.8 | 33 | 235 | 1275 | 0.99 | 43 | 34.1 | 13 | 10 | 1195 | 73 | 0 | 186 | 0 | 0 | 6 | 470 | 0.083 | 0.022 | 0.016 | 0.265 | 830 | 220 | 160 | 2650 | 1 | 1 | 1 | 1
180726 | 312.1923 | 14.19231 | 38.69231 | 474.0769 | 3208.741 | 176.8988 | 3055.133 | 20714.71 | 873.5213 | 155.234 | 211.9548 | 3223.947 | 59.9 | 732.6667 | 36 | 118.6667 | 2 | 159 | 61.02918 | 11.7 | 0 | 0 | 0 | 18 | 0 | 35 | 28 | 7 | 8 | 0 | 0 | 3 | 0.6226415 | 59 | 2.24 | 45.9 | 28.3 | 28 | 170 | 1.069182 | 0.35 | 0.07 | 0.03 | 149 | 60.23 | 10 | 72.95 | 180 | 1294 | 1.1 | 38.9 | 32.8 | 9 | 59 | 2.2 | 45.9 | 28.3 | 28 | 225 | 1260 | 1.09 | 43.5 | 32.2 | 12 | 14 | 1186 | 74 | 0 | 150 | 0 | 0 | 6 | 366 | 0.105 | 0.02 | 0.015 | 0.292 | 1050 | 200 | 150 | 2920 | 1 | 1 | 1 | 1
180726 | 312.1923 | 14.19231 | 38.69231 | 474.0769 | 3208.741 | 176.8988 | 3055.133 | 20714.71 | 873.5213 | 155.234 | 211.9548 | 3223.947 | 60.31 | 1123.333 | 39 | 122 | 1 | 155 | 61.61465 | 11 | 0 | 0 | 0 | 10 | 0 | 35 | 26.5 | 7 | 8 | 0 | 0 | 8 | 0.6096774 | 60 | 2.49 | 46.3 | 26.8 | 34 | 175 | 1.129032 | 0.3684211 | 0.07368421 | 0.08421053 | 141 | 60.38 | 14 | 74.03 | 168 | 1309 | 1.1 | 40.1 | 31.7 | 11 | 60 | 2.5 | 46.3 | 26.8 | 34 | 223 | 1260 | 0.93 | 43.4 | 31.8 | 13 | 5 | 1187 | 73.4 | 0 | 170 | 0 | 0 | 0 | 382 | 0.085 | 0.019 | 0.013 | 0.253 | 850 | 190 | 130 | 2530 | 1 | 1 | 1 | 1
180726 | 312.1923 | 14.19231 | 38.69231 | 474.0769 | 3208.741 | 176.8988 | 3055.133 | 20714.71 | 873.5213 | 155.234 | 211.9548 | 3223.947 | 61.31667 | 1073.333 | 40 | 121 | 1 | 158 | 62.57165 | 10.6 | 0 | 0 | 0 | 15 | 0 | 35 | 36.5 | 7 | 0 | 0 | 0 | 0 | 0.5917722 | 58 | 4.42 | 42.4 | 29.2 | 37 | 177 | 1.120253 | 0.35 | 0.07 | 0 | 142 | 61.34 | 16 | 73.48 | 229 | 1305 | 1.2 | 37.8 | 34 | 7 | 58 | 4.4 | 42.4 | 29.2 | 37 | 276 | 1267 | 0.94 | 41.7 | 32.6 | 7 | 11 | 1193 | 73.8 | 0 | 194 | 0 | 0 | 6 | 426 | 0.094 | 0.024 | 0.014 | 0.173 | 940 | 240 | 140 | 1730 | 1 | 1 | 1 | 1
180726 | 312.1923 | 14.19231 | 38.69231 | 474.0769 | 3208.741 | 176.8988 | 3055.133 | 20714.71 | 873.5213 | 155.234 | 211.9548 | 3223.947 | 61.23333 | 754.3333 | 38.33333 | 118.6667 | 2 | 155 | 62.23697 | 11 | 0 | 0 | 0 | 18 | 0 | 34.56 | 37 | 7 | 0 | 0 | 3 | 9 | 0.7003871 | 59 | 2.08 | 44.9 | 29.2 | 32 | 170 | 1.096774 | 0.36 | 0.07291667 | 0.09375 | 144 | 61.35 | 11 | 73.81 | 207 | 1300 | 1.4 | 34.9 | 37 | 6 | 59 | 2.1 | 44.9 | 29.2 | 32 | 258 | 1269 | 1.15 | 43.4 | 33.3 | 14 | 8 | 1190 | 73.4 | 0 | 177 | 0 | 0 | 7 | 421 | 0.103 | 0.025 | 0.016 | 0.34 | 1030 | 250 | 160 | 3400 | 1 | 1 | 1 | 0
180727 | 312.1923 | 14.19231 | 38.69231 | 474.0769 | 3208.741 | 176.8988 | 3055.133 | 20714.71 | 873.5213 | 155.234 | 211.9548 | 3223.947 | 61.07667 | 753.3333 | 79.33333 | 118.6667 | 2 | 153 | 62.33595 | 10.8 | 0 | 0 | 0 | 9 | 0 | 35 | 44 | 7 | 0 | 0 | 0 | 0 | 0.620915 | 59 | 4.38 | 40.3 | 32.6 | 31 | 168 | 1.098039 | 0.3723404 | 0.07446809 | 0 | 138 | 61.17 | 15 | 73.06 | 225 | 1297 | 0.9 | 37.5 | 34.9 | 6 | 59 | 4.4 | 40.3 | 32.6 | 31 | 253 | 1282 | 1.11 | 41.9 | 33.5 | 7 | 31 | 1182 | 72.8 | 0 | 172 | 0 | 0 | 0 | 385 | 0.111 | 0.031 | 0.015 | 0.284 | 1110 | 310 | 150 | 2840 | 1 | 0 | 1 | 1
180727 | 312.1923 | 14.19231 | 38.69231 | 474.0769 | 3208.741 | 176.8988 | 3055.133 | 20714.71 | 873.5213 | 155.234 | 211.9548 | 3223.947 | 62.29667 | 657 | 58 | 117.6667 | 1 | 159 | 64.40855 | 10 | 0 | 0 | 0 | 13 | 0 | 35 | 28 | 7 | 0 | 0 | 0 | 9 | 0.5786164 | 62 | 2.8 | 43.7 | 27.9 | 34 | 165 | 1.037736 | 0.3608247 | 0.07216495 | 0.09278351 | 128 | 62.37 | 31 | 72.81 | 184 | 1313 | 1 | 37.1 | 33.5 | 6 | 62 | 2.8 | 43.7 | 27.9 | 34 | 242 | 1256 | 1.08 | 41.7 | 34.8 | 13 | 4 | 1190 | 73.1 | 0 | 168 | 0 | 0 | 6 | 377 | 0.111 | 0.027 | 0.018 | 0.303 | 1110 | 270 | 180 | 3030 | 1 | 1 | 1 | 0
180728 | 491.5769 | 14.57692 | 15.07692 | 265.7308 | 3349.679 | 171.1105 | 2935.136 | 20041.4 | 1145.681 | 150.1214 | 173.6813 | 2642.212 | 62.11 | 761.6667 | 83 | 118.6667 | 2 | 156 | 62.25756 | 10.4 | 0 | 0 | 0 | 17 | 0 | 34.56 | 44 | 7 | 0 | 0 | 0 | 0 | 0.6574359 | 62 | 2.56 | 45.8 | 27.2 | 34 | 175 | 1.121795 | 0.3676596 | 0.07446809 | 0 | 152 | 61.97 | 4 | 73.05 | 220 | 1294 | 1 | 38.1 | 33.3 | 6 | 62 | 2.6 | 45.8 | 27.2 | 34 | 255 | 1268 | 1.17 | 42.4 | 34.4 | 12 | 27 | 1197 | 72.6 | 0 | 0 | 0 | 0 | 6 | 418 | 0.132 | 0.036 | 0.019 | 0.294 | 1320 | 360 | 190 | 2940 | 1 | 0 | 1 | 1
180728 | 491.5769 | 14.57692 | 15.07692 | 265.7308 | 3349.679 | 171.1105 | 2935.136 | 20041.4 | 1145.681 | 150.1214 | 173.6813 | 2642.212 | 62.09667 | 721 | 65 | 118.3333 | 1 | 158 | 64.03146 | 10.1 | 0 | 0 | 0 | 20 | 0 | 35 | 29 | 7 | 0 | 0 | 2 | 0 | 0.5886076 | 59 | 2.31 | 43.6 | 28.6 | 31 | 156 | 0.9873418 | 0.3535354 | 0.07070707 | 0 | 131 | 62.26 | 27 | 72.63 | 211 | 1298 | 1 | 38.7 | 34.3 | 6 | 59 | 2.3 | 43.6 | 28.6 | 31 | 248 | 1258 | 0.96 | 41.7 | 33.7 | 7 | 22 | 1192 | 74.1 | 0 | 175 | 0 | 0 | 7 | 422 | 0.092 | 0.022 | 0.017 | 0.253 | 920 | 220 | 170 | 2530 | 1 | 1 | 1 | 1
180728 | 491.5769 | 14.57692 | 15.07692 | 265.7308 | 3349.679 | 171.1105 | 2935.136 | 20041.4 | 1145.681 | 150.1214 | 173.6813 | 2642.212 | 61.26333 | 644 | 62 | 117.6667 | 2 | 156 | 63.22962 | 10.4 | 0 | 0 | 0 | 8 | 8 | 35 | 16 | 7 | 8 | 0 | 0 | 8 | 0.5769231 | 57 | 3.96 | 42.9 | 29.2 | 32 | 167 | 1.070513 | 0.3535354 | 0.07070707 | 0.08080808 | 134 | 61.45 | 22 | 74.09 | 194 | 1287 | 1 | 38.8 | 34.2 | 7 | 57 | 4 | 42.9 | 29.2 | 32 | 244 | 1261 | 0.97 | 41.6 | 34.1 | 8 | 7 | 1196 | 75.3 | 0 | 156 | 0 | 0 | 5 | 357 | 0.117 | 0.033 | 0.019 | 0.253 | 1170 | 330 | 190 | 2530 | 1 | 0 | 1 | 1
180728 | 491.5769 | 14.57692 | 15.07692 | 265.7308 | 3349.679 | 171.1105 | 2935.136 | 20041.4 | 1145.681 | 150.1214 | 173.6813 | 2642.212 | 61.60667 | 817.6667 | 72 | 119.3333 | 1 | 155 | 62.21206 | 10.5 | 0 | 0 | 0 | 15 | 0 | 35 | 18 | 7 | 8 | 0 | 0 | 8 | 0.5870968 | 52 | 2.88 | 43.7 | 28.6 | 30 | 178 | 1.148387 | 0.3398058 | 0.06796117 | 0.0776699 | 148 | 61.59 | 7 | 75.26 | 182 | 1288 | 1 | 37.6 | 34.9 | 8 | 52 | 2.9 | 43.7 | 28.6 | 30 | 221 | 1260 | 0.97 | 42.3 | 34.1 | 10 | 13 | 1194 | 74.9 | 0 | 167 | 0 | 0 | 6 | 399 | 0.122 | 0.027 | 0.021 | 0.324 | 1220 | 270 | 210 | 3240 | 1 | 1 | 1 | 0
180728 | 491.5769 | 14.57692 | 15.07692 | 265.7308 | 3349.679 | 171.1105 | 2935.136 | 20041.4 | 1145.681 | 150.1214 | 173.6813 | 2642.212 | 60.33 | 691.6667 | 61.33333 | 118.3333 | 2 | 155 | 61.31503 | 11.1 | 0 | 0 | 0 | 9 | 15 | 7 | 25 | 7 | 8 | 0 | 0 | 9 | 0.516129 | 60 | 2.05 | 43.7 | 30.4 | 25 | 170 | 1.096774 | 0.07368421 | 0.07368421 | 0.09473684 | 142 | 60.07 | 13 | 74.93 | 221 | 1295 | 1 | 37.1 | 34.4 | 6 | 60 | 2.1 | 43.7 | 30.4 | 25 | 253 | 1256 | 0.91 | 42.1 | 33.8 | 7 | 28 | 1199 | 75 | 0 | 176 | 0 | 0 | 0 | 379 | 0.114 | 0.031 | 0.018 | 0.265 | 1140 | 310 | 180 | 2650 | 1 | 0 | 1 | 1
180728 | 491.5769 | 14.57692 | 15.07692 | 265.7308 | 3349.679 | 171.1105 | 2935.136 | 20041.4 | 1145.681 | 150.1214 | 173.6813 | 2642.212 | 60.09667 | 1028.333 | 54.33333 | 121.3333 | 1 | 156 | 62.80974 | 11.5 | 0 | 0 | 0 | 8 | 15 | 0 | 24 | 7 | 8 | 0 | 2 | 0 | 0.4102564 | 62 | 3.96 | 43.5 | 25.1 | 32 | 150 | 0.9615385 | 0 | 0.07446809 | 0 | 128 | 60.15 | 28 | 74.95 | 168 | 1293 | 0.9 | 36.3 | 35.4 | 6 | 62 | 5.3 | 40.4 | 30.1 | 36 | 225 | 1279 | 0.8 | 40.7 | 34.3 | 6 | 5 | 1204 | 74.9 | 0 | 170 | 0 | 0 | 7 | 397 | 0.118 | 0.031 | 0.021 | 0.146 | 1180 | 310 | 210 | 1460 | 1 | 0 | 1 | 1
180728 | 491.5769 | 14.57692 | 15.07692 | 265.7308 | 3349.679 | 171.1105 | 2935.136 | 20041.4 | 1145.681 | 150.1214 | 173.6813 | 2642.212 | 59.87333 | 811.6667 | 47.33333 | 119.3333 | 2 | 155 | 60.50703 | 11.9 | 0 | 0 | 0 | 7 | 0 | 0 | 32 | 7 | 0 | 0 | 0 | 14 | 0.3870968 | 0 | 2.1 | 46.4 | 28.5 | 28 | 161 | 1.03871 | 0 | 0.04516129 | 0.09032258 | 150 | 60.03 | 5 | 74.89 | 193 | 1281 | 1 | 38.4 | 34 | 7 | 60 | 2.1 | 46.4 | 28.5 | 28 | 242 | 1275 | 0.9 | 42.5 | 33.2 | 7 | 11 | 1198 | 74 | 0 | 150 | 0 | 0 | 5 | 339 | 0.136 | 0.034 | 0.019 | 0.257 | 1360 | 340 | 190 | 2570 | 1 | 0 | 1 | 1
180729 | 491.5769 | 14.57692 | 15.07692 | 265.7308 | 3349.679 | 171.1105 | 2935.136 | 20041.4 | 1145.681 | 150.1214 | 173.6813 | 2642.212 | 60.43 | 1176.333 | 74 | 122.3333 | 1 | 156 | 61.33391 | 10.1 | 0 | 0 | 0 | 18 | 0 | 0 | 22 | 7 | 8 | 0 | 2 | 10 | 0.4294872 | 63 | 1.77 | 49.2 | 26.5 | 29 | 158 | 1.012821 | 0 | 0.07526882 | 0.1075269 | 145 | 60.38 | 11 | 73.97 | 232 | 1286 | 1 | 39 | 33.8 | 7 | 63 | 1.8 | 49.2 | 26.5 | 29 | 269 | 1267 | 0.86 | 42.9 | 33 | 7 | 26 | 1195 | 74 | 0 | 161 | 0 | 0 | 7 | 340 | 0.145 | 0.037 | 0.02 | 0.209 | 1450 | 370 | 200 | 2090 | 1 | 0 | 1 | 1
180729 | 491.5769 | 14.57692 | 15.07692 | 265.7308 | 3349.679 | 171.1105 | 2935.136 | 20041.4 | 1145.681 | 150.1214 | 173.6813 | 2642.212 | 59.79 | 802.3333 | 57.66667 | 119.3333 | 2 | 156 | 62.08885 | 11.1 | 0 | 0 | 0 | 17 | 0 | 0 | 30 | 7 | 8 | 0 | 0 | 9 | 0.4551282 | 62 | 1.95 | 47.9 | 28.1 | 27 | 150 | 0.9615385 | 0 | 0.07446809 | 0.09574468 | 130 | 59.71 | 26 | 73.99 | 211 | 1322 | 1 | 38.6 | 34.1 | 7 | 62 | 2 | 47.9 | 28.1 | 27 | 258 | 1268 | 0.91 | 42.9 | 33.2 | 7 | 15 | 1193 | 73.3 | 0 | 158 | 0 | 0 | 5 | 378 | 0.13 | 0.031 | 0.021 | 0.206 | 1300 | 310 | 210 | 2060 | 1 | 0 | 1 | 1
180729 | 491.5769 | 14.57692 | 15.07692 | 265.7308 | 3349.679 | 171.1105 | 2935.136 | 20041.4 | 1145.681 | 150.1214 | 173.6813 | 2642.212 | 59.62333 | 1092.667 | 89.33333 | 121.6667 | 1 | 157 | 60.98204 | 11.2 | 0 | 0 | 0 | 19 | 21 | 0 | 13 | 7 | 8 | 0 | 0 | 0 | 0.433121 | 56 | 2.68 | 46.5 | 26.5 | 29 | 143 | 0.910828 | 0 | 0.06930693 | 0 | 142 | 59.68 | 15 | 73.27 | 211 | 1291 | 0.9 | 40 | 33.4 | 8 | 56 | 2.7 | 46.5 | 26.5 | 29 | 237 | 1278 | 0.94 | 43.6 | 32.7 | 8 | 30 | 1196 | 73.5 | 0 | 150 | 0 | 0 | 0 | 329 | 0.131 | 0.031 | 0.018 | 0.272 | 1310 | 310 | 180 | 2720 | 1 | 0 | 1 | 1
180729 | 491.5769 | 14.57692 | 15.07692 | 265.7308 | 3349.679 | 171.1105 | 2935.136 | 20041.4 | 1145.681 | 150.1214 | 173.6813 | 2642.212 | 61.25667 | 921.6667 | 49.33333 | 120.3333 | 2 | 156 | 63.32756 | 10.3 | 0 | 0 | 0 | 16 | 0 | 34.56 | 37 | 7 | 0 | 0 | 0 | 9 | 0.6638462 | 59 | 2.33 | 45.4 | 28.6 | 30 | 178 | 1.141026 | 0.3562887 | 0.07216495 | 0.09278351 | 126 | 60.91 | 30 | 73.5 | 186 | 1325 | 1 | 40.5 | 33 | 9 | 59 | 2.3 | 45.4 | 28.6 | 30 | 242 | 1275 | 1.07 | 43.5 | 33.5 | 16 | 3 | 1192 | 73 | 0 | 143 | 0 | 0 | 0 | 331 | 0.126 | 0.029 | 0.022 | 0.288 | 1260 | 290 | 220 | 2880 | 1 | 1 | 1 | 1
180729 | 491.5769 | 14.57692 | 15.07692 | 265.7308 | 3349.679 | 171.1105 | 2935.136 | 20041.4 | 1145.681 | 150.1214 | 173.6813 | 2642.212 | 62.7 | 1143 | 66 | 122.6667 | 1 | 158 | 62.98297 | 10.7 | 0 | 0 | 0 | 15 | 0 | 35 | 26 | 7 | 0 | 0 | 2 | 10 | 0.6012658 | 64 | 3.31 | 44.8 | 28.3 | 35 | 178 | 1.126582 | 0.3723404 | 0.07446809 | 0.106383 | 155 | 62.79 | 3 | 73.01 | 212 | 1302 | 1.1 | 39.7 | 31.9 | 8 | 64 | 3.3 | 44.8 | 28.3 | 35 | 251 | 1268 | 1.06 | 43.5 | 32.6 | 14 | 25 | 1194 | 73 | 0 | 178 | 0 | 0 | 7 | 423 | 0.131 | 0.029 | 0.021 | 0.331 | 1310 | 290 | 210 | 3310 | 1 | 1 | 1 | 0
180729 | 491.5769 | 14.57692 | 15.07692 | 265.7308 | 3349.679 | 171.1105 | 2935.136 | 20041.4 | 1145.681 | 150.1214 | 173.6813 | 2642.212 | 61.68333 | 1011 | 52.33333 | 121.3333 | 2 | 159 | 63.37082 | 10.2 | 0 | 0 | 0 | 17 | 0 | 35 | 33 | 0 | 0 | 0 | 3 | 0 | 0.5534591 | 60 | 3.78 | 42.2 | 27.2 | 34 | 164 | 1.031447 | 0.3535354 | 0 | 0 | 134 | 61.57 | 25 | 73.04 | 191 | 1300 | 1.1 | 39.8 | 32 | 7 | 60 | 3.8 | 42.2 | 27.2 | 34 | 242 | 1267 | 0.94 | 42.6 | 32 | 9 | 9 | 1187 | 73.5 | 0 | 178 | 0 | 0 | 6 | 417 | 0.134 | 0.027 | 0.023 | 0.258 | 1340 | 270 | 230 | 2580 | 1 | 1 | 1 | 1
180729 | 491.5769 | 14.57692 | 15.07692 | 265.7308 | 3349.679 | 171.1105 | 2935.136 | 20041.4 | 1145.681 | 150.1214 | 173.6813 | 2642.212 | 60.41 | 923.3333 | 67.33333 | 120.3333 | 1 | 158 | 61.13348 | 11 | 0 | 0 | 0 | 16 | 12 | 35 | 13 | 7 | 0 | 0 | 3 | 7 | 0.5886076 | 61 | 2.05 | 46.8 | 25.9 | 33 | 176 | 1.113924 | 0.3608247 | 0.07216495 | 0.07216495 | 149 | 60.39 | 9 | 73.46 | 195 | 1300 | 0.9 | 38.9 | 33 | 8 | 61 | 2.1 | 46.8 | 25.9 | 33 | 237 | 1268 | 0.93 | 43.1 | 31.7 | 9 | 19 | 1192 | 72.9 | 0 | 164 | 0 | 0 | 6 | 407 | 0.128 | 0.024 | 0.024 | 0.239 | 1280 | 240 | 240 | 2390 | 1 | 1 | 1 | 1
180730 | 491.5769 | 14.57692 | 15.07692 | 265.7308 | 3349.679 | 171.1105 | 2935.136 | 20041.4 | 1145.681 | 150.1214 | 173.6813 | 2642.212 | 60.58333 | 1109.333 | 78.66667 | 122.3333 | 2 | 155 | 61.41929 | 10.3 | 0 | 0 | 0 | 19 | 0 | 35 | 20 | 7 | 16 | 0 | 0 | 0 | 0.6258065 | 66 | 3.19 | 42.8 | 25.8 | 33 | 168 | 1.083871 | 0.3932584 | 0.07865169 | 0 | 136 | 59.81 | 19 | 72.94 | 200 | 1289 | 0.9 | 38 | 33.6 | 9 | 66 | 3.2 | 42.8 | 25.8 | 33 | 253 | 1271 | 0.95 | 41.4 | 28.5 | 9 | 13 | 1203 | 73.4 | 0 | 179 | 0 | 0 | 6 | 384 | 0.114 | 0.032 | 0.018 | 0.293 | 1140 | 320 | 180 | 2930 | 1 | 0 | 1 | 1
180730 | 491.5769 | 14.57692 | 15.07692 | 265.7308 | 3349.679 | 171.1105 | 2935.136 | 20041.4 | 1145.681 | 150.1214 | 173.6813 | 2642.212 | 59.75333 | 917.6667 | 79 | 120.3333 | 1 | 156 | 61.13679 | 11.3 | 0 | 0 | 0 | 20 | 27 | 35 | 4.5 | 7 | 0 | 0 | 2 | 0 | 0.6121795 | 66 | 3.96 | 43.5 | 25.1 | 32 | 166 | 1.064103 | 0.3888889 | 0.07777778 | 0 | 143 | 60.02 | 13 | 73.42 | 220 | 1272 | 0.9 | 38.1 | 32.8 | 7 | 66 | 4 | 43.5 | 25.1 | 32 | 260 | 1269 | 0.94 | 42 | 32.5 | 7 | 26 | 1181 | 74 | 0 | 168 | 0 | 0 | 5 | 381 | 0.124 | 0.029 | 0.024 | 0.274 | 1240 | 290 | 240 | 2740 | 1 | 1 | 1 | 1
180730 | 491.5769 | 14.57692 | 15.07692 | 265.7308 | 3349.679 | 171.1105 | 2935.136 | 20041.4 | 1145.681 | 150.1214 | 173.6813 | 2642.212 | 60.7 | 1152.333 | 83 | 122.3333 | 2 | 156 | 62.99962 | 10.7 | 0 | 0 | 0 | 10 | 0 | 34.56 | 23 | 7 | 0 | 17 | 0 | 14 | 0.6766667 | 61 | 6.47 | 39.7 | 27.3 | 38 | 167 | 1.070513 | 0.3637895 | 0.07368421 | 0.1473684 | 130 | 60.8 | 26 | 73.99 | 200 | 1293 | 1 | 36.8 | 34.3 | 6 | 61 | 6.5 | 39.7 | 27.3 | 38 | 246 | 1269 | 0.87 | 41.4 | 33.8 | 12 | 15 | 1185 | 72.8 | 0 | 166 | 0 | 0 | 0 | 374 | 0.092 | 0.025 | 0.017 | 0.257 | 920 | 250 | 170 | 2570 | 1 | 1 | 1 | 1
180730 | 491.5769 | 14.57692 | 15.07692 | 265.7308 | 3349.679 | 171.1105 | 2935.136 | 20041.4 | 1145.681 | 150.1214 | 173.6813 | 2642.212 | 60.52 | 1051.333 | 87 | 121.3333 | 1 | 157 | 61.78631 | 11 | 0 | 0 | 0 | 16 | 0 | 35 | 28 | 7 | 0 | 0 | 2 | 11 | 0.6305732 | 58 | 2.82 | 43.9 | 27 | 35 | 163 | 1.038217 | 0.3535354 | 0.07070707 | 0.1111111 | 142 | 60.62 | 15 | 72.83 | 176 | 1282 | 0.8 | 38.2 | 35.2 | 7 | 58 | 2.8 | 43.9 | 27 | 35 | 212 | 1265 | 0.89 | 41.8 | 34.4 | 12 | 22 | 1190 | 73.2 | 0 | 167 | 0 | 0 | 0 | 398 | 0.107 | 0.024 | 0.018 | 0.276 | 1070 | 240 | 180 | 2760 | 1 | 1 | 1 | 1
180730 | 491.5769 | 14.57692 | 15.07692 | 265.7308 | 3349.679 | 171.1105 | 2935.136 | 20041.4 | 1145.681 | 150.1214 | 173.6813 | 2642.212 | 61 | 1141 | 92 | 122.3333 | 2 | 159 | 62.6644 | 10.6 | 0 | 0 | 0 | 15 | 0 | 35 | 25 | 7 | 0 | 0 | 3 | 15 | 0.6289308 | 61 | 3.49 | 43.5 | 26.6 | 37 | 158 | 0.9937107 | 0.3571429 | 0.07142857 | 0.1530612 | 137 | 60.97 | 22 | 73.2 | 156 | 1270 | 0.9 | 37.5 | 35.4 | 7 | 61 | 3.5 | 43.5 | 26.6 | 37 | 196 | 1269 | 1.04 | 42.1 | 34.3 | 12 | 21 | 1195 | 73.7 | 0 | 163 | 0 | 0 | 0 | 398 | 0.097 | 0.024 | 0.015 | 0.318 | 970 | 240 | 150 | 3180 | 1 | 1 | 1 | 0
180730 | 491.5769 | 14.57692 | 15.07692 | 265.7308 | 3349.679 | 171.1105 | 2935.136 | 20041.4 | 1145.681 | 150.1214 | 173.6813 | 2642.212 | 60.67667 | 1092.333 | 101.6667 | 122 | 1 | 157 | 62.49618 | 10.5 | 0 | 0 | 0 | 18 | 0 | 35 | 30 | 0 | 0 | 0 | 3 | 8 | 0.5987261 | 60 | 5.8 | 41.6 | 27.4 | 38 | 163 | 1.038217 | 0.3608247 | 0 | 0.08247423 | 136 | 60.77 | 21 | 73.66 | 221 | 1320 | 1.1 | 38 | 34.8 | 7 | 60 | 5.8 | 41.6 | 27.4 | 38 | 258 | 1272 | 1.08 | 42.7 | 33.1 | 7 | 23 | 1205 | 73.5 | 0 | 158 | 0 | 0 | 0 | 384 | 0.099 | 0.024 | 0.017 | 0.338 | 990 | 240 | 170 | 3380 | 1 | 1 | 1 | 0
180731 | 777.5 | 14 | 33 | 300.5 | 5773.727 | 171.4158 | 2711.348 | 19473.68 | 1841.939 | 144.9429 | 175.0252 | 3043.791 | 61.58333 | 1258 | 78.66667 | 123 | 1 | 156 | 62.22455 | 11.1 | 0 | 0 | 0 | 16 | 16 | 35 | 13.5 | 7 | 8 | 0 | 2 | 0 | 0.625 | 60 | 2.56 | 45.2 | 30 | 34 | 177 | 1.134615 | 0.3645833 | 0.07291667 | 0 | 148 | 61.6 | 8 | 73.72 | 221 | 1312 | 1 | 39.6 | 33.7 | 7 | 60 | 2.6 | 45.2 | 30 | 34 | 253 | 1281 | 1.12 | 43.5 | 32.8 | 8 | 28 | 1189 | 73.8 | 0 | 176 | 0 | 0 | 6 | 400 | 0.098 | 0.02 | 0.016 | 0.321 | 980 | 200 | 160 | 3210 | 1 | 1 | 1 | 0
180731 | 777.5 | 14 | 33 | 300.5 | 5773.727 | 171.4158 | 2711.348 | 19473.68 | 1841.939 | 144.9429 | 175.0252 | 3043.791 | 61.31 | 1558.333 | 93.33333 | 125.6667 | 2 | 154 | 63.64799 | 10.2 | 0 | 0 | 0 | 9 | 0 | 35 | 28 | 0 | 8 | 16 | 0 | 0 | 0.6233766 | 61 | 3.69 | 44.1 | 29.2 | 29 | 170 | 1.103896 | 0.3763441 | 0 | 0 | 126 | 61.41 | 28 | 73.72 | 200 | 1287 | 0.9 | 39.9 | 34.1 | 7 | 61 | 3.7 | 44.1 | 29.2 | 29 | 226 | 1276 | 1.05 | 43.5 | 33 | 8 | 25 | 1200 | 73.6 | 0 | 177 | 0 | 0 | 5 | 389 | 0.093 | 0.016 | 0.02 | 0.285 | 930 | 160 | 200 | 2850 | 1 | 1 | 1 | 1
180731 | 777.5 | 14 | 33 | 300.5 | 5773.727 | 171.4158 | 2711.348 | 19473.68 | 1841.939 | 144.9429 | 175.0252 | 3043.791 | 60.78333 | 1293.667 | 93 | 123.6667 | 1 | 154 | 62.82266 | 10.7 | 0 | 0 | 0 | 17 | 10 | 35 | 23 | 7 | 0 | 0 | 2 | 7 | 0.6558442 | 61 | 2.33 | 45.9 | 26.4 | 33 | 157 | 1.019481 | 0.3763441 | 0.07526882 | 0.07526882 | 129 | 60.73 | 25 | 73.64 | 187 | 1300 | 1.1 | 37.6 | 33.1 | 7 | 61 | 2.3 | 45.9 | 26.4 | 33 | 242 | 1278 | 0.96 | 43.2 | 33.8 | 13 | 6 | 1194 | 72.5 | 0 | 170 | 0 | 0 | 6 | 409 | 0.088 | 0.02 | 0.017 | 0.256 | 880 | 200 | 170 | 2560 | 1 | 1 | 1 | 1
180731 | 777.5 | 14 | 33 | 300.5 | 5773.727 | 171.4158 | 2711.348 | 19473.68 | 1841.939 | 144.9429 | 175.0252 | 3043.791 | 60.96667 | 1116.667 | 52.33333 | 121.6667 | 2 | 158 | 61.43658 | 11.4 | 0 | 0 | 0 | 18 | 10 | 34.56 | 30 | 7 | 0 | 0 | 3 | 12 | 0.7250633 | 59 | 2.41 | 45.2 | 29.4 | 28 | 180 | 1.139241 | 0.3490909 | 0.07070707 | 0.1212121 | 152 | 61 | 6 | 72.53 | 215 | 1287 | 0.9 | 39.2 | 34.1 | 7 | 59 | 2.4 | 45.2 | 29.4 | 28 | 244 | 1274 | 0.97 | 43.4 | 33.9 | 11 | 30 | 1198 | 72.3 | 0 | 157 | 0 | 0 | 0 | 350 | 0.082 | 0.018 | 0.015 | 0.251 | 820 | 180 | 150 | 2510 | 1 | 1 | 1 | 1
180731 | 777.5 | 14 | 33 | 300.5 | 5773.727 | 171.4158 | 2711.348 | 19473.68 | 1841.939 | 144.9429 | 175.0252 | 3043.791 | 61.45333 | 1113.333 | 51.66667 | 121.6667 | 1 | 157 | 63.44854 | 10.3 | 0 | 0 | 0 | 9 | 10 | 35 | 26 | 5 | 0 | 0 | 2 | 8 | 0.6050955 | 56 | 4.02 | 42.2 | 27.5 | 37 | 163 | 1.038217 | 0.3465347 | 0.04950495 | 0.07920792 | 127 | 61.37 | 30 | 72.26 | 179 | 1303 | 1 | 38.5 | 34.3 | 6 | 56 | 4 | 42.2 | 27.5 | 37 | 230 | 1270 | 0.95 | 42.4 | 33.3 | 7 | 5 | 1192 | 73.8 | 0 | 180 | 0 | 0 | 0 | 425 | 0.105 | 0.026 | 0.016 | 0.259 | 1050 | 260 | 160 | 2590 | 1 | 1 | 1 | 1
180801 | 777.5 | 14 | 33 | 300.5 | 5773.727 | 171.4158 | 2711.348 | 19473.68 | 1841.939 | 144.9429 | 175.0252 | 3043.791 | 60.31 | 1120.333 | 50.66667 | 122 | 2 | 139 | 60.62468 | 11.9 | 0 | 0 | 0 | 17 | 8 | 31 | 25 | 0 | 0 | 0 | 0 | 8 | 0.6402878 | 67 | 2.45 | 44.6 | 28 | 31 | 178 | 1.280576 | 0.4305556 | 0 | 0.1111111 | 137 | 60.43 | 2 | 73.84 | 184 | 1307 | 1 | 37.9 | 34.6 | 7 | 67 | 2.5 | 44.6 | 28 | 31 | 230 | 1272 | 0.95 | 43.1 | 33 | 7 | 21 | 1197 | 73.8 | 0 | 178 | 0 | 0 | 7 | 410 | 0.112 | 0.019 | 0.022 | 0.29 | 1120 | 190 | 220 | 2900 | 1 | 1 | 1 | 1
180801 | 777.5 | 14 | 33 | 300.5 | 5773.727 | 171.4158 | 2711.348 | 19473.68 | 1841.939 | 144.9429 | 175.0252 | 3043.791 | 60.69333 | 1376.667 | 91 | 124.3333 | 1 | 154 | 62.53136 | 10.8 | 0 | 0 | 0 | 17 | 13 | 35 | 14.5 | 7 | 0 | 0 | 3 | 10 | 0.6461039 | 55 | 2.57 | 43.3 | 34 | 28 | 175 | 1.136364 | 0.3535354 | 0.07070707 | 0.1010101 | 133 | 60.75 | 21 | 73.83 | 174 | 1302 | 1.1 | 39.5 | 33.8 | 7 | 55 | 2.6 | 43.3 | 34 | 28 | 226 | 1276 | 0.96 | 43.2 | 32.9 | 8 | 3 | 1199 | 73.5 | 0 | 175 | 0 | 0 | 5 | 399 | 0.083 | 0.016 | 0.014 | 0.293 | 830 | 160 | 140 | 2930 | 1 | 1 | 1 | 1
180801 | 777.5 | 14 | 33 | 300.5 | 5773.727 | 171.4158 | 2711.348 | 19473.68 | 1841.939 | 144.9429 | 175.0252 | 3043.791 | 62.03667 | 1584 | 95.33333 | 125.6667 | 1 | 156 | 52.04936 | 10 | 0 | 0 | 0 | 9 | 16 | 14.4 | 21 | 7 | 8 | 0 | 2 | 0 | 0.4961538 | 60 | 4.83 | 41.5 | 32.7 | 37 | 160 | 1.025641 | 0.15 | 0.07291667 | 0 | 131 | 61.98 | 25 | 0 | 157 | 1295 | 1.7 | 37.3 | 35 | 7 | 61 | 4.8 | 41.5 | 32.7 | 37 | 214 | 1274 | 1.07 | 42.3 | 32.8 | 7 | 4 | 1220 | 72.3 | 0 | 160 | 0 | 0 | 0 | 372 | 0.102 | 0.022 | 0.015 | 0.327 | 1020 | 220 | 150 | 3270 | 1 | 1 | 1 | 0
180801 | 777.5 | 14 | 33 | 300.5 | 5773.727 | 171.4158 | 2711.348 | 19473.68 | 1841.939 | 144.9429 | 175.0252 | 3043.791 | 62.26333 | 1154.667 | 66 | 122 | 1 | 159 | 62.45302 | 11.2 | 0 | 0 | 0 | 0 | 10 | 35 | 20 | 7 | 0 | 0 | 2 | 14 | 0.5534591 | 63 | 2.42 | 45 | 28.1 | 37 | 175 | 1.100629 | 0.3645833 | 0.07291667 | 0.1458333 | 155 | 62.2 | 4 | 72.27 | 203 | 1298 | 1.5 | 37.8 | 34 | 6 | 63 | 2.4 | 45 | 28.1 | 37 | 239 | 1272 | 0.97 | 43.1 | 32.9 | 7 | 27 | 1202 | 68.3 | 0 | 175 | 0 | 0 | 0 | 418 | 0.077 | 0.021 | 0.014 | 0.322 | 770 | 210 | 140 | 3220 | 1 | 1 | 1 | 0
180801 | 777.5 | 14 | 33 | 300.5 | 5773.727 | 171.4158 | 2711.348 | 19473.68 | 1841.939 | 144.9429 | 175.0252 | 3043.791 | 60.52667 | 1665.667 | 95.33333 | 126 | 2 | 157 | 61.99248 | 10.7 | 0 | 0 | 0 | 11 | 10 | 35 | 19 | 7 | 8 | 0 | 3 | 8 | 0.6433121 | 59 | 1.67 | 46.8 | 29.6 | 26 | 150 | 0.955414 | 0.3571429 | 0.07142857 | 0.08163265 | 130 | 60.68 | 27 | 68.31 | 194 | 1300 | 1.2 | 39.8 | 33.6 | 7 | 59 | 1.7 | 46.8 | 29.6 | 26 | 246 | 1285 | 0.96 | 43.3 | 32.1 | 7 | 7 | 1214 | 74.5 | 0 | 150 | 0 | 0 | 6 | 351 | 0.087 | 0.03 | 0.012 | 0.216 | 870 | 300 | 120 | 2160 | 1 | 0 | 1 | 1
180802 | 681.8333 | 17 | 37 | 387.6667 | 18377.21 | 426.5946 | 9293.133 | 45921.35 | 1731.063 | 143.0826 | 186.8728 | 2381.594 | 62.25 | 1755.667 | 82.66667 | 127 | 1 | 156 | 63.0675 | 10.6 | 0 | 0 | 0 | 9 | 20 | 35 | 12 | 7 | 8 | 0 | 0 | 11 | 0.6538462 | 58 | 5.11 | 41.1 | 24.5 | 38 | 180 | 1.153846 | 0.3571429 | 0.07142857 | 0.1122449 | 149 | 62.53 | 7 | 74.48 | 202 | 1317 | 1.1 | 39.9 | 33.6 | 8 | 58 | 5.1 | 41.1 | 24.5 | 38 | 232 | 1270 | 1.03 | 43.1 | 32.8 | 11 | 28 | 1205 | 73.7 | 0 | 180 | 0 | 0 | 6 | 422 | 0.099 | 0.027 | 0.015 | 0.352 | 990 | 270 | 150 | 3520 | 1 | 1 | 1 | 0
180802 | 681.8333 | 17 | 37 | 387.6667 | 18377.21 | 426.5946 | 9293.133 | 45921.35 | 1731.063 | 143.0826 | 186.8728 | 2381.594 | 65.12 | 1609.667 | 69 | 126 | 1 | 159 | 66.15975 | 8.5 | 0 | 0 | 0 | 0 | 28 | 35 | 32.5 | 0 | 0 | 0 | 2 | 0 | 0.6132075 | 55 | 6.21 | 40.4 | 26.6 | 43 | 201 | 1.264151 | 0.3365385 | 0 | 0 | 146 | 65.5 | 13 | 73.53 | 161 | 1308 | 1.1 | 34.1 | 38.1 | 7 | 55 | 6.2 | 40.4 | 26.6 | 43 | 191 | 1270 | 1.01 | 42 | 32.5 | 8 | 25 | 1191 | 73.8 | 0 | 201 | 0 | 0 | 5 | 486 | 0.101 | 0.02 | 0.016 | 0.34 | 1010 | 200 | 160 | 3400 | 1 | 1 | 1 | 0
180802 | 681.8333 | 17 | 37 | 387.6667 | 18377.21 | 426.5946 | 9293.133 | 45921.35 | 1731.063 | 143.0826 | 186.8728 | 2381.594 | 64.32667 | 1569.333 | 69.66667 | 125.6667 | 2 | 155 | 65.56303 | 8.9 | 0 | 0 | 0 | 9 | 17 | 36 | 31 | 0 | 0 | 0 | 3 | 0 | 0.6193548 | 57 | 9.14 | 37.7 | 28.3 | 41 | 172 | 1.109677 | 0.3673469 | 0 | 0 | 130 | 63.98 | 25 | 73.8 | 153 | 1295 | 0.9 | 37.8 | 34.5 | 7 | 57 | 9.1 | 37.7 | 28.3 | 41 | 200 | 1269 | 1.12 | 41.8 | 33.3 | 8 | 10 | 1189 | 73.5 | 0 | 171 | 0 | 0 | 7 | 416 | 0.105 | 0.016 | 0.017 | 0.383 | 1050 | 160 | 170 | 3830 | 1 | 1 | 1 | 0
180802 | 681.8333 | 17 | 37 | 387.6667 | 18377.21 | 426.5946 | 9293.133 | 45921.35 | 1731.063 | 143.0826 | 186.8728 | 2381.594 | 62.40333 | 1410 | 88 | 124.6667 | 1 | 157 | 63.02541 | 10 | 0 | 0 | 0 | 0 | 7 | 35 | 33 | 0 | 8 | 0 | 3 | 0 | 0.5477707 | 0 | 6.37 | 42.1 | 26.5 | 41 | 171 | 1.089172 | 0.2229299 | 0 | 0 | 147 | 62.31 | 10 | 73.51 | 193 | 1300 | 1.1 | 38.7 | 33.6 | 7 | 57 | 6.4 | 42.1 | 26.5 | 41 | 237 | 1268 | 0.98 | 42.2 | 33.1 | 8 | 13 | 1194 | 73.9 | 0 | 171 | 0 | 0 | 0 | 371 | 0.073 | 0.009 | 0.012 | 0.332 | 730 | 90 | 120 | 3320 | 1 | 1 | 1 | 0
180802 | 681.8333 | 17 | 37 | 387.6667 | 18377.21 | 426.5946 | 9293.133 | 45921.35 | 1731.063 | 143.0826 | 186.8728 | 2381.594 | 62.73 | 1508 | 77 | 125 | 2 | 153 | 63.69706 | 10 | 0 | 0 | 0 | 0 | 7 | 35 | 33 | 0 | 0 | 0 | 2 | 0 | 0.503268 | 62 | 4.3 | 42.6 | 29.7 | 34 | 180 | 1.176471 | 0.3846154 | 0 | 0 | 141 | 62.83 | 12 | 73.86 | 187 | 1295 | 1.1 | 38.1 | 34.1 | 6 | 62 | 4.3 | 42.6 | 29.7 | 34 | 230 | 1270 | 0.98 | 43.3 | 32.8 | 8 | 19 | 1196 | 74.1 | 0 | 180 | 0 | 0 | 0 | 401 | 0.085 | 0.014 | 0.016 | 0.382 | 850 | 140 | 160 | 3820 | 1 | 1 | 1 | 0
180803 | 681.8333 | 17 | 37 | 387.6667 | 18377.21 | 426.5946 | 9293.133 | 45921.35 | 1731.063 | 143.0826 | 186.8728 | 2381.594 | 61.41667 | 1517 | 65 | 125 | 1 | 159 | 63.01195 | 10.5 | 0 | 0 | 0 | 9 | 20 | 35 | 5 | 7 | 8 | 0 | 0 | 8 | 0.5786164 | 60 | 2.22 | 47.9 | 27.6 | 31 | 172 | 1.081761 | 0.3535354 | 0.07070707 | 0.08080808 | 140 | 61.51 | 19 | 74.1 | 227 | 1293 | 0.9 | 37.9 | 34.9 | 7 | 60 | 2.2 | 47.9 | 27.6 | 31 | 260 | 1255 | 0.92 | 42.9 | 33.3 | 8 | 27 | 1201 | 74.8 | 0 | 181 | 0 | 0 | 6 | 407 | 0.099 | 0.023 | 0.016 | 0.252 | 990 | 230 | 160 | 2520 | 1 | 1 | 1 | 1
180803 | 635.2381 | 16 | 25.28571 | 382.9762 | 5543.08 | 137.2748 | 2154.258 | 15365.63 | 1726.503 | 146.5466 | 147.1614 | 2543.784 | 60.95 | 1722 | 64.33333 | 127 | 2 | 155 | 63.42994 | 10.4 | 0 | 0 | 0 | 9 | 19 | 35 | 10 | 7 | 8 | 0 | 2 | 7 | 0.6258065 | 52 | 2.23 | 46.3 | 27 | 32 | 180 | 1.16129 | 0.3398058 | 0.06796117 | 0.06796117 | 128 | 61.04 | 27 | 74.75 | 191 | 1294 | 0.8 | 39.5 | 33 | 8 | 52 | 2.2 | 46.3 | 27 | 32 | 239 | 1257 | 0.83 | 43.2 | 32.6 | 9 | 4 | 1198 | 74.6 | 0 | 180 | 0 | 0 | 6 | 397 | 0.097 | 0.02 | 0.015 | 0.246 | 970 | 200 | 150 | 2460 | 1 | 1 | 1 | 1
180803 | 635.2381 | 16 | 25.28571 | 382.9762 | 5543.08 | 137.2748 | 2154.258 | 15365.63 | 1726.503 | 146.5466 | 147.1614 | 2543.784 | 60.93667 | 1709.667 | 104.6667 | 126.6667 | 1 | 156 | 61.55897 | 11.5 | 0 | 0 | 0 | 17 | 10 | 35 | 19 | 7 | 0 | 0 | 0 | 9 | 0.6217949 | 60 | 2.18 | 45.1 | 27.3 | 34 | 172 | 1.102564 | 0.3645833 | 0.07291667 | 0.09375 | 152 | 61.22 | 4 | 74.61 | 209 | 1310 | 0.8 | 40.1 | 33.2 | 9 | 60 | 2.2 | 45.1 | 27.3 | 34 | 242 | 1268 | 0.8 | 43.1 | 32.6 | 7 | 27 | 1193 | 74.1 | 0 | 172 | 0 | 0 | 5 | 426 | 0.116 | 0.031 | 0.016 | 0.223 | 1160 | 310 | 160 | 2230 | 1 | 0 | 1 | 1
180803 | 635.2381 | 16 | 25.28571 | 382.9762 | 5543.08 | 137.2748 | 2154.258 | 15365.63 | 1726.503 | 146.5466 | 147.1614 | 2543.784 | 59.73667 | 1729.333 | 149.3333 | 126.6667 | 2 | 157 | 62.4058 | 10.7 | 0 | 0 | 0 | 18 | 19 | 34.56 | 21 | 7 | 0 | 0 | 3 | 10 | 0.7169427 | 58 | 2.24 | 46.5 | 26.8 | 33 | 174 | 1.10828 | 0.3490909 | 0.07070707 | 0.1010101 | 130 | 59.97 | 27 | 74.13 | 194 | 1293 | 0.9 | 39.8 | 32.2 | 9 | 58 | 2.2 | 46.5 | 26.8 | 33 | 242 | 1272 | 0.89 | 44.2 | 32 | 7 | 10 | 1196 | 74.4 | 0 | 174 | 0 | 0 | 0 | 378 | 0.108 | 0.028 | 0.014 | 0.281 | 1080 | 280 | 140 | 2810 | 1 | 1 | 1 | 1
180803 | 635.2381 | 16 | 25.28571 | 382.9762 | 5543.08 | 137.2748 | 2154.258 | 15365.63 | 1726.503 | 146.5466 | 147.1614 | 2543.784 | 58.84333 | 1674.333 | 171.3333 | 126.6667 | 1 | 160 | 59.66125 | 12.9 | 0 | 0 | 0 | 20 | 12 | 35 | 11 | 7 | 0 | 0 | 3 | 6 | 0.5875 | 69 | 2.07 | 44.1 | 28.7 | 33 | 188 | 1.175 | 0.3846154 | 0.07692308 | 0.06593407 | 150 | 58.68 | 10 | 74.42 | 187 | 1287 | 0.9 | 40.4 | 31.9 | 10 | 59 | 2.1 | 44.1 | 28.7 | 33 | 230 | 1268 | 0.89 | 44.3 | 30.9 | 9 | 16 | 1198 | 73.2 | 0 | 188 | 0 | 0 | 7 | 452 | 0.11 | 0.033 | 0.015 | 0.345 | 1100 | 330 | 150 | 3450 | 1 | 0 | 1 | 0
180803 | 635.2381 | 16 | 25.28571 | 382.9762 | 5543.08 | 137.2748 | 2154.258 | 15365.63 | 1726.503 | 146.5466 | 147.1614 | 2543.784 | 60.76667 | 1616.333 | 148 | 126 | 2 | 154 | 62.22747 | 10.7 | 0 | 0 | 0 | 0 | 7 | 20 | 46 | 0 | 0 | 0 | 3 | 11 | 0.5649351 | 63 | 5.18 | 45.6 | 21.3 | 43 | 160 | 1.038961 | 0.2197802 | 0 | 0.1208791 | 138 | 60.96 | 16 | 73.2 | 207 | 1303 | 0.9 | 39.7 | 32 | 9 | 63 | 5.2 | 45.6 | 21.3 | 43 | 255 | 1269 | 0.83 | 44.1 | 31 | 9 | 15 | 1200 | 73.2 | 0 | 160 | 0 | 0 | 0 | 371 | 0.123 | 0.029 | 0.012 | 0.244 | 1230 | 290 | 120 | 2440 | 1 | 1 | 1 | 1
180804 | 635.2381 | 16 | 25.28571 | 382.9762 | 5543.08 | 137.2748 | 2154.258 | 15365.63 | 1726.503 | 146.5466 | 147.1614 | 2543.784 | 58.76667 | 1921 | 167 | 128.6667 | 1 | 155 | 60.1511 | 11.6 | 0 | 0 | 0 | 15 | 17 | 29 | 12 | 7 | 8 | 0 | 0 | 6 | 0.6064516 | 58 | 2.17 | 45.6 | 26.2 | 31 | 164 | 1.058065 | 0.2989691 | 0.07216495 | 0.06185567 | 140 | 58.76 | 15 | 73.15 | 210 | 1290 | 1 | 42.3 | 31.4 | 12 | 58 | 2.2 | 45.6 | 26.2 | 31 | 237 | 1249 | 0.82 | 44.2 | 31.3 | 10 | 31 | 1198 | 71.4 | 0 | 164 | 0 | 0 | 6 | 395 | 0.099 | 0.031 | 0.014 | 0.302 | 990 | 310 | 140 | 3020 | 1 | 0 | 1 | 0
180804 | 635.2381 | 16 | 25.28571 | 382.9762 | 5543.08 | 137.2748 | 2154.258 | 15365.63 | 1726.503 | 146.5466 | 147.1614 | 2543.784 | 59.01333 | 1738.667 | 146.3333 | 127 | 2 | 159 | 61.46075 | 11.5 | 0 | 0 | 0 | 17 | 20 | 35 | 5 | 7 | 8 | 0 | 0 | 8 | 0.6289308 | 60 | 3.1 | 42.7 | 34.6 | 30 | 176 | 1.106918 | 0.3535354 | 0.07070707 | 0.08080808 | 128 | 59.05 | 31 | 71.4 | 173 | 1293 | 0.9 | 36.9 | 34.7 | 9 | 60 | 3 | 45.2 | 26.2 | 31 | 230 | 1232 | 0.89 | 42.9 | 32.1 | 10 | 3 | 1202 | 71.8 | 0 | 176 | 0 | 0 | 6 | 395 | 0.121 | 0.025 | 0.015 | 0.31 | 1210 | 250 | 150 | 3100 | 1 | 1 | 1 | 0
180804 | 635.2381 | 16 | 25.28571 | 382.9762 | 5543.08 | 137.2748 | 2154.258 | 15365.63 | 1726.503 | 146.5466 | 147.1614 | 2543.784 | 59.63333 | 1769.667 | 131 | 127.3333 | 1 | 155 | 60.02116 | 12.2 | 0 | 0 | 0 | 20 | 15 | 35 | 13 | 7 | 0 | 0 | 3 | 8 | 0.6516129 | 60 | 1.73 | 46 | 26.9 | 32 | 182 | 1.174194 | 0.3684211 | 0.07368421 | 0.08421053 | 152 | 59.79 | 3 | 71.78 | 204 | 1278 | 0.8 | 36.8 | 33.5 | 11 | 60 | 1.7 | 46 | 26.9 | 32 | 242 | 1248 | 0.76 | 42.5 | 32.3 | 10 | 22 | 1189 | 71.4 | 0 | 182 | 0 | 0 | 0 | 429 | 0.095 | 0.033 | 0.014 | 0.303 | 950 | 330 | 140 | 3030 | 1 | 0 | 1 | 0
180804 | 635.2381 | 16 | 25.28571 | 382.9762 | 5543.08 | 137.2748 | 2154.258 | 15365.63 | 1726.503 | 146.5466 | 147.1614 | 2543.784 | 59.94 | 1643.667 | 121 | 126 | 2 | 156 | 61.64731 | 11 | 0 | 0 | 0 | 17 | 19 | 34.56 | 22 | 7 | 0 | 0 | 3 | 9 | 0.7151282 | 61 | 1.75 | 45.6 | 26.8 | 30 | 177 | 1.134615 | 0.3637895 | 0.07368421 | 0.09473684 | 134 | 60.04 | 22 | 71.42 | 193 | 1282 | 0.9 | 37.5 | 32.5 | 9 | 61 | 1.8 | 45.6 | 26.8 | 30 | 246 | 1252 | 0.86 | 42.3 | 32 | 12 | 8 | 1190 | 71.5 | 0 | 177 | 0 | 0 | 5 | 408 | 0.114 | 0.032 | 0.014 | 0.257 | 1140 | 320 | 140 | 2570 | 1 | 0 | 1 | 1
180804 | 635.2381 | 16 | 25.28571 | 382.9762 | 5543.08 | 137.2748 | 2154.258 | 15365.63 | 1726.503 | 146.5466 | 147.1614 | 2543.784 | 59.97333 | 1777.333 | 97.33333 | 127.3333 | 1 | 155 | 60.66065 | 11.6 | 0 | 0 | 0 | 16 | 20 | 22 | 21 | 7 | 0 | 0 | 0 | 0 | 0.5548387 | 68 | 2.17 | 45.6 | 25.5 | 34 | 160 | 1.032258 | 0.2528736 | 0.08045977 | 0 | 147 | 60.07 | 8 | 71.48 | 210 | 1328 | 1.2 | 37.7 | 32.2 | 8 | 68 | 2.2 | 45.6 | 25.5 | 34 | 258 | 1260 | 1.01 | 42.8 | 31.5 | 14 | 20 | 1194 | 71.6 | 0 | 160 | 0 | 0 | 0 | 365 | 0.117 | 0.042 | 0.016 | 0.331 | 1170 | 420 | 160 | 3310 | 1 | 0 | 1 | 0
180804 | 635.2381 | 16 | 25.28571 | 382.9762 | 5543.08 | 137.2748 | 2154.258 | 15365.63 | 1726.503 | 146.5466 | 147.1614 | 2543.784 | 60.4 | 1747.667 | 98.33333 | 127 | 2 | 155 | 61.83271 | 10.7 | 0 | 0 | 0 | 18 | 15 | 34.56 | 19 | 7 | 0 | 0 | 3 | 8 | 0.6745806 | 56 | 2.9 | 42.2 | 27.5 | 33 | 180 | 1.16129 | 0.3490909 | 0.07070707 | 0.08080808 | 135 | 60.39 | 20 | 71.58 | 191 | 1320 | 1.1 | 36.6 | 32.9 | 12 | 56 | 2.9 | 42.2 | 27.5 | 33 | 239 | 1266 | 0.99 | 42.7 | 31.3 | 12 | 8 | 1200 | 68.6 | 0 | 180 | 0 | 0 | 0 | 419 | 0.119 | 0.033 | 0.016 | 0.402 | 1190 | 330 | 160 | 4020 | 1 | 0 | 1 | 0
180804 | 635.2381 | 16 | 25.28571 | 382.9762 | 5543.08 | 137.2748 | 2154.258 | 15365.63 | 1726.503 | 146.5466 | 147.1614 | 2543.784 | 60.66667 | 2127 | 106 | 130.6667 | 1 | 156 | 61.06712 | 11.2 | 0 | 0 | 0 | 17 | 14 | 35 | 5 | 7 | 8 | 0 | 3 | 6 | 0.6089744 | 62 | 2.02 | 45.5 | 25.6 | 31 | 164 | 1.051282 | 0.3723404 | 0.07446809 | 0.06382979 | 148 | 60.66 | 8 | 68.62 | 198 | 1318 | 1 | 38.2 | 33 | 10 | 62 | 2 | 45.5 | 25.6 | 31 | 237 | 1268 | 0.83 | 43.3 | 31.5 | 10 | 23 | 1198 | 69.4 | 0 | 164 | 0 | 0 | 5 | 394 | 0.105 | 0.03 | 0.018 | 0.369 | 1050 | 300 | 180 | 3690 | 1 | 0 | 1 | 0
180805 | 635.2381 | 16 | 25.28571 | 382.9762 | 5543.08 | 137.2748 | 2154.258 | 15365.63 | 1726.503 | 146.5466 | 147.1614 | 2543.784 | 60.82 | 1774.333 | 89 | 127.3333 | 1 | 157 | 61.41637 | 10.8 | 0 | 0 | 0 | 16 | 9 | 35 | 15.5 | 7 | 0 | 0 | 3 | 6 | 0.5828025 | 53 | 2.53 | 45.6 | 25.1 | 35 | 177 | 1.127389 | 0.3365385 | 0.06730769 | 0.05769231 | 149 | 60.93 | 8 | 70.41 | 246 | 1313 | 1 | 38.9 | 32.2 | 10 | 53 | 2.5 | 45.6 | 25.1 | 35 | 276 | 1270 | 0.83 | 42.8 | 31.1 | 9 | 23 | 1197 | 72 | 0 | 177 | 0 | 0 | 7 | 428 | 0.142 | 0.04 | 0.019 | 0.259 | 1420 | 400 | 190 | 2590 | 1 | 0 | 1 | 1
180806 | 635.2381 | 16 | 25.28571 | 382.9762 | 5543.08 | 137.2748 | 2154.258 | 15365.63 | 1726.503 | 146.5466 | 147.1614 | 2543.784 | 61.63333 | 1651.667 | 85.33333 | 126.3333 | 2 | 156 | 62.9491 | 10.1 | 0 | 0 | 0 | 9 | 15 | 35 | 22 | 7 | 0 | 0 | 3 | 6 | 0.6217949 | 59 | 4.58 | 40.8 | 24.9 | 33 | 180 | 1.153846 | 0.3608247 | 0.07216495 | 0.06185567 | 133 | 61.39 | 23 | 71.95 | 221 | 1300 | 1.1 | 35.1 | 33 | 8 | 59 | 4.6 | 40.8 | 24.9 | 33 | 212 | 1281 | 0.92 | 41.3 | 30.8 | 9 | 20 | 1179 | 69.9 | 0 | 180 | 0 | 0 | 7 | 432 | 0.127 | 0.031 | 0.018 | 0.322 | 1270 | 310 | 180 | 3220 | 1 | 0 | 1 | 0
180806 | 635.2381 | 16 | 25.28571 | 382.9762 | 5543.08 | 137.2748 | 2154.258 | 15365.63 | 1726.503 | 146.5466 | 147.1614 | 2543.784 | 59.94 | 1862.333 | 100.3333 | 128.3333 | 1 | 158 | 61.15506 | 11.1 | 0 | 0 | 0 | 10 | 12 | 35 | 17 | 7 | 0 | 14 | 2 | 6 | 0.6518987 | 61 | 3.93 | 41.3 | 26 | 36 | 175 | 1.107595 | 0.3608247 | 0.07216495 | 0.06185567 | 138 | 59.88 | 20 | 69.94 | 181 | 1303 | 1 | 36.8 | 33.1 | 8 | 61 | 3.9 | 41.3 | 26 | 36 | 212 | 1279 | 0.98 | 41.5 | 31.8 | 9 | 30 | 1193 | 70.6 | 0 | 175 | 0 | 0 | 7 | 431 | 0.133 | 0.032 | 0.017 | 0.375 | 1330 | 320 | 170 | 3750 | 1 | 0 | 1 | 0
180806 | 635.2381 | 16 | 25.28571 | 382.9762 | 5543.08 | 137.2748 | 2154.258 | 15365.63 | 1726.503 | 146.5466 | 147.1614 | 2543.784 | 58.90667 | 1794.667 | 140 | 127.6667 | 2 | 156 | 61.15032 | 11.3 | 0 | 0 | 0 | 9 | 0 | 34.56 | 45 | 7 | 0 | 0 | 3 | 10 | 0.6958974 | 56 | 1.49 | 45.8 | 28.6 | 28 | 172 | 1.102564 | 0.3456 | 0.07 | 0.1 | 126 | 58.9 | 30 | 70.59 | 132 | 1268 | 0.9 | 37.8 | 32.3 | 12 | 56 | 1.5 | 45.8 | 28.6 | 28 | 184 | 1253 | 0.81 | 41.7 | 32.6 | 13 | 4 | 1190 | 70.7 | 0 | 172 | 0 | 0 | 6 | 397 | 0.121 | 0.03 | 0.018 | 0.252 | 1210 | 300 | 180 | 2520 | 1 | 0 | 1 | 1
180806 | 635.2381 | 16 | 25.28571 | 382.9762 | 5543.08 | 137.2748 | 2154.258 | 15365.63 | 1726.503 | 146.5466 | 147.1614 | 2543.784 | 58.16667 | 2111.333 | 129.6667 | 130.3333 | 1 | 157 | 58.44471 | 13 | 0 | 0 | 0 | 18 | 10 | 35 | 19 | 7 | 0 | 0 | 2 | 19 | 0.7006369 | 70 | 1.68 | 46.5 | 25.6 | 32 | 187 | 1.191083 | 0.4022989 | 0.08045977 | 0.2183908 | 153 | 58.12 | 4 | 70.73 | 130 | 1293 | 1.8 | 36.9 | 31.9 | 9 | 70 | 1.7 | 46.5 | 25.6 | 32 | 184 | 1258 | 0.84 | 43.5 | 31.4 | 11 | 16 | 1192 | 70.5 | 0 | 187 | 0 | 0 | 7 | 466 | 0.109 | 0.032 | 0.017 | 0.327 | 1090 | 320 | 170 | 3270 | 1 | 0 | 1 | 0
180806 | 635.2381 | 16 | 25.28571 | 382.9762 | 5543.08 | 137.2748 | 2154.258 | 15365.63 | 1726.503 | 146.5466 | 147.1614 | 2543.784 | 59.34333 | 1474.667 | 79 | 124.6667 | 2 | 157 | 60.4858 | 11.6 | 0 | 0 | 0 | 17 | 10 | 35 | 10 | 7 | 0 | 0 | 3 | 14 | 0.611465 | 60 | 2.71 | 43.9 | 26 | 32 | 163 | 1.038217 | 0.3608247 | 0.07216495 | 0.1443299 | 141 | 59.35 | 16 | 70.53 | 208 | 1306 | 0.9 | 37.5 | 32.7 | 10 | 60 | 2.7 | 43.9 | 26 | 32 | 260 | 1280 | 0.93 | 42.5 | 31.1 | 8 | 8 | 1201 | 71 | 0 | 163 | 0 | 0 | 6 | 392 | 0.137 | 0.029 | 0.019 | 0.331 | 1370 | 290 | 190 | 3310 | 1 | 1 | 1 | 0
180806 | 635.2381 | 16 | 25.28571 | 382.9762 | 5543.08 | 137.2748 | 2154.258 | 15365.63 | 1726.503 | 146.5466 | 147.1614 | 2543.784 | 60.37667 | 1715.333 | 74 | 127 | 1 | 155 | 61.13045 | 11.4 | 0 | 0 | 0 | 18 | 9 | 35 | 13 | 0 | 8 | 0 | 3 | 14.5 | 0.6483871 | 63 | 2.72 | 43.7 | 25.4 | 36 | 170 | 1.096774 | 0.3804348 | 0 | 0.1576087 | 147 | 60.59 | 8 | 70.99 | 201 | 1308 | 0.9 | 39.7 | 33.3 | 10 | 63 | 2.7 | 43.7 | 25.4 | 36 | 253 | 1261 | 0.86 | 42.8 | 32.3 | 11 | 11 | 1204 | 70 | 0 | 170 | 0 | 0 | 6 | 407 | 0.093 | 0.019 | 0.016 | 0.336 | 930 | 190 | 160 | 3360 | 1 | 1 | 1 | 0
180807 | 635.2381 | 16 | 25.28571 | 382.9762 | 5543.08 | 137.2748 | 2154.258 | 15365.63 | 1726.503 | 146.5466 | 147.1614 | 2543.784 | 59.92333 | 1503 | 85.66667 | 125 | 2 | 155 | 60.87419 | 11.4 | 0 | 0 | 0 | 17 | 0 | 35 | 21 | 7 | 0 | 0 | 3 | 17 | 0.6451613 | 62 | 4.21 | 41.9 | 28.4 | 38 | 173 | 1.116129 | 0.3763441 | 0.07526882 | 0.1827957 | 144 | 60.18 | 11 | 70 | 182 | 1315 | 1.1 | 38.7 | 33.8 | 7 | 62 | 4.2 | 41.9 | 28.4 | 38 | 242 | 1275 | 1.01 | 42.7 | 32.7 | 8 | 2 | 1179 | 70.1 | 0 | 173 | 0 | 0 | 7 | 430 | 0.174 | 0.045 | 0.018 | 0.331 | 1740 | 450 | 180 | 3310 | 1 | 0 | 1 | 0
180807 | 635.2381 | 16 | 25.28571 | 382.9762 | 5543.08 | 137.2748 | 2154.258 | 15365.63 | 1726.503 | 146.5466 | 147.1614 | 2543.784 | 59.975 | 636.5 | 55.5 | 117.5 | 1 | 156 | 49.65635 | 11.5 | 0 | 0 | 0 | 15 | 16 | 35 | 0 | 7 | 8 | 0 | 2 | 18 | 0.6474359 | 60 | 3.4 | 45.7 | 23.8 | 44 | 184 | 1.179487 | 0.3645833 | 0.07291667 | 0.1875 | 154 | 49.39 | 2 | 70.13 | 192 | 1298 | 1.3 | 38.2 | 34.9 | 6 | 60 | 3.4 | 45.7 | 23.8 | 44 | 230 | 1271 | 1.14 | 43.2 | 32.1 | 8 | 22 | 1199 | 70.5 | 0 | 184 | 0 | 0 | 6 | 454 | 0.126 | 0.036 | 0.012 | 0.285 | 1260 | 360 | 120 | 2850 | 1 | 0 | 1 | 1
180807 | 635.2381 | 16 | 25.28571 | 382.9762 | 5543.08 | 137.2748 | 2154.258 | 15365.63 | 1726.503 | 146.5466 | 147.1614 | 2543.784 | 59.01333 | 494.3333 | 44.33333 | 116.3333 | 2 | 157 | 60.51726 | 11.4 | 0 | 0 | 0 | 13 | 12 | 35 | 20 | 7 | 8 | 0 | 3 | 9 | 0.6815287 | 58 | 3.1 | 42.7 | 34.6 | 30 | 185 | 1.178344 | 0.3535354 | 0.07070707 | 0.09090909 | 135 | 58.89 | 22 | 70.53 | 207 | 1312 | 1.2 | 38.4 | 34.8 | 7 | 58 | 3.1 | 42.7 | 34.6 | 30 | 258 | 1267 | 0.99 | 43 | 33.2 | 7 | 7 | 1192 | 71.6 | 0 | 185 | 0 | 0 | 7 | 455 | 0.178 | 0.043 | 0.015 | 0.256 | 1780 | 430 | 150 | 2560 | 1 | 0 | 1 | 1
180807 | 635.2381 | 16 | 25.28571 | 382.9762 | 5543.08 | 137.2748 | 2154.258 | 15365.63 | 1726.503 | 146.5466 | 147.1614 | 2543.784 | 59.77333 | 395.3333 | 22.66667 | 115 | 1 | 158 | 60.54234 | 11.4 | 0 | 0 | 0 | 16 | 10 | 35 | 18 | 7 | 0 | 0 | 0 | 17 | 0.6518987 | 56 | 3.02 | 45.5 | 26 | 35 | 182 | 1.151899 | 0.3431373 | 0.06862745 | 0.1666667 | 151 | 60.03 | 7 | 71.55 | 167 | 1320 | 1.3 | 39.9 | 33.8 | 7 | 56 | 3 | 45.5 | 26 | 35 | 212 | 1270 | 1.05 | 44.5 | 32.2 | 7 | 11 | 1198 | 71.8 | 0 | 182 | 0 | 0 | 7 | 421 | 0.126 | 0.032 | 0.014 | 0.251 | 1260 | 320 | 140 | 2510 | 1 | 0 | 1 | 1
180807 | 635.2381 | 16 | 25.28571 | 382.9762 | 5543.08 | 137.2748 | 2154.258 | 15365.63 | 1726.503 | 146.5466 | 147.1614 | 2543.784 | 60.88667 | 370.6667 | 11.33333 | 115 | 2 | 154 | 61.77747 | 10.9 | 0 | 0 | 0 | 9 | 10 | 35 | 22 | 7 | 8 | 0 | 2 | 8 | 0.6558442 | 56 | 4.41 | 40.9 | 37 | 30 | 184 | 1.194805 | 0.3571429 | 0.07142857 | 0.08163265 | 143 | 61 | 11 | 71.83 | 202 | 1343 | 1.2 | 41.3 | 32.6 | 10 | 56 | 4.4 | 40.9 | 37 | 30 | 253 | 1275 | 1.03 | 44 | 32.4 | 9 | 5 | 1201 | 72.4 | 0 | 184 | 0 | 0 | 7 | 451 | 0.111 | 0.038 | 0.011 | 0.235 | 1110 | 380 | 110 | 2350 | 1 | 0 | 1 | 1
180807 | 635.2381 | 16 | 25.28571 | 382.9762 | 5543.08 | 137.2748 | 2154.258 | 15365.63 | 1726.503 | 146.5466 | 147.1614 | 2543.784 | 60.71667 | 375.6667 | 19.33333 | 115 | 1 | 155 | 60.87471 | 11.4 | 0 | 0 | 0 | 18 | 0 | 35 | 17.5 | 7 | 0 | 0 | 0 | 17 | 0.6096774 | 57 | 3.17 | 44.9 | 27.9 | 35 | 164 | 1.058065 | 0.3571429 | 0.07142857 | 0.1734694 | 150 | 60.49 | 5 | 72.41 | 160 | 1302 | 0.9 | 40.4 | 34.2 | 7 | 57 | 3.2 | 44.9 | 27.9 | 35 | 207 | 1272 | 1.09 | 43.5 | 33.4 | 10 | 10 | 1203 | 73.2 | 0 | 164 | 0 | 0 | 5 | 411 | 0.122 | 0.049 | 0.013 | 0.239 | 1220 | 490 | 130 | 2390 | 1 | 0 | 1 | 1
180808 | 635.2381 | 16 | 25.28571 | 382.9762 | 5543.08 | 137.2748 | 2154.258 | 15365.63 | 1726.503 | 146.5466 | 147.1614 | 2543.784 | 61.07667 | 691.3333 | 42.33333 | 117.6667 | 2 | 153 | 61.81124 | 10.8 | 0 | 0 | 0 | 17 | 15 | 35 | 5 | 7 | 0 | 0 | 3 | 15 | 0.6339869 | 63 | 20.52 | 24.7 | 1.9 | 33 | 158 | 1.03268 | 0.3888889 | 0.07777778 | 0.1666667 | 143 | 61.02 | 10 | 73.17 | 183 | 1300 | 1.4 | 40 | 33.5 | 7 | 61 | 3.1 | 44.9 | 28 | 33 | 230 | 1274 | 1.15 | 42.9 | 34.1 | 10 | 14 | 1195 | 60.9 | 0 | 158 | 0 | 0 | 6 | 372 | 0.106 | 0.044 | 0.014 | 0.276 | 1060 | 440 | 140 | 2760 | 1 | 0 | 1 | 1
180808 | 635.2381 | 16 | 25.28571 | 382.9762 | 5543.08 | 137.2748 | 2154.258 | 15365.63 | 1726.503 | 146.5466 | 147.1614 | 2543.784 | 58.7 | 987 | 48 | 120.3333 | 1 | 156 | 56.30577 | 12 | 0 | 0 | 0 | 18 | 16 | 35 | 5 | 7 | 0 | 0 | 2 | 8 | 0.5833333 | 60 | 1.6 | 48.1 | 28.4 | 27 | 156 | 1 | 0.3645833 | 0.07291667 | 0.08333333 | 142 | 58.48 | 14 | 34.3 | 208 | 1270 | 1.1 | 36.8 | 36.5 | 7 | 60 | 1.6 | 48.1 | 28.4 | 27 | 248 | 1270 | 1.06 | 42.5 | 34.2 | 7 | 20 | 1199 | 72.4 | 0 | 156 | 0 | 0 | 7 | 372 | 0.105 | 0.043 | 0.014 | 0.202 | 1050 | 430 | 140 | 2020 | 1 | 0 | 1 | 1
180808 | 635.2381 | 16 | 25.28571 | 382.9762 | 5543.08 | 137.2748 | 2154.258 | 15365.63 | 1726.503 | 146.5466 | 147.1614 | 2543.784 | 62.03333 | 940.6667 | 0 | 120 | 2 | 155 | 63.446 | 10 | 0 | 0 | 0 | 8 | 0 | 35 | 45 | 0 | 0 | 0 | 3 | 6 | 0.6258065 | 54 | 2.75 | 45.6 | 27.2 | 37 | 173 | 1.116129 | 0.3465347 | 0 | 0.05940594 | 135 | 62.12 | 20 | 72.39 | 168 | 1295 | 1.2 | 38.9 | 34.3 | 7 | 54 | 2.8 | 45.6 | 27.2 | 37 | 214 | 1267 | 1.11 | 42.3 | 33.5 | 6 | 8 | 1187 | 72.4 | 0 | 173 | 0 | 0 | 0 | 393 | 0.088 | 0.019 | 0.011 | 0.219 | 880 | 190 | 110 | 2190 | 1 | 1 | 1 | 1
180808 | 635.2381 | 16 | 25.28571 | 382.9762 | 5543.08 | 137.2748 | 2154.258 | 15365.63 | 1726.503 | 146.5466 | 147.1614 | 2543.784 | 61.52 | 1213 | 9 | 122.3333 | 1 | 156 | 61.86987 | 11 | 0 | 0 | 0 | 18 | 0 | 35 | 35.5 | 5 | 0 | 0 | 3 | 0 | 0.6185897 | 55 | 4 | 43.7 | 28.1 | 31 | 170 | 1.089744 | 0.3465347 | 0.04950495 | 0 | 148 | 61.3 | 8 | 72.39 | 162 | 1291 | 1 | 38.9 | 33.6 | 9 | 55 | 4 | 43.7 | 28.1 | 31 | 200 | 1275 | 1.17 | 42.8 | 32.9 | 8 | 17 | 1192 | 73.2 | 0 | 170 | 0 | 0 | 5 | 402 | 0.098 | 0.029 | 0.012 | 0.276 | 980 | 290 | 120 | 2760 | 1 | 1 | 1 | 1
180808 | 635.2381 | 16 | 25.28571 | 382.9762 | 5543.08 | 137.2748 | 2154.258 | 15365.63 | 1726.503 | 146.5466 | 147.1614 | 2543.784 | 62.56667 | 1207 | 8.666667 | 122.6667 | 2 | 155 | 63.8571 | 10.2 | 0 | 0 | 0 | 0 | 0 | 35 | 52 | 7 | 0 | 0 | 3 | 0 | 0.6258065 | 41 | 5.81 | 43.1 | 25.9 | 35 | 182 | 1.174194 | 0.3070175 | 0.06140351 | 0 | 138 | 62.7 | 17 | 73.22 | 155 | 1325 | 1.1 | 38.2 | 34.2 | 9 | 41 | 5.8 | 43.1 | 25.9 | 35 | 184 | 1275 | 0.94 | 42.1 | 33.1 | 8 | 12 | 1201 | 72.3 | 0 | 182 | 0 | 0 | 7 | 453 | 0.098 | 0.044 | 0.013 | 0.245 | 980 | 440 | 130 | 2450 | 1 | 0 | 1 | 1
180808 | 635.2381 | 16 | 25.28571 | 382.9762 | 5543.08 | 137.2748 | 2154.258 | 15365.63 | 1726.503 | 146.5466 | 147.1614 | 2543.784 | 60.24 | 1432.333 | 14.33333 | 124.3333 | 1 | 156 | 61.21744 | 11.2 | 0 | 0 | 0 | 9 | 0 | 37.5 | 34.5 | 7 | 0 | 0 | 0 | 10 | 0.6282051 | 58 | 3.53 | 44.7 | 27.3 | 35 | 178 | 1.141026 | 0.3826531 | 0.07142857 | 0.1020408 | 144 | 60.29 | 12 | 72.3 | 128 | 1303 | 1 | 38.2 | 33 | 9 | 58 | 3.5 | 44.7 | 27.3 | 35 | 173 | 1269 | 0.96 | 41.1 | 33.1 | 7 | 12 | 1200 | 73.6 | 0 | 178 | 0 | 0 | 7 | 429 | 0.098 | 0.034 | 0.014 | 0.222 | 980 | 340 | 140 | 2220 | 1 | 0 | 1 | 1
180809 | 858.6 | 17 | 40.4 | 504.2 | 5439.283 | 153.2773 | 1794.158 | 9151.985 | 2236.001 | 222.2537 | 154.5622 | 2161.674 | 60.63 | 1389.333 | 27 | 124.3333 | 1 | 155 | 61.50484 | 11.2 | 0 | 0 | 0 | 9 | 16 | 29 | 20.5 | 5 | 0 | 0 | 2 | 9 | 0.583871 | 60 | 4.14 | 41.9 | 33.3 | 36 | 166 | 1.070968 | 0.3052632 | 0.05263158 | 0.09473684 | 145 | 60.65 | 10 | 73.86 | 123 | 1280 | 1 | 37.5 | 35 | 7 | 60 | 4.1 | 41.9 | 33.3 | 36 | 168 | 1240 | 0.95 | 41.3 | 34.4 | 6 | 15 | 1201 | 73.8 | 0 | 166 | 0 | 0 | 7 | 403 | 0.104 | 0.037 | 0.014 | 0.293 | 1040 | 370 | 140 | 2930 | 1 | 0 | 1 | 1
180809 | 858.6 | 17 | 40.4 | 504.2 | 5439.283 | 153.2773 | 1794.158 | 9151.985 | 2236.001 | 222.2537 | 154.5622 | 2161.674 | 60.72667 | 1229 | 33 | 122.6667 | 2 | 156 | 62.05692 | 10.7 | 0 | 0 | 0 | 15 | 0 | 35 | 30 | 7 | 8 | 0 | 3 | 0 | 0.6282051 | 56 | 3.18 | 44.3 | 28 | 29 | 172 | 1.102564 | 0.35 | 0.07 | 0 | 141 | 60.81 | 15 | 73.81 | 171 | 1309 | 1 | 37.1 | 35.4 | 6 | 56 | 3.2 | 44.3 | 28 | 29 | 223 | 1250 | 0.9 | 41.7 | 34.1 | 7 | 4 | 1178 | 73.3 | 0 | 172 | 0 | 0 | 0 | 381 | 0.085 | 0.027 | 0.012 | 0.267 | 850 | 270 | 120 | 2670 | 1 | 1 | 1 | 1
180809 | 858.6 | 17 | 40.4 | 504.2 | 5439.283 | 153.2773 | 1794.158 | 9151.985 | 2236.001 | 222.2537 | 154.5622 | 2161.674 | 59.305 | 1376 | 54 | 124 | 1 | 156 | 40.89378 | 12 | 0 | 0 | 0 | 18 | 0 | 6 | 30 | 7 | 0 | 0 | 2 | 8 | 0.4551282 | 66 | 1.9 | 47.3 | 26.9 | 28 | 146 | 0.9358974 | 0.06666667 | 0.07777778 | 0.08888889 | 152 | 40.03 | 4 | 73.81 | 193 | 1307 | 1.2 | 36.7 | 35 | 8 | 66 | 1.9 | 47.3 | 26.9 | 28 | 237 | 1256 | 0.83 | 42.3 | 33.5 | 7 | 22 | 1194 | 73.1 | 0 | 146 | 0 | 0 | 5 | 294 | 0.094 | 0.04 | 0.016 | 0.203 | 940 | 400 | 160 | 2030 | 1 | 0 | 1 | 1
180809 | 858.6 | 17 | 40.4 | 504.2 | 5439.283 | 153.2773 | 1794.158 | 9151.985 | 2236.001 | 222.2537 | 154.5622 | 2161.674 | 60.73333 | 1119 | 35.66667 | 121.3333 | 2 | 156 | 61.61865 | 10.7 | 0 | 0 | 0 | 17 | 0 | 35 | 34 | 7 | 8 | 0 | 3 | 0 | 0.6666667 | 59 | 3.08 | 43.7 | 29.5 | 30 | 171 | 1.096154 | 0.3608247 | 0.07216495 | 0 | 134 | 59.74 | 22 | 73.06 | 132 | 1294 | 1 | 38.2 | 34 | 8 | 59 | 3.1 | 43.7 | 29.5 | 30 | 186 | 1246 | 0.81 | 42.4 | 33.4 | 8 | 5 | 1196 | 72.7 | 0 | 171 | 0 | 0 | 0 | 365 | 0.096 | 0.027 | 0.012 | 0.247 | 960 | 270 | 120 | 2470 | 1 | 1 | 1 | 1
180809 | 858.6 | 17 | 40.4 | 504.2 | 5439.283 | 153.2773 | 1794.158 | 9151.985 | 2236.001 | 222.2537 | 154.5622 | 2161.674 | 60.75333 | 1443 | 54 | 124.3333 | 1 | 158 | 61.3857 | 11.2 | 0 | 0 | 0 | 19 | 0 | 35 | 37 | 7 | 0 | 0 | 0 | 0 | 0.6202532 | 56 | 1.29 | 50.7 | 27.2 | 31 | 174 | 1.101266 | 0.3431373 | 0.06862745 | 0 | 153 | 61.01 | 5 | 72.73 | 170 | 1288 | 1 | 38.9 | 33.8 | 8 | 56 | 1.3 | 50.7 | 27.2 | 31 | 212 | 1248 | 0.77 | 43.7 | 32.7 | 7 | 14 | 1201 | 71.1 | 0 | 174 | 0 | 0 | 0 | 469 | 0.101 | 0.035 | 0.017 | 0.214 | 1010 | 350 | 170 | 2140 | 1 | 0 | 1 | 1
180809 | 858.6 | 17 | 40.4 | 504.2 | 5439.283 | 153.2773 | 1794.158 | 9151.985 | 2236.001 | 222.2537 | 154.5622 | 2161.674 | 60.29667 | 1227.667 | 56.66667 | 122.6667 | 2 | 153 | 61.30614 | 10.9 | 0 | 0 | 0 | 18 | 0 | 34.56 | 11 | 7 | 0 | 10 | 3 | 16 | 0.650719 | 60 | 2.07 | 47.6 | 30.5 | 25 | 162 | 1.058824 | 0.3716129 | 0.07526882 | 0.172043 | 139 | 60.32 | 14 | 71.08 | 176 | 1318 | 1.1 | 38.9 | 33.8 | 7 | 60 | 2.1 | 47.6 | 30.5 | 25 | 230 | 1258 | 0.8 | 43.3 | 34.6 | 9 | 6 | 1194 | 71.2 | 0 | 162 | 0 | 0 | 7 | 407 | 0.088 | 0.034 | 0.013 | 0.173 | 880 | 340 | 130 | 1730 | 1 | 0 | 1 | 1
180810 | 858.6 | 17 | 40.4 | 504.2 | 5439.283 | 153.2773 | 1794.158 | 9151.985 | 2236.001 | 222.2537 | 154.5622 | 2161.674 | 58.64333 | 1376.333 | 83.66667 | 124 | 1 | 157 | 59.19745 | 12.7 | 0 | 0 | 0 | 16 | 0 | 35 | 27 | 7 | 0 | 0 | 2 | 14 | 0.6433121 | 68 | 1.44 | 48.1 | 25.6 | 29 | 174 | 1.10828 | 0.3932584 | 0.07865169 | 0.1573034 | 151 | 58.72 | 6 | 71.17 | 192 | 1313 | 1 | 37.9 | 35.1 | 7 | 68 | 1.4 | 48.1 | 25.6 | 29 | 244 | 1268 | 0.92 | 44.9 | 33.1 | 10 | 16 | 1198 | 70.9 | 0 | 174 | 0 | 0 | 5 | 418 | 0.096 | 0.036 | 0.015 | 0.261 | 960 | 360 | 150 | 2610 | 1 | 0 | 1 | 1
180810 | 858.6 | 17 | 40.4 | 504.2 | 5439.283 | 153.2773 | 1794.158 | 9151.985 | 2236.001 | 222.2537 | 154.5622 | 2161.674 | 57.80667 | 1518.667 | 133.3333 | 125.3333 | 2 | 153 | 59.37797 | 12.1 | 0 | 0 | 0 | 20 | 8 | 35 | 30 | 4 | 0 | 0 | 0 | 8 | 0.6862745 | 0 | 6 | 43.9 | 24.2 | 30 | 173 | 1.130719 | 0.2287582 | 0.02614379 | 0.05228758 | 137 | 58.03 | 16 | 70.9 | 215 | 1290 | 0.9 | 38.8 | 33.7 | 9 | 55 | 5 | 44.6 | 24.1 | 30 | 265 | 1261 | 0.78 | 43 | 31.4 | 7 | 5 | 1187 | 72.1 | 0 | 176 | 0 | 0 | 6 | 419 | 0.102 | 0.033 | 0.017 | 0.214 | 1020 | 330 | 170 | 2140 | 1 | 0 | 1 | 1
180810 | 858.6 | 17 | 40.4 | 504.2 | 5439.283 | 153.2773 | 1794.158 | 9151.985 | 2236.001 | 222.2537 | 154.5622 | 2161.674 | 61.22 | 1674.5 | 97.5 | 127 | 2 | 155 | 62.46194 | 10.4 | 0 | 0 | 0 | 19 | 0 | 23 | 35 | 5 | 0 | 0 | 0 | 10 | 0.5935484 | 63 | 2.83 | 44.4 | 25.3 | 33 | 164 | 1.058065 | 0.25 | 0.05434783 | 0.1086957 | 137 | 61.2 | 18 | 72.09 | 213 | 1310 | 1.1 | 38.4 | 32.3 | 9 | 63 | 2.8 | 44.4 | 25.3 | 33 | 260 | 1266 | 0.82 | 42.6 | 31.4 | 10 | 16 | 1199 | 70.4 | 0 | 164 | 0 | 0 | 6 | 386 | 0.106 | 0.033 | 0.016 | 0.236 | 1060 | 330 | 160 | 2360 | 1 | 0 | 1 | 1
180810 | 858.6 | 17 | 40.4 | 504.2 | 5439.283 | 153.2773 | 1794.158 | 9151.985 | 2236.001 | 222.2537 | 154.5622 | 2161.674 | 60.88 | 1565 | 78.66667 | 125.6667 | 1 | 156 | 62.07449 | 10.5 | 0 | 0 | 0 | 9 | 0 | 35 | 40.5 | 3 | 0 | 0 | 0 | 7 | 0.6057692 | 58 | 3.82 | 43.8 | 26.8 | 39 | 170 | 1.089744 | 0.3571429 | 0.03061224 | 0.07142857 | 140 | 61.12 | 16 | 70.42 | 192 | 1307 | 1.6 | 37.4 | 32.9 | 8 | 58 | 3.8 | 43.8 | 26.8 | 39 | 225 | 1265 | 1.02 | 42.2 | 31.5 | 8 | 25 | 1196 | 71.5 | 0 | 170 | 0 | 0 | 6 | 431 | 0.116 | 0.023 | 0.019 | 0.304 | 1160 | 230 | 190 | 3040 | 1 | 1 | 1 | 0
180811 | 858.6 | 17 | 40.4 | 504.2 | 5439.283 | 153.2773 | 1794.158 | 9151.985 | 2236.001 | 222.2537 | 154.5622 | 2161.674 | 62.42667 | 1881 | 78.66667 | 128.3333 | 2 | 157 | 63.92146 | 10 | 0 | 0 | 0 | 8 | 10 | 0 | 36 | 5 | 0 | 0 | 0 | 15 | 0.4713376 | 55 | 6.3 | 39.4 | 27.5 | 40 | 164 | 1.044586 | 0 | 0.04901961 | 0.1470588 | 132 | 62.48 | 25 | 71.52 | 142 | 1326 | 1.4 | 38.3 | 31.7 | 8 | 55 | 6.3 | 39.4 | 27.5 | 40 | 189 | 1252 | 1.06 | 42.3 | 32.3 | 14 | 8 | 1191 | 70.6 | 0 | 164 | 0 | 0 | 6 | 391 | 0.233 | 0.048 | 0.023 | 0.386 | 2330 | 480 | 230 | 3860 | 0 | 0 | 1 | 0
180811 | 858.6 | 17 | 40.4 | 504.2 | 5439.283 | 153.2773 | 1794.158 | 9151.985 | 2236.001 | 222.2537 | 154.5622 | 2161.674 | 62.19667 | 1657.667 | 84.33333 | 126 | 1 | 156 | 62.67006 | 10.5 | 0 | 0 | 0 | 18 | 0 | 35 | 21 | 5 | 0 | 0 | 2 | 17 | 0.6282051 | 63 | 2.96 | 45.4 | 26.1 | 34 | 170 | 1.089744 | 0.3763441 | 0.05376344 | 0.1827957 | 148 | 62.24 | 8 | 70.61 | 147 | 1318 | 1.7 | 36.3 | 33.7 | 10 | 63 | 3 | 45.4 | 26.1 | 34 | 200 | 1254 | 1.02 | 42.7 | 32.6 | 14 | 10 | 1193 | 70.6 | 0 | 170 | 0 | 0 | 6 | 400 | 0.156 | 0.031 | 0.019 | 0.313 | 1560 | 310 | 190 | 3130 | 1 | 0 | 1 | 0
180811 | 858.6 | 17 | 40.4 | 504.2 | 5439.283 | 153.2773 | 1794.158 | 9151.985 | 2236.001 | 222.2537 | 154.5622 | 2161.674 | 61.40667 | 1777 | 91 | 127.3333 | 2 | 156 | 62.13712 | 10.8 | 0 | 0 | 0 | 18 | 10 | 0 | 18 | 5 | 8 | 0 | 3 | 8 | 0.4487179 | 56 | 3.02 | 43.3 | 27.4 | 35 | 165 | 1.057692 | 0 | 0.05 | 0.08 | 146 | 61.56 | 10 | 70.61 | 186 | 1303 | 1.2 | 36.8 | 33.9 | 9 | 56 | 3 | 43.3 | 27.4 | 35 | 221 | 1246 | 0.98 | 42.3 | 32.2 | 8 | 21 | 1196 | 70.9 | 0 | 165 | 0 | 0 | 6 | 366 | 0.262 | 0.06 | 0.026 | 0.338 | 2620 | 600 | 260 | 3380 | 0 | 0 | 1 | 0
180811 | 858.6 | 17 | 40.4 | 504.2 | 5439.283 | 153.2773 | 1794.158 | 9151.985 | 2236.001 | 222.2537 | 154.5622 | 2161.674 | 61.00667 | 1810.333 | 113.6667 | 127.6667 | 1 | 155 | 62.57361 | 10.4 | 0 | 0 | 0 | 8 | 0 | 35 | 26 | 5 | 8 | 0 | 0 | 10 | 0.5935484 | 57 | 5.61 | 41.3 | 25.7 | 36 | 180 | 1.16129 | 0.3571429 | 0.05102041 | 0.1020408 | 134 | 61.28 | 21 | 70.85 | 178 | 1309 | 1.1 | 36.8 | 33.7 | 9 | 57 | 5.6 | 41.3 | 25.7 | 36 | 225 | 1242 | 0.93 | 41.6 | 32.4 | 7 | 10 | 1198 | 71.7 | 0 | 180 | 0 | 0 | 0 | 417 | 0.173 | 0.041 | 0.018 | 0.314 | 1730 | 410 | 180 | 3140 | 1 | 0 | 1 | 0
180811 | 858.6 | 17 | 40.4 | 504.2 | 5439.283 | 153.2773 | 1794.158 | 9151.985 | 2236.001 | 222.2537 | 154.5622 | 2161.674 | 61.77333 | 1959 | 106.3333 | 129.3333 | 2 | 157 | 62.74522 | 10.7 | 0 | 0 | 0 | 16 | 0 | 35 | 29 | 5 | 0 | 0 | 0 | 11 | 0.611465 | 63 | 1.64 | 45.4 | 28.8 | 28 | 164 | 1.044586 | 0.3723404 | 0.05319149 | 0.1170213 | 147 | 62.13 | 10 | 71.73 | 192 | 1309 | 1.2 | 38.1 | 32.7 | 8 | 63 | 1.6 | 45.4 | 28.8 | 28 | 230 | 1258 | 0.89 | 41.8 | 32.3 | 7 | 25 | 1193 | 71.3 | 0 | 164 | 0 | 0 | 0 | 351 | 0.16 | 0.032 | 0.02 | 0.245 | 1600 | 320 | 200 | 2450 | 1 | 0 | 1 | 1
180811 | 858.6 | 17 | 40.4 | 504.2 | 5439.283 | 153.2773 | 1794.158 | 9151.985 | 2236.001 | 222.2537 | 154.5622 | 2161.674 | 61.79333 | 1973 | 113.6667 | 129.3333 | 1 | 156 | 63.50051 | 10.3 | 0 | 0 | 0 | 7 | 12 | 35 | 20.5 | 3 | 8 | 0 | 0 | 8 | 0.599359 | 59 | 3.79 | 42.5 | 26.4 | 29 | 185 | 1.185897 | 0.3608247 | 0.03092784 | 0.08247423 | 131 | 62.01 | 25 | 71.32 | 185 | 1310 | 2.2 | 37.9 | 32.1 | 7 | 59 | 3.8 | 42.5 | 26.4 | 29 | 230 | 1255 | 0.86 | 42.4 | 32.3 | 8 | 14 | 1200 | 71.1 | 0 | 185 | 0 | 0 | 8 | 434 | 0.139 | 0.029 | 0.016 | 0.314 | 1390 | 290 | 160 | 3140 | 1 | 1 | 1 | 0
180811 | 858.6 | 17 | 40.4 | 504.2 | 5439.283 | 153.2773 | 1794.158 | 9151.985 | 2236.001 | 222.2537 | 154.5622 | 2161.674 | 60.85 | 2014.667 | 126 | 129.3333 | 2 | 157 | 61.90516 | 10.9 | 0 | 0 | 0 | 8 | 0 | 34.56 | 20 | 5 | 0 | 15 | 3 | 9 | 0.602293 | 55 | 3.66 | 39.4 | 31.8 | 29 | 175 | 1.11465 | 0.3388235 | 0.04901961 | 0.08823529 | 143 | 61 | 14 | 71.11 | 184 | 1307 | 1.3 | 36.4 | 33.6 | 7 | 55 | 3.7 | 39.4 | 31.8 | 29 | 219 | 1257 | 0.91 | 41.4 | 32.6 | 8 | 20 | 1197 | 71.9 | 0 | 175 | 0 | 0 | 5 | 439 | 0.145 | 0.038 | 0.018 | 0.349 | 1450 | 380 | 180 | 3490 | 1 | 0 | 1 | 0
180812 | 858.6 | 17 | 40.4 | 504.2 | 5439.283 | 153.2773 | 1794.158 | 9151.985 | 2236.001 | 222.2537 | 154.5622 | 2161.674 | 63.07667 | 2115.333 | 95.66667 | 130.3333 | 1 | 158 | 64.26557 | 9.7 | 0 | 0 | 0 | 10 | 0 | 35 | 39 | 0 | 0 | 0 | 0 | 18 | 0.6455696 | 67 | 3.19 | 43.4 | 26.8 | 35 | 160 | 1.012658 | 0.3846154 | 0 | 0.1978022 | 138 | 63.16 | 20 | 71.88 | 208 | 1313 | 1.1 | 38.5 | 32.4 | 8 | 67 | 3.2 | 43.4 | 26.8 | 35 | 251 | 1264 | 0.81 | 41.9 | 32.7 | 9 | 24 | 1195 | 69.4 | 0 | 160 | 0 | 0 | 6 | 392 | 0.157 | 0.023 | 0.018 | 0.266 | 1570 | 230 | 180 | 2660 | 1 | 1 | 1 | 1
180812 | 858.6 | 17 | 40.4 | 504.2 | 5439.283 | 153.2773 | 1794.158 | 9151.985 | 2236.001 | 222.2537 | 154.5622 | 2161.674 | 60.39667 | 1577.667 | 88.66667 | 125.3333 | 2 | 159 | 61.70082 | 11 | 0 | 0 | 0 | 19 | 0 | 35 | 20 | 5 | 0 | 0 | 3 | 7 | 0.5597484 | 59 | 3 | 42.1 | 29.8 | 32 | 176 | 1.106918 | 0.35 | 0.05 | 0.07 | 135 | 60.33 | 24 | 69.39 | 162 | 1310 | 1.1 | 37.4 | 32.9 | 7 | 59 | 3 | 42.1 | 29.8 | 32 | 207 | 1258 | 0.93 | 42.8 | 32.6 | 13 | 14 | 1197 | 72.5 | 0 | 176 | 0 | 0 | 7 | 401 | 0.148 | 0.032 | 0.017 | 0.367 | 1480 | 320 | 170 | 3670 | 1 | 0 | 1 | 0
180812 | 858.6 | 17 | 40.4 | 504.2 | 5439.283 | 153.2773 | 1794.158 | 9151.985 | 2236.001 | 222.2537 | 154.5622 | 2161.674 | 61.23 | 1639.333 | 97.66667 | 126.3333 | 1 | 158 | 62.56684 | 10.5 | 0 | 0 | 0 | 7 | 0 | 35 | 27 | 5 | 0 | 0 | 3 | 16 | 0.5886076 | 55 | 6.9 | 39.9 | 26.5 | 37 | 185 | 1.170886 | 0.3398058 | 0.04854369 | 0.1553398 | 144 | 61.6 | 14 | 72.48 | 193 | 1298 | 1 | 38.7 | 32.4 | 10 | 55 | 6.9 | 39.9 | 26.5 | 37 | 27 | 1239 | 0.78 | 42.1 | 31.8 | 8 | 11 | 1198 | 71.6 | 0 | 185 | 0 | 0 | 6 | 444 | 0.206 | 0.038 | 0.017 | 0.272 | 2060 | 380 | 170 | 2720 | 0 | 0 | 1 | 1
180812 | 858.6 | 17 | 40.4 | 504.2 | 5439.283 | 153.2773 | 1794.158 | 9151.985 | 2236.001 | 222.2537 | 154.5622 | 2161.674 | 61.46667 | 1499 | 84.66667 | 124.6667 | 2 | 157 | 62.42287 | 10.8 | 0 | 0 | 0 | 9 | 0 | 35 | 23.5 | 5 | 0 | 0 | 3 | 16 | 0.5828025 | 61 | 4.59 | 42.3 | 27.2 | 33 | 172 | 1.095541 | 0.3645833 | 0.05208333 | 0.1666667 | 146 | 61.73 | 11 | 71.61 | 209 | 1298 | 1.2 | 38.4 | 32.2 | 8 | 61 | 4.6 | 42.3 | 27.2 | 33 | 253 | 1238 | 0.84 | 42.4 | 31.8 | 9 | 17 | 1203 | 69.5 | 0 | 172 | 0 | 0 | 5 | 395 | 0.134 | 0.027 | 0.015 | 0.284 | 1340 | 270 | 150 | 2840 | 1 | 1 | 1 | 1
180812 | 858.6 | 17 | 40.4 | 504.2 | 5439.283 | 153.2773 | 1794.158 | 9151.985 | 2236.001 | 222.2537 | 154.5622 | 2161.674 | 62.55333 | 1764.667 | 87 | 127.3333 | 1 | 156 | 63.01429 | 10.3 | 0 | 0 | 0 | 0 | 15 | 39 | 31.5 | 0 | 0 | 0 | 2 | 10 | 0.625 | 59 | 6.75 | 40.4 | 26.6 | 40 | 185 | 1.185897 | 0.4020619 | 0 | 0.1030928 | 139 | 62.22 | 17 | 69.51 | 193 | 1300 | 1 | 38.1 | 32.3 | 8 | 59 | 6.8 | 40.4 | 26.6 | 40 | 246 | 1256 | 0.94 | 42.1 | 31.5 | 7 | 6 | 1196 | 69.8 | 0 | 185 | 0 | 0 | 6 | 438 | 0.172 | 0.032 | 0.014 | 0.296 | 1720 | 320 | 140 | 2960 | 1 | 0 | 1 | 1
180812 | 858.6 | 17 | 40.4 | 504.2 | 5439.283 | 153.2773 | 1794.158 | 9151.985 | 2236.001 | 222.2537 | 154.5622 | 2161.674 | 61.39 | 1587.333 | 87 | 126 | 2 | 156 | 61.69712 | 11.1 | 0 | 0 | 0 | 17 | 0 | 35 | 12 | 5 | 0 | 13 | 0 | 14 | 0.6153846 | 63 | 2.28 | 44.6 | 28.3 | 29 | 164 | 1.051282 | 0.3763441 | 0.05376344 | 0.1505376 | 150 | 61.37 | 6 | 69.79 | 195 | 1305 | 1.3 | 36 | 33 | 7 | 63 | 2.3 | 44.6 | 28.3 | 29 | 207 | 1258 | 0.91 | 42.1 | 31.9 | 7 | 33 | 1175 | 70.2 | 0 | 164 | 0 | 0 | 6 | 418 | 0.122 | 0.027 | 0.013 | 0.266 | 1220 | 270 | 130 | 2660 | 1 | 1 | 1 | 1
180813 | 858.6 | 17 | 40.4 | 504.2 | 5439.283 | 153.2773 | 1794.158 | 9151.985 | 2236.001 | 222.2537 | 154.5622 | 2161.674 | 63.42 | 1896 | 72 | 128.6667 | 1 | 159 | 65.61811 | 9.3 | 0 | 0 | 0 | 0 | 0 | 35 | 43 | 0 | 0 | 0 | 2 | 18 | 0.6163522 | 53 | 18.45 | 31.3 | 22.7 | 45 | 186 | 1.169811 | 0.3301887 | 0 | 0.1698113 | 108 | 63.44 | 51 | 70.22 | 238 | 1296 | 1 | 37.2 | 32.7 | 8 | 18 | 18.5 | 31.3 | 22.7 | 45 | 244 | 1268 | 0.89 | 40.9 | 32.1 | 9 | 12 | 1192 | 70.7 | 0 | 186 | 0 | 0 | 5 | 460 | 0.491 | 0.068 | 0.024 | 0.142 | 4910 | 680 | 240 | 1420 | 0 | 0 | 1 | 1
180813 | 756.8 | 18.4 | 28.8 | 444.4 | 5993.679 | 151.6667 | 2214.266 | 11184.94 | 2001.997 | 293.1006 | 149.9646 | 2097.102 | 60.45 | 1766 | 113.3333 | 127.3333 | 2 | 160 | 61.44025 | 11 | 0 | 0 | 0 | 17 | 0 | 34.56 | 27 | 5 | 0 | 0 | 3 | 15 | 0.63475 | 57 | 2.94 | 43.2 | 27 | 31 | 173 | 1.08125 | 0.335534 | 0.04854369 | 0.1456311 | 148 | 60.69 | 12 | 70.68 | 175 | 1293 | 1.5 | 36.3 | 32.5 | 8 | 57 | 2.9 | 43.2 | 27 | 31 | 230 | 1274 | 0.96 | 42.5 | 32.1 | 14 | 2 | 1195 | 70.3 | 0 | 173 | 0 | 0 | 6 | 408 | 0.204 | 0.037 | 0.014 | 0.288 | 2040 | 370 | 140 | 2880 | 0 | 0 | 1 | 1
180813 | 756.8 | 18.4 | 28.8 | 444.4 | 5993.679 | 151.6667 | 2214.266 | 11184.94 | 2001.997 | 293.1006 | 149.9646 | 2097.102 | 60.62667 | 1525.333 | 90.33333 | 125.3333 | 1 | 158 | 61.13133 | 11.9 | 0 | 0 | 0 | 0 | 0 | 35 | 53 | 3 | 0 | 0 | 0 | 0 | 0.5759494 | 50 | 7.98 | 38.1 | 27.6 | 40 | 0 | 0 | 0.3240741 | 0.02777778 | 0 | 156 | 61.01 | 2 | 70.26 | 218 | 1316 | 1.2 | 38.2 | 31.9 | 11 | 50 | 8 | 38.1 | 27.6 | 40 | 260 | 1268 | 0.92 | 41.8 | 31.3 | 11 | 8 | 1196 | 68.2 | 0 | 182 | 0 | 0 | 0 | 426 | 0.27 | 0.061 | 0.014 | 0.262 | 2700 | 610 | 140 | 2620 | 0 | 0 | 1 | 1
180813 | 756.8 | 18.4 | 28.8 | 444.4 | 5993.679 | 151.6667 | 2214.266 | 11184.94 | 2001.997 | 293.1006 | 149.9646 | 2097.102 | 61.27 | 1628.667 | 92.66667 | 125.6667 | 2 | 155 | 61.35181 | 11 | 0 | 0 | 0 | 9 | 0 | 35 | 30 | 5 | 8 | 0 | 2 | 8 | 0.6258065 | 58 | 3.25 | 43.5 | 26.6 | 31 | 176 | 1.135484 | 0.3608247 | 0.05154639 | 0.08247423 | 147 | 60.98 | 8 | 68.21 | 186 | 1312 | 1.1 | 38.3 | 31.5 | 11 | 58 | 3.3 | 43.5 | 26.6 | 31 | 239 | 1262 | 0.86 | 42.6 | 30.8 | 11 | 5 | 1198 | 69.3 | 0 | 0 | 0 | 0 | 5 | 419 | 0.135 | 0.028 | 0.013 | 0.261 | 1350 | 280 | 130 | 2610 | 1 | 1 | 1 | 1
180813 | 756.8 | 18.4 | 28.8 | 444.4 | 5993.679 | 151.6667 | 2214.266 | 11184.94 | 2001.997 | 293.1006 | 149.9646 | 2097.102 | 62.83333 | 1833.333 | 67.66667 | 128 | 1 | 156 | 62.76141 | 10.2 | 0 | 0 | 0 | 10 | 0 | 17 | 42.5 | 3 | 0 | 0 | 2 | 0 | 0.4775641 | 60 | 7.36 | 39.5 | 27.9 | 41 | 145 | 0.9294872 | 0.1770833 | 0.03125 | 0 | 151 | 62.55 | 5 | 69.27 | 184 | 1308 | 0.9 | 37.1 | 32.7 | 11 | 60 | 7.4 | 39.5 | 27.9 | 41 | 230 | 1252 | 1.16 | 41.3 | 31.5 | 10 | 14 | 1202 | 68.5 | 0 | 145 | 0 | 0 | 6 | 353 | 0.213 | 0.044 | 0.017 | 0.272 | 2130 | 440 | 170 | 2720 | 0 | 0 | 1 | 1
180813 | 756.8 | 18.4 | 28.8 | 444.4 | 5993.679 | 151.6667 | 2214.266 | 11184.94 | 2001.997 | 293.1006 | 149.9646 | 2097.102 | 62.30667 | 1913.667 | 82.66667 | 128.6667 | 2 | 156 | 62.73045 | 10.1 | 0 | 0 | 0 | 18 | 0 | 35 | 26 | 5 | 0 | 0 | 0 | 19 | 0.6602564 | 63 | 3.77 | 43.8 | 24.6 | 37 | 176 | 1.128205 | 0.3763441 | 0.05376344 | 0.2043011 | 142 | 62.16 | 14 | 68.53 | 156 | 1304 | 0.8 | 35.7 | 33.4 | 10 | 63 | 3.8 | 43.8 | 24.6 | 37 | 214 | 1249 | 0.97 | 42.6 | 31.1 | 11 | 5 | 1204 | 68.5 | 0 | 176 | 0 | 0 | 5 | 425 | 0.212 | 0.047 | 0.017 | 0.28 | 2120 | 470 | 170 | 2800 | 0 | 0 | 1 | 1
180813 | 756.8 | 18.4 | 28.8 | 444.4 | 5993.679 | 151.6667 | 2214.266 | 11184.94 | 2001.997 | 293.1006 | 149.9646 | 2097.102 | 58.29667 | 1705.333 | 173.6667 | 126.6667 | 1 | 160 | 58.250875 | 13 | 0 | 0 | 0 | 16 | 0 | 19 | 26 | 5 | 0 | 0 | 0 | 7 | 0.45625 | 69 | 1.93 | 47.3 | 26.6 | 23 | 161 | 1.00625 | 0.2087912 | 0.05494505 | 0.07692308 | 155 | 57.92 | 5 | 68.47 | 148 | 1299 | 1.3 | 37 | 32.3 | 7 | 69 | 1.9 | 47.3 | 26.6 | 23 | 198 | 1252 | 0.83 | 44.7 | 30.3 | 9 | 19 | 1201 | 70 | 0 | 161 | 0 | 0 | 7 | 420 | 0.184 | 0.046 | 0.016 | 0.249 | 1840 | 460 | 160 | 2490 | 0 | 0 | 1 | 1
180814 | 756.8 | 18.4 | 28.8 | 444.4 | 5993.679 | 151.6667 | 2214.266 | 11184.94 | 2001.997 | 293.1006 | 149.9646 | 2097.102 | 60.305 | 1636.5 | 85 | 126 | 2 | 158 | 60.63639 | 10.9 | 0 | 0 | 0 | 16 | 0 | 35 | 27 | 5 | 0 | 0 | 0 | 14 | 0.6139241 | 57 | 3.6 | 43.5 | 24.9 | 38 | 190 | 1.202532 | 0.3465347 | 0.04950495 | 0.1386139 | 139 | 59.36 | 19 | 69.99 | 201 | 1289 | 0.9 | 40.9 | 31 | 14 | 57 | 3.6 | 43.5 | 24.9 | 38 | 253 | 1260 | 0.85 | 44.1 | 30.2 | 10 | 5 | 1196 | 69.6 | 0 | 190 | 0 | 0 | 7 | 454 | 0.2 | 0.05 | 0.017 | 0.253 | 2000 | 500 | 170 | 2530 | 0 | 0 | 1 | 1
180814 | 756.8 | 18.4 | 28.8 | 444.4 | 5993.679 | 151.6667 | 2214.266 | 11184.94 | 2001.997 | 293.1006 | 149.9646 | 2097.102 | 58.8 | 1595 | 129.6667 | 125.6667 | 1 | 155 | 59.01174 | 12.2 | 0 | 0 | 0 | 18 | 0 | 35 | 35 | 5 | 0 | 0 | 2 | 7 | 0.6580645 | 50 | 1.95 | 47.7 | 26.8 | 29 | 176 | 1.135484 | 0.3333333 | 0.04761905 | 0.06666667 | 151 | 58.73 | 4 | 69.57 | 211 | 1298 | 1 | 40.9 | 31.3 | 12 | 50 | 2 | 47.7 | 26.8 | 29 | 248 | 1267 | 0.85 | 44.3 | 30.5 | 8 | 13 | 1203 | 69.9 | 0 | 176 | 0 | 0 | 7 | 413 | 0.145 | 0.036 | 0.016 | 0.211 | 1450 | 360 | 160 | 2110 | 1 | 0 | 1 | 1
180814 | 756.8 | 18.4 | 28.8 | 444.4 | 5993.679 | 151.6667 | 2214.266 | 11184.94 | 2001.997 | 293.1006 | 149.9646 | 2097.102 | 60.81 | 1778.333 | 116.6667 | 127.6667 | 2 | 157 | 61.85268 | 11 | 0 | 0 | 0 | 17 | 0 | 35 | 27 | 5 | 0 | 0 | 2 | 17.5 | 0.6592357 | 56 | 3.97 | 42.9 | 24 | 35 | 187 | 1.191083 | 0.3465347 | 0.04950495 | 0.1732673 | 144 | 61.13 | 13 | 69.89 | 195 | 1294 | 1 | 40.2 | 32.3 | 10 | 56 | 4 | 42.9 | 24 | 35 | 246 | 1248 | 0.87 | 43.6 | 31.4 | 11 | 5 | 1201 | 69.4 | 0 | 187 | 0 | 0 | 6 | 475 | 0.179 | 0.047 | 0.018 | 0.316 | 1790 | 470 | 180 | 3160 | 1 | 0 | 1 | 0
180814 | 756.8 | 18.4 | 28.8 | 444.4 | 5993.679 | 151.6667 | 2214.266 | 11184.94 | 2001.997 | 293.1006 | 149.9646 | 2097.102 | 60.51333 | 1481.667 | 118.6667 | 125 | 2 | 157 | 61.22478 | 11.8 | 0 | 0 | 0 | 19 | 0 | 34.56 | 26 | 3 | 0 | 0 | 0 | 19 | 0.646879 | 69 | 3.84 | 40.7 | 28.3 | 34 | 178 | 1.133758 | 0.3927273 | 0.03409091 | 0.2159091 | 152 | 60.96 | 5 | 69.42 | 169 | 1290 | 1 | 39.6 | 33.5 | 9 | 69 | 3.8 | 40.7 | 28.3 | 34 | 223 | 1259 | 1.1 | 42.7 | 33.2 | 12 | 15 | 1198 | 69.1 | 0 | 178 | 0 | 0 | 14 | 474 | 0.136 | 0.036 | 0.015 | 0.359 | 1360 | 360 | 150 | 3590 | 1 | 0 | 1 | 0
180815 | 756.8 | 18.4 | 28.8 | 444.4 | 5993.679 | 151.6667 | 2214.266 | 11184.94 | 2001.997 | 293.1006 | 149.9646 | 2097.102 | 61.82 | 1662 | 115.3333 | 126 | 2 | 158 | 62.09791 | 10.4 | 0 | 0 | 0 | 10 | 0 | 34.56 | 29 | 3 | 0 | 0 | 0 | 19 | 0.6048101 | 59 | 3.16 | 40.5 | 30 | 28 | 186 | 1.177215 | 0.3490909 | 0.03030303 | 0.1919192 | 143 | 61.37 | 15 | 69.05 | 208 | 1294 | 0.9 | 38.1 | 33.7 | 7 | 57 | 3.2 | 40.5 | 30 | 28 | 253 | 1263 | 0.86 | 42.1 | 33.5 | 9 | 12 | 1190 | 68.8 | 0 | 171 | 0 | 0 | 30 | 474 | 0.13 | 0.031 | 0.017 | 0.234 | 1300 | 310 | 170 | 2340 | 1 | 0 | 1 | 1
180815 | 756.8 | 18.4 | 28.8 | 444.4 | 5993.679 | 151.6667 | 2214.266 | 11184.94 | 2001.997 | 293.1006 | 149.9646 | 2097.102 | 61.91 | 1643.667 | 114 | 126.3333 | 1 | 158 | 62.45924 | 10.4 | 0 | 0 | 0 | 8 | 0 | 35 | 41 | 0 | 0 | 0 | 3 | 0 | 0.5506329 | 61 | 1.99 | 47.9 | 27.9 | 25 | 160 | 1.012658 | 0.3608247 | 0 | 0 | 146 | 61.94 | 12 | 68.77 | 191 | 1298 | 1 | 38.7 | 33.7 | 8 | 61 | 2 | 47.9 | 27.9 | 25 | 237 | 1258 | 0.81 | 43 | 32.4 | 6 | 15 | 1196 | 69.6 | 160 | 175 | 0 | 0 | 0 | 386 | 0.104 | 0.028 | 0.014 | 0.175 | 1040 | 280 | 140 | 1750 | 1 | 1 | 1 | 1
180815 | 1113.7 | 24 | 66.3 | 1039.4 | 7474.872 | 175.9385 | 3075.126 | 15572.82 | 2507.017 | 308.0175 | 178.9912 | 2798.659 | 62.29333 | 1722 | 118.6667 | 127 | 2 | 156 | 62.96692 | 10.3 | 0 | 0 | 0 | 14 | 0 | 35 | 37 | 5 | 0 | 0 | 0 | 6 | 0.6217949 | 62 | 2.67 | 43 | 27.3 | 31 | 204 | 1.307692 | 0.3723404 | 0.05319149 | 0.06382979 | 141 | 62.26 | 15 | 69.6 | 213 | 1318 | 1.2 | 39.4 | 33.1 | 8 | 62 | 2.7 | 43 | 27.3 | 31 | 246 | 1265 | 0.85 | 42.9 | 32.2 | 7 | 29 | 1203 | 69.9 | 0 | 204 | 0 | 0 | 0 | 467 | 0.155 | 0.043 | 0.015 | 0.274 | 1550 | 430 | 150 | 2740 | 1 | 0 | 1 | 1
180815 | 1113.7 | 24 | 66.3 | 1039.4 | 7474.872 | 175.9385 | 3075.126 | 15572.82 | 2507.017 | 308.0175 | 178.9912 | 2798.659 | 61.46 | 1639.333 | 118 | 126 | 1 | 155 | 62.91897 | 10 | 0 | 0 | 0 | 12 | 0 | 35 | 38.5 | 0 | 0 | 0 | 0 | 8 | 0.6032258 | 56 | 3.56 | 43.9 | 31.2 | 42 | 169 | 1.090323 | 0.3535354 | 0 | 0.08080808 | 126 | 61.32 | 29 | 69.86 | 207 | 1300 | 1.1 | 39.3 | 33 | 8 | 56 | 3.6 | 43.9 | 31.2 | 42 | 249 | 1261 | 0.81 | 41.9 | 31.4 | 7 | 14 | 1202 | 68.7 | 0 | 169 | 0 | 0 | 6 | 398 | 0.27 | 0.045 | 0.017 | 0.213 | 2700 | 450 | 170 | 2130 | 0 | 0 | 1 | 1
180815 | 1113.7 | 24 | 66.3 | 1039.4 | 7474.872 | 175.9385 | 3075.126 | 15572.82 | 2507.017 | 308.0175 | 178.9912 | 2798.659 | 60.51 | 1572.333 | 123.3333 | 125.6667 | 2 | 155 | 61.50032 | 10.9 | 0 | 0 | 0 | 16 | 0 | 35 | 43 | 5 | 0 | 0 | 2 | 0 | 0.6516129 | 60 | 1.43 | 46.5 | 28.6 | 28 | 161 | 1.03871 | 0.3684211 | 0.05263158 | 0 | 141 | 60.79 | 14 | 68.7 | 194 | 1297 | 1.3 | 36.4 | 34.8 | 7 | 60 | 1.4 | 46.5 | 28.6 | 28 | 230 | 1259 | 0.84 | 42.6 | 32.5 | 7 | 24 | 1195 | 68.9 | 0 | 161 | 0 | 0 | 0 | 350 | 0.148 | 0.04 | 0.014 | 0.213 | 1480 | 400 | 140 | 2130 | 1 | 0 | 1 | 1
180815 | 1113.7 | 24 | 66.3 | 1039.4 | 7474.872 | 175.9385 | 3075.126 | 15572.82 | 2507.017 | 308.0175 | 178.9912 | 2798.659 | 62.18667 | 1680 | 126 | 126.3333 | 1 | 158 | 63.21494 | 10.1 | 0 | 0 | 0 | 8 | 0 | 35 | 33 | 3 | 0 | 0 | 2 | 18 | 0.6265823 | 65 | 5.4 | 42.7 | 24.1 | 38 | 170 | 1.075949 | 0.3763441 | 0.03225806 | 0.1935484 | 134 | 62.19 | 24 | 68.93 | 173 | 1301 | 1 | 39 | 33.4 | 7 | 65 | 5.4 | 42.7 | 24.1 | 38 | 212 | 1267 | 0.86 | 42.7 | 33.2 | 11 | 26 | 1191 | 68.7 | 0 | 170 | 0 | 0 | 0 | 394 | 0.16 | 0.029 | 0.014 | 0.275 | 1600 | 290 | 140 | 2750 | 1 | 1 | 1 | 1
180815 | 1113.7 | 24 | 66.3 | 1039.4 | 7474.872 | 175.9385 | 3075.126 | 15572.82 | 2507.017 | 308.0175 | 178.9912 | 2798.659 | 61.02667 | 1482.333 | 102 | 124.6667 | 2 | 163 | 62.49043 | 11.1 | 0 | 0 | 0 | 19 | 0 | 34.56 | 29 | 3 | 0 | 0 | 3 | 19.5 | 0.6629448 | 57 | 5.23 | 40.3 | 29.1 | 34 | 195 | 1.196319 | 0.3260377 | 0.02830189 | 0.1839623 | 137 | 61.31 | 26 | 68.69 | 202 | 1275 | 1 | 37.6 | 34.1 | 8 | 57 | 5.2 | 40.3 | 29.1 | 34 | 230 | 1269 | 0.92 | 42 | 34.3 | 12 | 29 | 1210 | 68.7 | 0 | 195 | 0 | 0 | 0 | 445 | 0.183 | 0.039 | 0.015 | 0.311 | 1830 | 390 | 150 | 3110 | 0 | 0 | 1 | 0
180816 | 1113.7 | 24 | 66.3 | 1039.4 | 7474.872 | 175.9385 | 3075.126 | 15572.82 | 2507.017 | 308.0175 | 178.9912 | 2798.659 | 62.68 | 1581 | 111.3333 | 125.6667 | 1 | 155 | 63.5971 | 9.6 | 0 | 0 | 0 | 18 | 10 | 35 | 27 | 0 | 0 | 0 | 0 | 0 | 0.5806452 | 48 | 9.07 | 39.9 | 23.7 | 42 | 180 | 1.16129 | 0.3271028 | 0 | 0 | 126 | 62.43 | 29 | 68.66 | 193 | 1309 | 1.2 | 37.6 | 34.2 | 7 | 48 | 9.1 | 39.9 | 23.7 | 42 | 235 | 1260 | 0.88 | 41.8 | 33.1 | 7 | 6 | 1189 | 69.2 | 0 | 180 | 0 | 0 | 7 | 407 | 0.205 | 0.039 | 0.017 | 0.276 | 2050 | 390 | 170 | 2760 | 0 | 0 | 1 | 1
180816 | 1113.7 | 24 | 66.3 | 1039.4 | 7474.872 | 175.9385 | 3075.126 | 15572.82 | 2507.017 | 308.0175 | 178.9912 | 2798.659 | 61.17667 | 1475.333 | 123.6667 | 124.3333 | 2 | 156 | 61.49237 | 11.4 | 0 | 0 | 0 | 15 | 0 | 34 | 36 | 3 | 0 | 0 | 0 | 8 | 0.6153846 | 57 | 2.55 | 45.5 | 25 | 35 | 189 | 1.211538 | 0.3434343 | 0.03030303 | 0.08080808 | 150 | 61.18 | 6 | 69.24 | 196 | 1300 | 1.1 | 37.8 | 33.7 | 8 | 57 | 2.6 | 45.5 | 25 | 35 | 230 | 1263 | 1.09 | 42.3 | 32.3 | 7 | 23 | 1194 | 69 | 0 | 189 | 0 | 0 | 7 | 458 | 0.166 | 0.045 | 0.018 | 0.249 | 1660 | 450 | 180 | 2490 | 1 | 0 | 1 | 1
180816 | 1113.7 | 24 | 66.3 | 1039.4 | 7474.872 | 175.9385 | 3075.126 | 15572.82 | 2507.017 | 308.0175 | 178.9912 | 2798.659 | 60.69333 | 1643.667 | 129 | 126.3333 | 1 | 156 | 62.2284 | 10.8 | 0 | 0 | 0 | 18 | 0 | 35 | 32.5 | 3 | 0 | 0 | 2 | 0 | 0.5801282 | 60 | 3.6 | 44.5 | 26 | 35 | 173 | 1.108974 | 0.3645833 | 0.03125 | 0 | 133 | 61.05 | 23 | 69.03 | 171 | 1301 | 1 | 36.6 | 34.7 | 7 | 60 | 3.6 | 44.5 | 26 | 35 | 230 | 1265 | 0.92 | 42.3 | 32.7 | 7 | 1 | 1171 | 69.3 | 0 | 204 | 0 | 0 | 0 | 469 | 0.181 | 0.041 | 0.02 | 0.252 | 1810 | 410 | 200 | 2520 | 0 | 0 | 1 | 1
180816 | 1113.7 | 24 | 66.3 | 1039.4 | 7474.872 | 175.9385 | 3075.126 | 15572.82 | 2507.017 | 308.0175 | 178.9912 | 2798.659 | 60.95667 | 1388.333 | 98 | 123.6667 | 2 | 157 | 61.30962 | 11.8 | 0 | 0 | 0 | 9 | 0 | 35 | 44 | 3 | 0 | 0 | 0 | 8 | 0.6305732 | 60 | 4.95 | 42.8 | 25.9 | 39 | 204 | 1.299363 | 0.3608247 | 0.03092784 | 0.08247423 | 156 | 61.26 | 1 | 69.32 | 204 | 1317 | 1.3 | 38.3 | 33.3 | 7 | 60 | 5 | 42.8 | 25.9 | 39 | 260 | 1269 | 1.07 | 42.2 | 32.2 | 8 | 4 | 1182 | 68.9 | 0 | 173 | 0 | 0 | 6 | 350 | 0.187 | 0.032 | 0.014 | 0.292 | 1870 | 320 | 140 | 2920 | 0 | 0 | 1 | 1
180816 | 1113.7 | 24 | 66.3 | 1039.4 | 7474.872 | 175.9385 | 3075.126 | 15572.82 | 2507.017 | 308.0175 | 178.9912 | 2798.659 | 62.22 | 1534 | 95 | 125.3333 | 2 | 157 | 62.86968 | 10.8 | 0 | 0 | 0 | 16 | 0 | 34.56 | 35 | 3 | 0 | 0 | 0 | 19 | 0.6850955 | 55 | 2.83 | 44.3 | 26.7 | 34 | 184 | 1.171975 | 0.3388235 | 0.02941176 | 0.1862745 | 153 | 62.71 | 4 | 68.89 | 224 | 1300 | 1.6 | 37.1 | 33.8 | 9 | 55 | 2.8 | 44.3 | 26.7 | 34 | 260 | 1264 | 0.91 | 42.3 | 33.3 | 12 | 19 | 1198 | 67.3 | 0 | 184 | 0 | 0 | 0 | 442 | 0.204 | 0.038 | 0.014 | 0.248 | 2040 | 380 | 140 | 2480 | 0 | 0 | 1 | 1
180817 | 1113.7 | 24 | 66.3 | 1039.4 | 7474.872 | 175.9385 | 3075.126 | 15572.82 | 2507.017 | 308.0175 | 178.9912 | 2798.659 | 60.62 | 1562.333 | 126.6667 | 125.6667 | 1 | 160 | 61.2796875 | 10.9 | 0 | 0 | 0 | 19 | 18 | 35 | 14 | 3 | 0 | 0 | 2 | 10 | 0.63125 | 63 | 2 | 45.6 | 27.6 | 30 | 175 | 1.09375 | 0.3608247 | 0.03092784 | 0.1030928 | 141 | 60.47 | 19 | 67.31 | 204 | 1330 | 1.2 | 35.8 | 35.1 | 7 | 63 | 2 | 45.6 | 27.6 | 30 | 246 | 1265 | 0.83 | 41.8 | 34 | 11 | 21 | 1195 | 66.5 | 0 | 175 | 0 | 0 | 0 | 425 | 0.118 | 0.031 | 0.013 | 0.226 | 1180 | 310 | 130 | 2260 | 1 | 0 | 1 | 1
180817 | 1113.7 | 24 | 66.3 | 1039.4 | 7474.872 | 175.9385 | 3075.126 | 15572.82 | 2507.017 | 308.0175 | 178.9912 | 2798.659 | 57.18667 | 1555.333 | 135 | 125.3333 | 2 | 160 | 58.57975 | 12.7 | 0 | 0 | 0 | 16 | 16 | 34 | 30 | 3 | 0 | 0 | 0 | 10 | 0.68125 | 58 | 1.52 | 47.3 | 26.7 | 27 | 198 | 1.2375 | 0.3333333 | 0.02941176 | 0.09803922 | 139 | 57.38 | 21 | 66.5 | 196 | 1295 | 1.2 | 33 | 36.6 | 8 | 58 | 1.5 | 47.3 | 26.7 | 27 | 230 | 1269 | 0.77 | 42 | 33.1 | 7 | 24 | 1192 | 67 | 0 | 198 | 0 | 0 | 7 | 453 | 0.16 | 0.044 | 0.012 | 0.217 | 1600 | 440 | 120 | 2170 | 1 | 0 | 1 | 1
180817 | 1079.7 | 23.6 | 42.2 | 889.6 | 5368.635 | 125.8394 | 2214.918 | 11221.45 | 2295.567 | 289.7933 | 155.0011 | 2547.395 | 56.73667 | 1579.667 | 120.6667 | 125.3333 | 1 | 156 | 58.15705 | 12.6 | 0 | 0 | 0 | 18 | 14 | 35 | 0 | 3 | 0 | 0 | 2 | 10 | 0.525641 | 60 | 2.11 | 46.7 | 25.6 | 29 | 181 | 1.160256 | 0.3645833 | 0.03125 | 0.1041667 | 132 | 56.55 | 24 | 67 | 158 | 1300 | 0.9 | 36.3 | 34.1 | 8 | 60 | 2.1 | 46.7 | 25.6 | 29 | 202 | 1257 | 0.73 | 41.7 | 32.6 | 6 | 16 | 1193 | 67.5 | 0 | 181 | 0 | 0 | 7 | 434 | 0.186 | 0.039 | 0.015 | 0.182 | 1860 | 390 | 150 | 1820 | 0 | 0 | 1 | 1
180817 | 1079.7 | 23.6 | 42.2 | 889.6 | 5368.635 | 125.8394 | 2214.918 | 11221.45 | 2295.567 | 289.7933 | 155.0011 | 2547.395 | 58.9 | 1853.333 | 130 | 128 | 1 | 157 | 60.22809 | 12 | 0 | 0 | 0 | 27 | 15 | 35 | 12.5 | 1 | 0 | 0 | 3 | 0 | 0.5955414 | 69 | 4.33 | 42.7 | 26.1 | 38 | 165 | 1.050955 | 0.3977273 | 0.01136364 | 0 | 129 | 59.13 | 28 | 65.27 | 191 | 1321 | 1.1 | 38.4 | 33.5 | 7 | 69 | 4.3 | 42.7 | 26.1 | 38 | 240 | 1270 | 0.96 | 43.9 | 31.5 | 9 | 20 | 1208 | 65.2 | 0 | 165 | 0 | 0 | 6 | 385 | 0.204 | 0.032 | 0.014 | 0.332 | 2040 | 320 | 140 | 3320 | 0 | 0 | 1 | 0
180817 | 1079.7 | 23.6 | 42.2 | 889.6 | 5368.635 | 125.8394 | 2214.918 | 11221.45 | 2295.567 | 289.7933 | 155.0011 | 2547.395 | 59.86 | 1794.333 | 126.6667 | 127.6667 | 2 | 156 | 60.68372 | 11.3 | 0 | 0 | 0 | 25 | 10 | 14.4 | 21 | 1 | 0 | 0 | 3 | 14 | 0.5666667 | 55 | 2.72 | 43.2 | 26.6 | 35 | 162 | 1.038462 | 0.1425743 | 0.00990099 | 0.1386139 | 136 | 60.01 | 20 | 65.24 | 196 | 1340 | 1.2 | 43.1 | 31.6 | 9 | 55 | 2.7 | 43.2 | 26.6 | 35 | 242 | 1267 | 0.92 | 45.8 | 30.5 | 17 | 9 | 1198 | 65.3 | 0 | 162 | 0 | 0 | 0 | 389 | 0.297 | 0.049 | 0.021 | 0.337 | 2970 | 490 | 210 | 3370 | 0 | 0 | 1 | 0
180817 | 1079.7 | 23.6 | 42.2 | 889.6 | 5368.635 | 125.8394 | 2214.918 | 11221.45 | 2295.567 | 289.7933 | 155.0011 | 2547.395 | 59.64333 | 1745 | 117 | 127 | 1 | 161 | 60.01913 | 12.2 | 0 | 0 | 0 | 24 | 10 | 35 | 14 | 1 | 0 | 0 | 2 | 8 | 0.5838509 | 71 | 3.12 | 44.5 | 26.2 | 34 | 172 | 1.068323 | 0.3888889 | 0.01111111 | 0.08888889 | 152 | 59.71 | 9 | 65.27 | 138 | 1328 | 1.1 | 43.1 | 32.4 | 10 | 71 | 3.1 | 44.5 | 26.2 | 34 | 184 | 1269 | 1.11 | 44.8 | 27.7 | 21 | 25 | 1195 | 65.5 | 0 | 172 | 0 | 0 | 6 | 415 | 0.215 | 0.038 | 0.018 | 0.394 | 2150 | 380 | 180 | 3940 | 0 | 0 | 1 | 0
180818 | 1079.7 | 23.6 | 42.2 | 889.6 | 5368.635 | 125.8394 | 2214.918 | 11221.45 | 2295.567 | 289.7933 | 155.0011 | 2547.395 | 63.15667 | 1956.333 | 115.3333 | 129 | 2 | 155 | 63.2929 | 9.7 | 0 | 0 | 0 | 19 | 17 | 35 | 5 | 1 | 16 | 0 | 2 | 8 | 0.6645161 | 60 | 5.59 | 40.4 | 26.5 | 37 | 170 | 1.096774 | 0.3684211 | 0.01052632 | 0.08421053 | 130 | 62.88 | 25 | 65.46 | 210 | 1343 | 1.1 | 44.5 | 31.5 | 13 | 60 | 5.6 | 40.4 | 26.5 | 37 | 242 | 1252 | 0.95 | 46.2 | 30.8 | 11 | 28 | 1203 | 66 | 0 | 170 | 0 | 0 | 6 | 402 | 0.227 | 0.036 | 0.018 | 0.371 | 2270 | 360 | 180 | 3710 | 0 | 0 | 1 | 0
180818 | 956.3 | 25.9 | 23.3 | 799.4 | 6120.628 | 141.937 | 2530.641 | 12812.47 | 2190.453 | 310.2717 | 160.1218 | 2604.851 | 62.85333 | 1994 | 106.3333 | 129.3333 | 1 | 157 | 44.99401 | 9.6 | 0 | 0 | 0 | 8 | 11 | 35 | 22 | 1 | 8 | 0 | 0 | 8 | 0.5923567 | 63 | 5.29 | 41.4 | 26.3 | 38 | 174 | 1.10828 | 0.3723404 | 0.0106383 | 0.08510638 | 129 | 40.44 | 28 | 65.99 | 160 | 1316 | 1.1 | 42.8 | 32.8 | 9 | 63 | 5.3 | 41.4 | 26.3 | 38 | 200 | 1251 | 1 | 45.3 | 31.4 | 11 | 23 | 1201 | 68.1 | 0 | 174 | 0 | 0 | 6 | 417 | 0.198 | 0.031 | 0.019 | 0.373 | 1980 | 310 | 190 | 3730 | 0 | 0 | 1 | 0
180818 | 956.3 | 25.9 | 23.3 | 799.4 | 6120.628 | 141.937 | 2530.641 | 12812.47 | 2190.453 | 310.2717 | 160.1218 | 2604.851 | 62.32333 | 1961 | 117.3333 | 129 | 2 | 157 | 63.26758 | 10 | 0 | 0 | 0 | 7 | 0 | 35 | 45 | 1 | 0 | 0 | 2 | 13 | 0.656051 | 54 | 3.84 | 41.1 | 27.1 | 37 | 184 | 1.171975 | 0.3398058 | 0.009708738 | 0.1262136 | 134 | 62.44 | 23 | 68.07 | 229 | 1315 | 1.1 | 42.5 | 32.6 | 10 | 54 | 3.8 | 41.1 | 27.1 | 37 | 253 | 1257 | 0.96 | 44.4 | 31.7 | 7 | 30 | 1195 | 65.4 | 0 | 184 | 0 | 0 | 5 | 447 | 0.206 | 0.036 | 0.017 | 0.299 | 2060 | 360 | 170 | 2990 | 0 | 0 | 1 | 1
180818 | 956.3 | 25.9 | 23.3 | 799.4 | 6120.628 | 141.937 | 2530.641 | 12812.47 | 2190.453 | 310.2717 | 160.1218 | 2604.851 | 61.84333 | 1766.667 | 109.3333 | 127.3333 | 2 | 158 | 62.28228 | 10.5 | 0 | 0 | 0 | 0 | 18 | 35 | 44 | 0 | 0 | 0 | 2 | 0 | 0.6265823 | 35 | 6.1 | 40.1 | 27 | 41 | 185 | 1.170886 | 0.2845528 | 0 | 0 | 128 | 61.55 | 30 | 65.39 | 199 | 1305 | 1.1 | 40.2 | 34.2 | 8 | 3 | 6.1 | 40.1 | 27 | 41 | 196 | 1255 | 0.76 | 43.2 | 33.2 | 7 | 6 | 1213 | 65.5 | 0 | 185 | 0 | 0 | 7 | 444 | 0.158 | 0.026 | 0.015 | 0.144 | 1580 | 260 | 150 | 1440 | 1 | 1 | 1 | 1
180818 | 956.3 | 25.9 | 23.3 | 799.4 | 6120.628 | 141.937 | 2530.641 | 12812.47 | 2190.453 | 310.2717 | 160.1218 | 2604.851 | 59.82333 | 1565.667 | 118.3333 | 125 | 1 | 157 | 60.16401 | 11.2 | 0 | 0 | 0 | 18 | 14 | 35 | 19 | 1 | 0 | 0 | 2 | 8 | 0.6178344 | 65 | 1.21 | 48.3 | 27 | 26 | 169 | 1.076433 | 0.3804348 | 0.01086957 | 0.08695652 | 151 | 59.95 | 6 | 65.54 | 207 | 1305 | 1.1 | 41.1 | 32.8 | 8 | 65 | 1.2 | 48.3 | 27 | 26 | 255 | 1267 | 0.85 | 44.1 | 33.1 | 6 | 17 | 1206 | 66.6 | 0 | 169 | 0 | 0 | 7 | 408 | 0.155 | 0.034 | 0.014 | 0.123 | 1550 | 340 | 140 | 1230 | 1 | 0 | 1 | 1
180818 | 956.3 | 25.9 | 23.3 | 799.4 | 6120.628 | 141.937 | 2530.641 | 12812.47 | 2190.453 | 310.2717 | 160.1218 | 2604.851 | 60.13333 | 1481 | 82.66667 | 124.6667 | 2 | 150 | 60.78653 | 10.9 | 0 | 0 | 0 | 0 | 17 | 35 | 32 | 0 | 8 | 0 | 0 | 0 | 0.6133333 | 53 | 8.2 | 38.7 | 28 | 41 | 186 | 1.24 | 0.3608247 | 0 | 0 | 133 | 60.04 | 17 | 66.61 | 199 | 1298 | 0.9 | 41.9 | 33.6 | 8 | 53 | 8.2 | 38.7 | 28 | 41 | 237 | 1265 | 0.96 | 43.6 | 33.3 | 7 | 15 | 1198 | 47 | 0 | 186 | 0 | 0 | 7 | 463 | 0.143 | 0.03 | 0.013 | 0.272 | 1430 | 300 | 130 | 2720 | 1 | 0 | 1 | 1
180819 | 956.3 | 25.9 | 23.3 | 799.4 | 6120.628 | 141.937 | 2530.641 | 12812.47 | 2190.453 | 310.2717 | 160.1218 | 2604.851 | 62.26667 | 1723.333 | 85.33333 | 127 | 1 | 155 | 61.00813 | 9.9 | 0 | 0 | 0 | 17 | 8 | 35 | 19 | 1 | 8 | 0 | 3 | 9 | 0.6451613 | 54 | 5.58 | 42.5 | 24.9 | 37 | 170 | 1.096774 | 0.3465347 | 0.00990099 | 0.08910891 | 140 | 62.51 | 15 | 47.03 | 180 | 1333 | 1.2 | 42 | 33.2 | 10 | 54 | 5.6 | 42.5 | 24.9 | 37 | 223 | 1252 | 0.97 | 44.2 | 32.7 | 10 | 11 | 1200 | 67.2 | 0 | 170 | 0 | 0 | 8 | 386 | 0.217 | 0.032 | 0.017 | 0.302 | 2170 | 320 | 170 | 3020 | 0 | 0 | 1 | 0
180819 | 956.3 | 25.9 | 23.3 | 799.4 | 6120.628 | 141.937 | 2530.641 | 12812.47 | 2190.453 | 310.2717 | 160.1218 | 2604.851 | 62.47333 | 1742 | 87.33333 | 127 | 2 | 157 | 62.79006 | 10.3 | 0 | 0 | 0 | 19 | 10 | 35 | 19 | 1 | 8 | 0 | 2 | 7 | 0.6433121 | 59 | 1.69 | 45.6 | 28.3 | 28 | 171 | 1.089172 | 0.3571429 | 0.01020408 | 0.07142857 | 146 | 62.46 | 11 | 67.21 | 190 | 1322 | 1.1 | 40.1 | 34.8 | 8 | 59 | 1.7 | 45.6 | 28.3 | 28 | 244 | 1253 | 0.9 | 44 | 33.6 | 8 | 5 | 1201 | 64.8 | 0 | 171 | 0 | 0 | 8 | 412 | 0.122 | 0.02 | 0.013 | 0.249 | 1220 | 200 | 130 | 2490 | 1 | 1 | 1 | 1
180819 | 956.3 | 25.9 | 23.3 | 799.4 | 6120.628 | 141.937 | 2530.641 | 12812.47 | 2190.453 | 310.2717 | 160.1218 | 2604.851 | 63.63667 | 1795.667 | 74 | 127.3333 | 1 | 156 | 63.74827 | 9.9 | 0 | 0 | 0 | 18 | 8 | 35 | 20 | 1 | 8 | 0 | 2 | 9 | 0.6474359 | 59 | 5.72 | 41.4 | 27.9 | 38 | 185 | 1.185897 | 0.3608247 | 0.01030928 | 0.09278351 | 151 | 63.72 | 5 | 64.75 | 225 | 1315 | 1.2 | 40.4 | 34.4 | 8 | 59 | 5.7 | 41.4 | 27.9 | 38 | 258 | 1258 | 1.02 | 43.4 | 33.6 | 9 | 26 | 1198 | 65.8 | 0 | 185 | 0 | 0 | 6 | 406 | 0.165 | 0.021 | 0.015 | 0.278 | 1650 | 210 | 150 | 2780 | 1 | 1 | 1 | 1
180819 | 956.3 | 25.9 | 23.3 | 799.4 | 6120.628 | 141.937 | 2530.641 | 12812.47 | 2190.453 | 310.2717 | 160.1218 | 2604.851 | 63.01333 | 1566 | 65 | 125.6667 | 2 | 159 | 63.61277 | 9.6 | 0 | 0 | 0 | 16 | 8 | 5.7 | 32 | 1 | 0 | 0 | 3 | 6 | 0.4509434 | 58 | 5.01 | 41.9 | 28.5 | 34 | 170 | 1.069182 | 0.05643564 | 0.00990099 | 0.05940594 | 133 | 63.19 | 26 | 65.8 | 212 | 1290 | 1 | 41.4 | 33.4 | 8 | 58 | 5 | 41.9 | 28.5 | 34 | 265 | 1262 | 0.89 | 43.7 | 33.5 | 7 | 5 | 1193 | 66.2 | 0 | 170 | 0 | 0 | 7 | 418 | 0.152 | 0.028 | 0.018 | 0.253 | 1520 | 280 | 180 | 2530 | 1 | 1 | 1 | 1
180819 | 956.3 | 25.9 | 23.3 | 799.4 | 6120.628 | 141.937 | 2530.641 | 12812.47 | 2190.453 | 310.2717 | 160.1218 | 2604.851 | 60.57 | 1675.333 | 99 | 126.6667 | 1 | 155 | 60.476 | 10.9 | 0 | 0 | 0 | 20 | 14 | 35 | 15 | 1 | 0 | 0 | 2 | 8 | 0.6129032 | 55 | 2.34 | 47.2 | 26.4 | 33 | 180 | 1.16129 | 0.35 | 0.01 | 0.08 | 152 | 60.36 | 3 | 66.18 | 211 | 1303 | 1.1 | 40 | 33.2 | 8 | 55 | 2.3 | 47.2 | 26.4 | 33 | 246 | 1267 | 0.88 | 43.7 | 32.5 | 8 | 20 | 1203 | 68.9 | 0 | 180 | 0 | 0 | 7 | 431 | 0.12 | 0.021 | 0.015 | 0.211 | 1200 | 210 | 150 | 2110 | 1 | 1 | 1 | 1
180820 | 956.3 | 25.9 | 23.3 | 799.4 | 6120.628 | 141.937 | 2530.641 | 12812.47 | 2190.453 | 310.2717 | 160.1218 | 2604.851 | 60.50333 | 1542.333 | 93.33333 | 125.3333 | 2 | 157 | 61.75038 | 10.9 | 0 | 0 | 0 | 17 | 10 | 35 | 13 | 1 | 8 | 0 | 2 | 8 | 0.5987261 | 55 | 2.18 | 46.6 | 28.1 | 29 | 180 | 1.146497 | 0.3431373 | 0.009803922 | 0.07843137 | 137 | 60.71 | 20 | 68.88 | 211 | 1315 | 1.2 | 39.4 | 32.9 | 9 | 55 | 2.2 | 46.6 | 28.1 | 29 | 260 | 1268 | 0.83 | 42.8 | 32.7 | 9 | 6 | 1204 | 68.6 | 0 | 180 | 0 | 0 | 8 | 426 | 0.128 | 0.025 | 0.015 | 0.19 | 1280 | 250 | 150 | 1900 | 1 | 1 | 1 | 1
180820 | 579.2 | 25.1 | 22.7 | 587.6 | 6119.641 | 128.3583 | 2436.444 | 15923.5 | 1620.569 | 298.5993 | 145.2979 | 2653.941 | 60.70667 | 1596.333 | 90 | 125.6667 | 1 | 157 | 61.29745 | 11.4 | 0 | 0 | 0 | 17 | 8 | 35 | 13 | 1 | 0 | 0 | 3 | 7 | 0.5350318 | 53 | 2.49 | 46.6 | 27.6 | 33 | 165 | 1.050955 | 0.3365385 | 0.009615385 | 0.06730769 | 151 | 61.01 | 6 | 68.64 | 214 | 1316 | 0.9 | 39.3 | 33.4 | 10 | 53 | 2.5 | 46.6 | 27.6 | 33 | 253 | 1269 | 0.83 | 43.5 | 32.3 | 8 | 14 | 1201 | 67.9 | 0 | 165 | 0 | 0 | 0 | 360 | 0.132 | 0.017 | 0.017 | 0.205 | 1320 | 170 | 170 | 2050 | 1 | 1 | 1 | 1
180820 | 579.2 | 25.1 | 22.7 | 587.6 | 6119.641 | 128.3583 | 2436.444 | 15923.5 | 1620.569 | 298.5993 | 145.2979 | 2653.941 | 60.69333 | 1877 | 112.6667 | 128.3333 | 2 | 160 | 60.700625 | 11.2 | 0 | 0 | 0 | 29 | 14 | 34.56 | 11 | 1 | 8 | 0 | 3 | 0 | 0.6285 | 67 | 2.2 | 43.6 | 30.6 | 30 | 160 | 1 | 0.3716129 | 0.01075269 | 0 | 146 | 60.01 | 14 | 67.87 | 150 | 1305 | 0.9 | 38.9 | 33.4 | 10 | 67 | 2.2 | 43.6 | 30.6 | 30 | 212 | 1268 | 0.91 | 43.3 | 32.7 | 11 | 5 | 1195 | 67.9 | 0 | 160 | 0 | 0 | 0 | 372 | 0.159 | 0.019 | 0.019 | 0.259 | 1590 | 190 | 190 | 2590 | 1 | 1 | 1 | 1
180820 | 579.2 | 25.1 | 22.7 | 587.6 | 6119.641 | 128.3583 | 2436.444 | 15923.5 | 1620.569 | 298.5993 | 145.2979 | 2653.941 | 61.09667 | 1664.333 | 93 | 126 | 1 | 158 | 61.25652 | 11.5 | 0 | 0 | 0 | 20 | 0 | 35 | 19 | 0 | 0 | 0 | 3 | 17 | 0.5949367 | 11.5 | 4.09 | 43.7 | 28 | 38 | 175 | 1.107595 | 0.2389078 | 0 | 0.116041 | 153 | 61.04 | 5 | 67.93 | 172 | 1313 | 1.1 | 39.9 | 33 | 8 | 63 | 4.1 | 43.7 | 28 | 38 | 214 | 1266 | 1 | 43.7 | 32.1 | 7 | 21 | 1198 | 69.5 | 0 | 182 | 0 | 0 | 7 | 406 | 0.158 | 0.024 | 0.015 | 0.297 | 1580 | 240 | 150 | 2970 | 1 | 1 | 1 | 1
180820 | 579.2 | 25.1 | 22.7 | 587.6 | 6119.641 | 128.3583 | 2436.444 | 15923.5 | 1620.569 | 298.5993 | 145.2979 | 2653.941 | 60.30667 | 1294.333 | 69.66667 | 123 | 2 | 155 | 61.68542 | 10.6 | 0 | 0 | 0 | 18 | 16 | 35 | 19 | 1 | 0 | 0 | 0 | 0 | 0.5741935 | 65 | 2.55 | 44.3 | 29.4 | 31 | 180 | 1.16129 | 0.3888889 | 0.01111111 | 0 | 134 | 60.46 | 21 | 69.5 | 165 | 1324 | 1 | 37.9 | 35.8 | 7 | 65 | 2.6 | 44.3 | 29.4 | 31 | 225 | 1265 | 1.01 | 42.4 | 34.1 | 7 | 5 | 1193 | 68.9 | 0 | 180 | 0 | 0 | 7 | 444 | 0.156 | 0.024 | 0.016 | 0.245 | 1560 | 240 | 160 | 2450 | 1 | 1 | 1 | 1
180821 | 579.2 | 25.1 | 22.7 | 587.6 | 6119.641 | 128.3583 | 2436.444 | 15923.5 | 1620.569 | 298.5993 | 145.2979 | 2653.941 | 61.36333 | 1492 | 82 | 125 | 1 | 158 | 61.73937 | 11.3 | 0 | 0 | 0 | 16 | 17 | 35 | 5 | 1 | 8 | 0 | 3 | 7 | 0.5822785 | 58 | 2.19 | 46.3 | 26.7 | 31 | 170 | 1.075949 | 0.35 | 0.01 | 0.07 | 154 | 61.55 | 4 | 68.89 | 209 | 1302 | 1.1 | 38.8 | 35.6 | 8 | 58 | 2.2 | 46.3 | 26.7 | 31 | 253 | 1264 | 0.92 | 43.5 | 33.7 | 8 | 14 | 1196 | 70.8 | 0 | 170 | 0 | 0 | 7 | 388 | 0.137 | 0.022 | 0.012 | 0.248 | 1370 | 220 | 120 | 2480 | 1 | 1 | 1 | 1
180821 | 714.6 | 26.5 | 12.8 | 795.7 | 12911.84 | 272.9741 | 5312.1 | 29867.83 | 1914.166 | 322.3065 | 145.514 | 2747.546 | 61.19667 | 1624.667 | 94.66667 | 126 | 2 | 155 | 62.07968 | 10.6 | 0 | 0 | 0 | 17 | 10 | 35 | 18 | 1 | 0 | 0 | 2 | 7 | 0.5806452 | 50 | 2.72 | 43.6 | 29.9 | 30 | 171 | 1.103226 | 0.3333333 | 0.00952381 | 0.06666667 | 141 | 61.21 | 14 | 70.84 | 205 | 1292 | 1 | 39.4 | 35.8 | 8 | 50 | 2.7 | 43.6 | 29.9 | 30 | 248 | 1269 | 0.98 | 42.2 | 34.7 | 7 | 7 | 1199 | 70.6 | 0 | 171 | 0 | 0 | 6 | 385 | 0.147 | 0.023 | 0.016 | 0.248 | 1470 | 230 | 160 | 2480 | 1 | 1 | 1 | 1
180821 | 714.6 | 26.5 | 12.8 | 795.7 | 12911.84 | 272.9741 | 5312.1 | 29867.83 | 1914.166 | 322.3065 | 145.514 | 2747.546 | 61.13333 | 1219.333 | 97 | 122.3333 | 1 | 134 | 61.66649 | 11 | 0 | 0 | 0 | 20 | 14 | 11.5 | 13 | 1 | 0 | 0 | 3 | 12 | 0.5559701 | 53 | 5.33 | 43.3 | 27.4 | 31 | 169 | 1.261194 | 0.1419753 | 0.01234568 | 0.1481481 | 127 | 61.17 | 7 | 70.6 | 200 | 1308 | 1 | 37 | 36.1 | 7 | 53 | 5.3 | 43.3 | 27.4 | 31 | 237 | 1260 | 1.1 | 41.9 | 35.8 | 11 | 16 | 1193 | 69.9 | 0 | 169 | 0 | 0 | 8 | 396 | 0.151 | 0.022 | 0.015 | 0.295 | 1510 | 220 | 150 | 2950 | 1 | 1 | 1 | 1
180821 | 714.6 | 26.5 | 12.8 | 795.7 | 12911.84 | 272.9741 | 5312.1 | 29867.83 | 1914.166 | 322.3065 | 145.514 | 2747.546 | 62.33667 | 1469 | 92 | 124.6667 | 2 | 157 | 63.22357 | 10.1 | 0 | 0 | 0 | 18 | 15 | 0 | 22 | 1 | 0 | 0 | 3 | 10 | 0.4394904 | 64 | 3.43 | 40.7 | 39.6 | 30 | 160 | 1.019108 | 0 | 0.01075269 | 0.1075269 | 141 | 62.47 | 16 | 69.85 | 196 | 1298 | 1.3 | 35.7 | 36.4 | 8 | 64 | 3.4 | 40.7 | 39.6 | 30 | 251 | 1258 | 1.24 | 41.5 | 35.3 | 13 | 4 | 1190 | 69 | 0 | 160 | 0 | 0 | 5 | 394 | 0.171 | 0.022 | 0.021 | 0.349 | 1710 | 220 | 210 | 3490 | 1 | 1 | 1 | 0
180821 | 714.6 | 26.5 | 12.8 | 795.7 | 12911.84 | 272.9741 | 5312.1 | 29867.83 | 1914.166 | 322.3065 | 145.514 | 2747.546 | 61.67667 | 1495.333 | 125.6667 | 125 | 1 | 158 | 62.59025 | 11.4 | 0 | 0 | 0 | 17 | 0 | 0 | 30 | 3 | 0 | 0 | 3 | 8 | 0.3860759 | 60 | 2.71 | 45.7 | 28.3 | 31 | 143 | 0.9050633 | 0 | 0.03061224 | 0.08163265 | 154 | 62.42 | 4 | 69.04 | 222 | 1287 | 1.2 | 36.1 | 36 | 7 | 60 | 2.7 | 45.7 | 28.3 | 31 | 260 | 1268 | 1.09 | 41.6 | 34.3 | 6 | 22 | 1196 | 70.7 | 0 | 143 | 0 | 0 | 6 | 348 | 0.126 | 0.022 | 0.014 | 0.289 | 1260 | 220 | 140 | 2890 | 1 | 1 | 1 | 1
180822 | 714.6 | 26.5 | 12.8 | 795.7 | 12911.84 | 272.9741 | 5312.1 | 29867.83 | 1914.166 | 322.3065 | 145.514 | 2747.546 | 63.07333 | 1936 | 89.33333 | 129 | 2 | 156 | 64.40353 | 9.5 | 0 | 0 | 0 | 9 | 0 | 35 | 41 | 3 | 0 | 0 | 0 | 9 | 0.6217949 | 64 | 2.74 | 45.8 | 26.7 | 35 | 173 | 1.108974 | 0.3804348 | 0.0326087 | 0.09782609 | 134 | 63.36 | 22 | 70.74 | 193 | 1277 | 1.1 | 37.4 | 34.8 | 10 | 64 | 2.7 | 45.8 | 26.7 | 35 | 253 | 1275 | 1.04 | 42 | 33.5 | 7 | 4 | 1213 | 70.7 | 0 | 174 | 0 | 0 | 8 | 425 | 0.143 | 0.027 | 0.018 | 0.268 | 1430 | 270 | 180 | 2680 | 1 | 1 | 1 | 1
180822 | 714.6 | 26.5 | 12.8 | 795.7 | 12911.84 | 272.9741 | 5312.1 | 29867.83 | 1914.166 | 322.3065 | 145.514 | 2747.546 | 60.42667 | 1649.667 | 100.6667 | 126.3333 | 1 | 158 | 60.15924 | 11.4 | 0 | 0 | 0 | 15 | 0 | 35 | 23.5 | 3 | 0 | 0 | 2 | 12 | 0.5727848 | 55 | 2.8 | 46.9 | 27.8 | 33 | 170 | 1.075949 | 0.3398058 | 0.02912621 | 0.1165049 | 154 | 59.89 | 4 | 70.69 | 204 | 1320 | 1.1 | 35.8 | 35.5 | 8 | 55 | 2.8 | 46.9 | 27.8 | 33 | 230 | 1275 | 0.98 | 41.6 | 33.8 | 7 | 29 | 1199 | 69.4 | 0 | 170 | 0 | 0 | 7 | 410 | 0.151 | 0.026 | 0.019 | 0.268 | 1510 | 260 | 190 | 2680 | 1 | 1 | 1 | 1
180822 | 714.6 | 26.5 | 12.8 | 795.7 | 12911.84 | 272.9741 | 5312.1 | 29867.83 | 1914.166 | 322.3065 | 145.514 | 2747.546 | 60.56 | 1973.333 | 98.33333 | 129.3333 | 2 | 160 | 62.255 | 11 | 0 | 0 | 0 | 24 | 0 | 35 | 13 | 1 | 0 | 13 | 2 | 9 | 0.60625 | 61 | 2.34 | 43.7 | 28.7 | 28 | 166 | 1.0375 | 0.3535354 | 0.01010101 | 0.09090909 | 131 | 60.67 | 29 | 69.42 | 148 | 1293 | 0.9 | 36.4 | 35 | 8 | 61 | 2.3 | 43.7 | 28.7 | 28 | 207 | 1272 | 0.86 | 42 | 34.1 | 8 | 2 | 1197 | 72.4 | 0 | 166 | 0 | 0 | 7 | 401 | 0.148 | 0.025 | 0.015 | 0.308 | 1480 | 250 | 150 | 3080 | 1 | 1 | 1 | 0
180822 | 714.6 | 26.5 | 12.8 | 795.7 | 12911.84 | 272.9741 | 5312.1 | 29867.83 | 1914.166 | 322.3065 | 145.514 | 2747.546 | 58.58667 | 1520.667 | 97.33333 | 124.6667 | 1 | 155 | 59.02594 | 12.9 | 0 | 0 | 0 | 24 | 8 | 35 | 13 | 3 | 0 | 0 | 2 | 13 | 0.6322581 | 71 | 2.98 | 45.6 | 30.1 | 35 | 174 | 1.122581 | 0.4166667 | 0.03571429 | 0.1547619 | 153 | 58.85 | 2 | 72.42 | 202 | 1290 | 1 | 37.4 | 34.3 | 10 | 71 | 3 | 45.6 | 30.1 | 35 | 242 | 1274 | 0.95 | 42.9 | 33.1 | 11 | 31 | 1198 | 69.8 | 0 | 174 | 0 | 0 | 0 | 407 | 0.183 | 0.027 | 0.022 | 0.305 | 1830 | 270 | 220 | 3050 | 0 | 1 | 1 | 0
180822 | 714.6 | 26.5 | 12.8 | 795.7 | 12911.84 | 272.9741 | 5312.1 | 29867.83 | 1914.166 | 322.3065 | 145.514 | 2747.546 | 58.14333 | 2100.667 | 138.6667 | 130.3333 | 2 | 156 | 60.44699 | 11.8 | 0 | 0 | 0 | 16 | 10 | 35 | 12 | 3 | 8 | 0 | 3 | 8 | 0.6089744 | 57 | 2.8 | 43.5 | 28 | 30 | 172 | 1.102564 | 0.3535354 | 0.03030303 | 0.08080808 | 125 | 58.12 | 31 | 69.82 | 163 | 1295 | 1 | 38.9 | 33.3 | 12 | 57 | 2.8 | 43.5 | 28 | 30 | 214 | 1263 | 0.96 | 43.4 | 32.1 | 13 | 6 | 1201 | 71.3 | 0 | 172 | 0 | 0 | 0 | 398 | 0.176 | 0.024 | 0.022 | 0.387 | 1760 | 240 | 220 | 3870 | 1 | 1 | 1 | 0
180822 | 714.6 | 26.5 | 12.8 | 795.7 | 12911.84 | 272.9741 | 5312.1 | 29867.83 | 1914.166 | 322.3065 | 145.514 | 2747.546 | 58.20667 | 2631.667 | 164.6667 | 135 | 1 | 157 | 59.05223 | 12.2 | 0 | 0 | 0 | 16 | 0 | 35 | 20 | 3 | 8 | 0 | 2 | 10 | 0.5987261 | 58 | 2.07 | 45.8 | 26.9 | 30 | 180 | 1.146497 | 0.3535354 | 0.03030303 | 0.1010101 | 151 | 58.57 | 6 | 71.25 | 187 | 1323 | 1 | 38.7 | 33.8 | 12 | 58 | 2.1 | 45.8 | 26.9 | 30 | 225 | 1268 | 0.93 | 44.2 | 31.8 | 11 | 20 | 1200 | 66.3 | 0 | 180 | 0 | 0 | 6 | 415 | 0.129 | 0.02 | 0.017 | 0.32 | 1290 | 200 | 170 | 3200 | 1 | 1 | 1 | 0
180823 | 714.6 | 26.5 | 12.8 | 795.7 | 12911.84 | 272.9741 | 5312.1 | 29867.83 | 1914.166 | 322.3065 | 145.514 | 2747.546 | 57.79 | 1706.667 | 77.66667 | 126.6667 | 2 | 156 | 58.90064 | 12.2 | 0 | 0 | 0 | 16 | 10 | 28.8 | 21 | 3 | 8 | 0 | 3 | 10 | 0.6397436 | 56 | 2.69 | 43.3 | 29.7 | 32 | 185 | 1.185897 | 0.288 | 0.03 | 0.1 | 136 | 57.81 | 20 | 66.34 | 204 | 1325 | 1 | 39.6 | 33.9 | 10 | 55 | 2.7 | 43.3 | 29.7 | 32 | 253 | 1266 | 0.94 | 43.6 | 32.6 | 11 | 6 | 1203 | 66.2 | 0 | 185 | 0 | 0 | 6 | 434 | 0.154 | 0.033 | 0.017 | 0.34 | 1540 | 330 | 170 | 3400 | 1 | 0 | 1 | 0
180823 | 714.6 | 26.5 | 12.8 | 795.7 | 12911.84 | 272.9741 | 5312.1 | 29867.83 | 1914.166 | 322.3065 | 145.514 | 2747.546 | 60.52667 | 1574 | 55.66667 | 125.6667 | 1 | 158 | 61.01937 | 11.8 | 0 | 0 | 0 | 16 | 14 | 35 | 4.5 | 3 | 0 | 0 | 2 | 12 | 0.5474684 | 57 | 3.57 | 44.4 | 27.2 | 34 | 174 | 1.101266 | 0.3465347 | 0.02970297 | 0.1188119 | 152 | 60.81 | 6 | 66.21 | 200 | 1330 | 1.1 | 40.7 | 33.1 | 10 | 57 | 3.6 | 44.4 | 27.2 | 34 | 237 | 1271 | 0.97 | 44.1 | 31.9 | 9 | 20 | 1208 | 67.9 | 0 | 174 | 0 | 0 | 7 | 407 | 0.151 | 0.027 | 0.014 | 0.331 | 1510 | 270 | 140 | 3310 | 1 | 1 | 1 | 0
180823 | 714.6 | 26.5 | 12.8 | 795.7 | 12911.84 | 272.9741 | 5312.1 | 29867.83 | 1914.166 | 322.3065 | 145.514 | 2747.546 | 61.27667 | 2217.333 | 51 | 131 | 2 | 158 | 62.3138 | 10.6 | 0 | 0 | 0 | 16 | 0 | 0 | 25 | 3 | 0 | 15 | 0 | 18 | 0.4873418 | 57 | 3.38 | 43.1 | 31 | 33 | 158 | 1 | 0 | 0.02970297 | 0.1782178 | 138 | 61.5 | 20 | 67.9 | 167 | 1317 | 1.1 | 40.5 | 33.1 | 8 | 57 | 3.4 | 43.1 | 31 | 33 | 219 | 1270 | 0.97 | 43.6 | 32.4 | 9 | 5 | 1218 | 66.2 | 0 | 158 | 0 | 0 | 6 | 372 | 0.155 | 0.029 | 0.016 | 0.313 | 1550 | 290 | 160 | 3130 | 1 | 1 | 1 | 0
180823 | 714.6 | 26.5 | 12.8 | 795.7 | 12911.84 | 272.9741 | 5312.1 | 29867.83 | 1914.166 | 322.3065 | 145.514 | 2747.546 | 61.75 | 1731 | 89.66667 | 127 | 1 | 157 | 62.0214 | 10.6 | 0 | 0 | 0 | 19 | 0 | 35 | 26 | 3 | 0 | 0 | 2 | 8 | 0.5923567 | 65 | 2.28 | 45.6 | 27.4 | 32 | 181 | 1.152866 | 0.3804348 | 0.0326087 | 0.08695652 | 152 | 61.88 | 5 | 66.18 | 187 | 1288 | 1 | 39.8 | 33.8 | 10 | 65 | 2.3 | 45.6 | 27.4 | 32 | 235 | 1264 | 1 | 43.7 | 32.5 | 9 | 17 | 1187 | 69.6 | 0 | 180 | 0 | 0 | 0 | 408 | 0.129 | 0.027 | 0.013 | 0.32 | 1290 | 270 | 130 | 3200 | 1 | 1 | 1 | 0
180823 | 714.6 | 26.5 | 12.8 | 795.7 | 12911.84 | 272.9741 | 5312.1 | 29867.83 | 1914.166 | 322.3065 | 145.514 | 2747.546 | 60.04667 | 1788.333 | 64.66667 | 127.3333 | 2 | 154 | 60.90857 | 11.11 | 0 | 0 | 0 | 19 | 20 | 0 | 5 | 3 | 16 | 0 | 0 | 8 | 0.461039 | 0 | 2.65 | 45.4 | 27.6 | 30 | 155 | 1.006494 | 0 | 0.01948052 | 0.05194805 | 137 | 59.84 | 17 | 69.55 | 216 | 1297 | 1 | 40.1 | 33.6 | 12 | 55 | 2.7 | 45.4 | 27.6 | 30 | 265 | 1265 | 0.97 | 43.7 | 32.8 | 9 | 6 | 1184 | 69.1 | 0 | 155 | 0 | 0 | 0 | 355 | 0.135 | 0.022 | 0.014 | 0.352 | 1350 | 220 | 140 | 3520 | 1 | 1 | 1 | 0
180823 | 714.6 | 26.5 | 12.8 | 795.7 | 12911.84 | 272.9741 | 5312.1 | 29867.83 | 1914.166 | 322.3065 | 145.514 | 2747.546 | 61.87667 | 1658 | 55 | 126.3333 | 1 | 156 | 57.39026 | 10.9 | 0 | 0 | 0 | 15 | 16 | 35 | 12 | 3 | 8 | 0 | 2 | 10 | 0.6474359 | 54 | 2.79 | 44.2 | 29.7 | 33 | 174 | 1.115385 | 0.3431373 | 0.02941176 | 0.09803922 | 150 | 56.92 | 6 | 69.08 | 212 | 1291 | 1.2 | 39.1 | 34.6 | 12 | 54 | 2.8 | 44.2 | 29.7 | 33 | 253 | 1256 | 1.03 | 42.9 | 33.6 | 11 | 13 | 1189 | 71.5 | 0 | 174 | 0 | 0 | 7 | 410 | 0.107 | 0.022 | 0.011 | 0.325 | 1070 | 220 | 110 | 3250 | 1 | 1 | 1 | 0
180823 | 714.6 | 26.5 | 12.8 | 795.7 | 12911.84 | 272.9741 | 5312.1 | 29867.83 | 1914.166 | 322.3065 | 145.514 | 2747.546 | 60.53667 | 1797.667 | 35.33333 | 127.3333 | 2 | 157 | 61.08306 | 11.1 | 0 | 0 | 0 | 19 | 20 | 21.6 | 12 | 3 | 0 | 0 | 0 | 8 | 0.5324841 | 53 | 4.13 | 43.3 | 29 | 33 | 166 | 1.057325 | 0.2076923 | 0.02884615 | 0.07692308 | 144 | 60.14 | 13 | 71.54 | 208 | 1292 | 1 | 39.5 | 34 | 11 | 53 | 4.1 | 43.3 | 29 | 33 | 253 | 1262 | 1.1 | 42.9 | 33.5 | 10 | 8 | 1194 | 68.9 | 0 | 166 | 0 | 0 | 6 | 405 | 0.136 | 0.026 | 0.014 | 0.345 | 1360 | 260 | 140 | 3450 | 1 | 1 | 1 | 0
180824 | 714.6 | 26.5 | 12.8 | 795.7 | 12911.84 | 272.9741 | 5312.1 | 29867.83 | 1914.166 | 322.3065 | 145.514 | 2747.546 | 61.56333 | 1734.667 | 53.33333 | 127 | 1 | 156 | 61.98128 | 11 | 0 | 0 | 0 | 18 | 14 | 35 | 13.5 | 3 | 0 | 0 | 2 | 9 | 0.6057692 | 60 | 2.92 | 44.2 | 33.4 | 32 | 171 | 1.096154 | 0.3645833 | 0.03125 | 0.09375 | 148 | 61.61 | 8 | 68.92 | 219 | 1297 | 1.3 | 37.9 | 34.8 | 8 | 60 | 2.9 | 44.2 | 33.4 | 32 | 249 | 1265 | 1.03 | 42.4 | 33.7 | 7 | 30 | 1185 | 71.3 | 0 | 171 | 0 | 0 | 7 | 396 | 0.116 | 0.024 | 0.013 | 0.282 | 1160 | 240 | 130 | 2820 | 1 | 1 | 1 | 1
180824 | 714.6 | 26.5 | 12.8 | 795.7 | 12911.84 | 272.9741 | 5312.1 | 29867.83 | 1914.166 | 322.3065 | 145.514 | 2747.546 | 59.71667 | 2089 | 83.66667 | 130 | 2 | 159 | 62.35063 | 10.2 | 0 | 0 | 0 | 16 | 18 | 20 | 26 | 3 | 0 | 0 | 3 | 8 | 0.591195 | 56 | 2.8 | 45.2 | 29 | 26 | 173 | 1.08805 | 0.1941748 | 0.02912621 | 0.0776699 | 129 | 60.26 | 30 | 71.32 | 193 | 1296 | 1.2 | 39.1 | 34 | 7 | 56 | 2.8 | 45.2 | 29 | 26 | 242 | 1260 | 0.97 | 41.9 | 32.7 | 8 | 7 | 1213 | 68.5 | 0 | 173 | 0 | 0 | 8 | 400 | 0.136 | 0.026 | 0.017 | 0.269 | 1360 | 260 | 170 | 2690 | 1 | 1 | 1 | 1
180824 | 714.6 | 26.5 | 12.8 | 795.7 | 12911.84 | 272.9741 | 5312.1 | 29867.83 | 1914.166 | 322.3065 | 145.514 | 2747.546 | 61.51333 | 2042 | 87.66667 | 130 | 1 | 157 | 62.59395 | 11 | 0 | 0 | 0 | 19 | 13 | 24.6 | 12 | 3 | 8 | 0 | 3 | 8 | 0.5770701 | 61 | 2.71 | 44.3 | 30.4 | 31 | 187 | 1.191083 | 0.25625 | 0.03125 | 0.08333333 | 150 | 62.32 | 7 | 68.51 | 135 | 1300 | 1 | 39.1 | 34.4 | 9 | 61 | 2.7 | 44.3 | 30.4 | 31 | 184 | 1265 | 0.94 | 42.8 | 33.5 | 8 | 12 | 1187 | 69.3 | 0 | 187 | 0 | 0 | 10 | 414 | 0.151 | 0.025 | 0.018 | 0.29 | 1510 | 250 | 180 | 2900 | 1 | 1 | 1 | 1
180824 | 714.6 | 26.5 | 12.8 | 795.7 | 12911.84 | 272.9741 | 5312.1 | 29867.83 | 1914.166 | 322.3065 | 145.514 | 2747.546 | 59.67333 | 2402 | 95.66667 | 132.6667 | 2 | 154 | 60.25013 | 11.5 | 0 | 0 | 0 | 16 | 0 | 35 | 5 | 3 | 8 | 20 | 0 | 9 | 0.6233766 | 65 | 2.64 | 44.1 | 29.9 | 27 | 185 | 1.201299 | 0.3932584 | 0.03370787 | 0.1011236 | 142 | 59.48 | 12 | 69.33 | 185 | 1305 | 1.2 | 38.7 | 34.6 | 10 | 65 | 2.6 | 44.1 | 29.9 | 27 | 239 | 1268 | 0.92 | 43.2 | 33.1 | 7 | 11 | 1186 | 71 | 0 | 185 | 0 | 0 | 6 | 432 | 0.14 | 0.022 | 0.019 | 0.353 | 1400 | 220 | 190 | 3530 | 1 | 1 | 1 | 0
180824 | 714.6 | 26.5 | 12.8 | 795.7 | 12911.84 | 272.9741 | 5312.1 | 29867.83 | 1914.166 | 322.3065 | 145.514 | 2747.546 | 60.74667 | 2010 | 85.66667 | 129.6667 | 1 | 156 | 61.42897 | 11 | 0 | 0 | 0 | 16 | 9 | 35 | 13 | 3 | 8 | 0 | 3 | 9 | 0.6153846 | 52 | 2.34 | 45.7 | 28.4 | 29 | 0 | 0 | 0.3365385 | 0.02884615 | 0.08653846 | 145 | 60.71 | 11 | 70.97 | 226 | 1314 | 1 | 39.8 | 34 | 10 | 52 | 2.3 | 45.7 | 28.4 | 29 | 260 | 1268 | 0.88 | 43.4 | 33.3 | 9 | 18 | 1194 | 69.9 | 0 | 178 | 0 | 0 | 0 | 415 | 0.126 | 0.025 | 0.015 | 0.313 | 1260 | 250 | 150 | 3130 | 1 | 1 | 1 | 0
180824 | 714.6 | 26.5 | 12.8 | 795.7 | 12911.84 | 272.9741 | 5312.1 | 29867.83 | 1914.166 | 322.3065 | 145.514 | 2747.546 | 60.84667 | 2330 | 89.66667 | 132.3333 | 2 | 158 | 62.14937 | 10.8 | 0 | 0 | 0 | 18 | 19 | 35 | 5 | 3 | 8 | 0 | 0 | 9 | 0.6139241 | 56 | 3.18 | 41.8 | 29.7 | 33 | 184 | 1.164557 | 0.3431373 | 0.02941176 | 0.08823529 | 140 | 61.16 | 18 | 69.86 | 177 | 1318 | 1.2 | 38.4 | 35.4 | 9 | 56 | 3.2 | 41.8 | 29.7 | 33 | 230 | 1266 | 0.99 | 42 | 34.4 | 8 | 3 | 1191 | 70.1 | 0 | 184 | 0 | 0 | 0 | 392 | 0.144 | 0.025 | 0.019 | 0.423 | 1440 | 250 | 190 | 4230 | 1 | 1 | 1 | 0
180825 | 714.6 | 26.5 | 12.8 | 795.7 | 12911.84 | 272.9741 | 5312.1 | 29867.83 | 1914.166 | 322.3065 | 145.514 | 2747.546 | 63.64667 | 2458.333 | 110.6667 | 133.6667 | 1 | 156 | 63.76051 | 10 | 0 | 0 | 0 | 17 | 16 | 35 | 12.5 | 3 | 0 | 0 | 0 | 10 | 0.599359 | 62 | 2.42 | 44.9 | 28 | 30 | 170 | 1.089744 | 0.3723404 | 0.03191489 | 0.106383 | 153 | 63.64 | 3 | 70.08 | 209 | 1320 | 1.5 | 38.5 | 34 | 7 | 63 | 2.4 | 44.9 | 28 | 30 | 258 | 1271 | 0.92 | 41.7 | 33.6 | 7 | 14 | 1193 | 68.6 | 0 | 170 | 0 | 0 | 8 | 402 | 0.143 | 0.029 | 0.019 | 0.298 | 1430 | 290 | 190 | 2980 | 1 | 1 | 1 | 1
180825 | 714.6 | 26.5 | 12.8 | 795.7 | 12911.84 | 272.9741 | 5312.1 | 29867.83 | 1914.166 | 322.3065 | 145.514 | 2747.546 | 60.62667 | 3176.333 | 148 | 139.6667 | 2 | 157 | 61.59038 | 11 | 0 | 0 | 0 | 17 | 0 | 35 | 14 | 3 | 0 | 16 | 3 | 8 | 0.611465 | 57 | 4.02 | 40.1 | 29.7 | 33 | 183 | 1.165605 | 0.35 | 0.03 | 0.08 | 143 | 60.91 | 14 | 68.56 | 199 | 1305 | 1.3 | 37.2 | 34.7 | 10 | 57 | 4 | 40.1 | 29.7 | 33 | 237 | 1268 | 0.95 | 43.1 | 32.2 | 11 | 19 | 1190 | 68.5 | 0 | 183 | 0 | 0 | 5 | 413 | 0.14 | 0.033 | 0.022 | 0.464 | 1400 | 330 | 220 | 4640 | 1 | 0 | 1 | 0
180825 | 714.6 | 26.5 | 12.8 | 795.7 | 12911.84 | 272.9741 | 5312.1 | 29867.83 | 1914.166 | 322.3065 | 145.514 | 2747.546 | 60.57667 | 2819.333 | 177 | 137 | 1 | 158 | 61.41044 | 10.8 | 0 | 0 | 0 | 19 | 15 | 35 | 11 | 3 | 0 | 0 | 3 | 8 | 0.5949367 | 61 | 3.96 | 40.1 | 29.4 | 36 | 184 | 1.164557 | 0.3608247 | 0.03092784 | 0.08247423 | 139 | 60.44 | 19 | 68.5 | 210 | 1313 | 1.1 | 40.3 | 32.3 | 14 | 61 | 4 | 40.1 | 29.4 | 36 | 253 | 1265 | 0.92 | 43.3 | 31.5 | 11 | 18 | 1194 | 69.7 | 0 | 181 | 0 | 0 | 7 | 408 | 0.156 | 0.027 | 0.024 | 0.459 | 1560 | 270 | 240 | 4590 | 1 | 1 | 1 | 0
180825 | 714.6 | 26.5 | 12.8 | 795.7 | 12911.84 | 272.9741 | 5312.1 | 29867.83 | 1914.166 | 322.3065 | 145.514 | 2747.546 | 59.50667 | 3134.333 | 172.6667 | 139.6667 | 2 | 154 | 60.63442 | 11.2 | 0 | 0 | 0 | 16 | 12 | 0 | 26 | 3 | 0 | 0 | 3 | 9 | 0.4480519 | 56 | 2.67 | 41.9 | 28 | 31 | 160 | 1.038961 | 0 | 0.03061224 | 0.09183673 | 136 | 59.44 | 18 | 69.69 | 161 | 1307 | 1 | 40 | 32 | 14 | 56 | 2.7 | 41.9 | 28 | 31 | 212 | 1268 | 0.94 | 43.7 | 30.9 | 11 | 5 | 1182 | 70.2 | 0 | 160 | 0 | 0 | 0 | 336 | 0.238 | 0.043 | 0.043 | 0.475 | 2380 | 430 | 430 | 4750 | 0 | 0 | 0 | 0
180825 | 714.6 | 26.5 | 12.8 | 795.7 | 12911.84 | 272.9741 | 5312.1 | 29867.83 | 1914.166 | 322.3065 | 145.514 | 2747.546 | 60.40333 | 2884.333 | 156.6667 | 137.3333 | 1 | 157 | 60.53357 | 11.8 | 0 | 0 | 0 | 18 | 11 | 35 | 11 | 3 | 8 | 0 | 0 | 6 | 0.5859873 | 58 | 4.01 | 41 | 29.1 | 32 | 186 | 1.184713 | 0.3535354 | 0.03030303 | 0.06060606 | 153 | 60.28 | 4 | 70.19 | 203 | 1338 | 1.2 | 41.1 | 31.3 | 14 | 58 | 4 | 41 | 29.1 | 32 | 253 | 1268 | 1.01 | 44.1 | 30.9 | 13 | 8 | 1186 | 69 | 0 | 186 | 0 | 0 | 0 | 433 | 0.216 | 0.049 | 0.033 | 0.546 | 2160 | 490 | 330 | 5460 | 0 | 0 | 1 | 0
180825 | 714.6 | 26.5 | 12.8 | 795.7 | 12911.84 | 272.9741 | 5312.1 | 29867.83 | 1914.166 | 322.3065 | 145.514 | 2747.546 | 60.45667 | 3199 | 158.6667 | 140.6667 | 2 | 156 | 61.18474 | 11.5 | 0 | 0 | 0 | 18 | 10 | 35 | 21 | 3 | 0 | 0 | 0 | 7 | 0.6025641 | 58 | 2.37 | 42.6 | 29.5 | 30 | 171 | 1.096154 | 0.3571429 | 0.03061224 | 0.07142857 | 148 | 60.76 | 8 | 69.02 | 200 | 1315 | 1 | 40.2 | 33.2 | 13 | 58 | 2.4 | 42.6 | 29.5 | 30 | 253 | 1262 | 0.94 | 43.7 | 32.2 | 11 | 5 | 1190 | 69.1 | 0 | 171 | 0 | 0 | 0 | 419 | 0.168 | 0.036 | 0.042 | 0.545 | 1680 | 360 | 420 | 5450 | 1 | 0 | 0 | 0
180826 | 714.6 | 26.5 | 12.8 | 795.7 | 12911.84 | 272.9741 | 5312.1 | 29867.83 | 1914.166 | 322.3065 | 145.514 | 2747.546 | 61.61667 | 2801.333 | 156.3333 | 136.6667 | 1 | 155 | 61.99032 | 11 | 0 | 0 | 0 | 26 | 8 | 35 | 12 | 3 | 0 | 0 | 2 | 9 | 0.6129032 | 60 | 4.35 | 40.8 | 27.9 | 36 | 166 | 1.070968 | 0.3684211 | 0.03157895 | 0.09473684 | 150 | 61.75 | 5 | 69.08 | 213 | 1318 | 1 | 40.5 | 33.3 | 12 | 60 | 4.4 | 40.8 | 27.9 | 36 | 253 | 1267 | 1.04 | 43.5 | 33.1 | 14 | 20 | 1195 | 69.1 | 0 | 166 | 0 | 0 | 6 | 387 | 0.171 | 0.032 | 0.031 | 0.515 | 1710 | 320 | 310 | 5150 | 1 | 0 | 1 | 0
180826 | 714.6 | 26.5 | 12.8 | 795.7 | 12911.84 | 272.9741 | 5312.1 | 29867.83 | 1914.166 | 322.3065 | 145.514 | 2747.546 | 62.01667 | 2761.333 | 144.6667 | 136.3333 | 2 | 157 | 62.20809 | 10.1 | 0 | 0 | 0 | 27 | 10 | 34.56 | 23 | 3 | 0 | 0 | 3 | 8 | 0.691465 | 57 | 5.48 | 37 | 33.5 | 33 | 178 | 1.133758 | 0.3456 | 0.03 | 0.08 | 137 | 61.2 | 20 | 69.08 | 219 | 1292 | 1 | 42.2 | 32.3 | 15 | 57 | 5.5 | 37 | 33.5 | 33 | 260 | 1261 | 1.09 | 43.3 | 32.6 | 14 | 16 | 1192 | 68.9 | 0 | 178 | 0 | 0 | 7 | 425 | 0.238 | 0.043 | 0.043 | 0.569 | 2380 | 430 | 430 | 5690 | 0 | 0 | 0 | 0
180826 | 714.6 | 26.5 | 12.8 | 795.7 | 12911.84 | 272.9741 | 5312.1 | 29867.83 | 1914.166 | 322.3065 | 145.514 | 2747.546 | 60.30667 | 2556.333 | 148.6667 | 134.6667 | 1 | 155 | 61.32697 | 10.5 | 0 | 0 | 0 | 17 | 17 | 23 | 20 | 3 | 0 | 0 | 2 | 8 | 0.5806452 | 60 | 6.28 | 39.1 | 29.3 | 37 | 172 | 1.109677 | 0.2421053 | 0.03157895 | 0.08421053 | 139 | 60.46 | 16 | 68.89 | 192 | 1316 | 1.2 | 40 | 33.4 | 11 | 60 | 6.3 | 39.1 | 29.3 | 37 | 242 | 1263 | 1.13 | 42.9 | 32.3 | 11 | 10 | 1183 | 69.4 | 0 | 172 | 0 | 0 | 6 | 358 | 0.204 | 0.034 | 0.027 | 0.452 | 2040 | 340 | 270 | 4520 | 0 | 0 | 1 | 0
180826 | 714.6 | 26.5 | 12.8 | 795.7 | 12911.84 | 272.9741 | 5312.1 | 29867.83 | 1914.166 | 322.3065 | 145.514 | 2747.546 | 60.775 | 2475.5 | 126.5 | 133.5 | 2 | 155 | 60.31426 | 11.2 | 0 | 0 | 0 | 17 | 10 | 35 | 26 | 3 | 0 | 0 | 0 | 10 | 0.6516129 | 60 | 4.49 | 39.9 | 32.3 | 35 | 200 | 1.290323 | 0.3684211 | 0.03157895 | 0.1052632 | 146 | 59.75 | 9 | 69.4 | 199 | 1280 | 1.1 | 39.6 | 33.8 | 12 | 60 | 4.5 | 39.9 | 32.3 | 35 | 246 | 1265 | 1.04 | 43.2 | 32.4 | 9 | 13 | 1187 | 69.6 | 0 | 200 | 0 | 0 | 7 | 486 | 0.169 | 0.04 | 0.027 | 0.504 | 1690 | 400 | 270 | 5040 | 1 | 0 | 1 | 0
180826 | 714.6 | 26.5 | 12.8 | 795.7 | 12911.84 | 272.9741 | 5312.1 | 29867.83 | 1914.166 | 322.3065 | 145.514 | 2747.546 | 62.15 | 2163 | 102.3333 | 131 | 1 | 160 | 62.84775 | 10.5 | 0 | 0 | 0 | 16 | 20 | 35 | 4.5 | 3 | 0 | 0 | 0 | 12 | 0.565625 | 55 | 3.56 | 41.9 | 32.6 | 35 | 171 | 1.06875 | 0.3333333 | 0.02857143 | 0.1142857 | 147 | 62.25 | 13 | 69.57 | 155 | 1307 | 1.1 | 40.2 | 34.2 | 10 | 55 | 3.6 | 41.9 | 32.6 | 35 | 200 | 1273 | 0.97 | 42.4 | 33.1 | 7 | 10 | 1197 | 70.4 | 0 | 171 | 0 | 0 | 6 | 419 | 0.186 | 0.044 | 0.023 | 0.28 | 1860 | 440 | 230 | 2800 | 0 | 0 | 1 | 1
180826 | 714.6 | 26.5 | 12.8 | 795.7 | 12911.84 | 272.9741 | 5312.1 | 29867.83 | 1914.166 | 322.3065 | 145.514 | 2747.546 | 61.54333 | 2691.667 | 114.3333 | 135.6667 | 2 | 155 | 62.45471 | 10.7 | 0 | 0 | 0 | 12 | 11 | 34.56 | 32 | 3 | 0 | 0 | 0 | 8 | 0.6487742 | 54 | 5.93 | 39.4 | 26.7 | 39 | 186 | 1.2 | 0.3421782 | 0.02970297 | 0.07920792 | 145 | 61.91 | 10 | 70.41 | 173 | 1292 | 1 | 39.9 | 32.9 | 12 | 54 | 5.9 | 39.4 | 26.7 | 39 | 207 | 1275 | 0.86 | 42.6 | 32.4 | 7 | 20 | 1200 | 69 | 0 | 186 | 0 | 0 | 7 | 468 | 0.155 | 0.04 | 0.027 | 0.299 | 1550 | 400 | 270 | 2990 | 1 | 0 | 1 | 1
180827 | 714.6 | 26.5 | 12.8 | 795.7 | 12911.84 | 272.9741 | 5312.1 | 29867.83 | 1914.166 | 322.3065 | 145.514 | 2747.546 | 60.20333 | 2496 | 102.6667 | 134 | 1 | 161 | 61.14143 | 11.3 | 0 | 0 | 0 | 25 | 10 | 35 | 13 | 3 | 0 | 0 | 2 | 8 | 0.5962733 | 62 | 3.21 | 42.1 | 29.8 | 31 | 165 | 1.024845 | 0.3535354 | 0.03030303 | 0.08080808 | 141 | 60.03 | 20 | 68.95 | 183 | 1312 | 1.2 | 36.1 | 35.7 | 8 | 62 | 3.2 | 42.1 | 29.8 | 31 | 235 | 1265 | 1.01 | 42.9 | 33.3 | 16 | 10 | 1194 | 70.2 | 0 | 165 | 0 | 0 | 6 | 383 | 0.16 | 0.03 | 0.025 | 0.33 | 1600 | 300 | 250 | 3300 | 1 | 0 | 1 | 0
180827 | 569 | 21 | 36.25 | 487 | 14908.21 | 319.8012 | 6244.519 | 31449.74 | 1646.219 | 279.5275 | 161.7202 | 2207.48 | 61.92333 | 1847.333 | 85.66667 | 128 | 2 | 155 | 62.38497 | 10.5 | 0 | 0 | 0 | 26 | 10 | 34.56 | 28 | 3 | 0 | 0 | 3 | 11 | 0.7455484 | 60 | 4.11 | 40.7 | 30.7 | 34 | 186 | 1.2 | 0.3637895 | 0.03157895 | 0.1157895 | 145 | 61.85 | 10 | 70.21 | 197 | 1308 | 1.1 | 38.4 | 33.6 | 10 | 60 | 4.1 | 40.7 | 30.7 | 34 | 232 | 1268 | 1.08 | 43.6 | 32.7 | 17 | 25 | 1197 | 70.3 | 0 | 186 | 0 | 0 | 0 | 431 | 0.157 | 0.031 | 0.024 | 0.506 | 1570 | 310 | 240 | 5060 | 1 | 0 | 1 | 0
180827 | 569 | 21 | 36.25 | 487 | 14908.21 | 319.8012 | 6244.519 | 31449.74 | 1646.219 | 279.5275 | 161.7202 | 2207.48 | 59.32667 | 2396 | 107.3333 | 133 | 1 | 156 | 61.41096 | 0 | 0 | 0 | 0 | 15 | 8 | 35 | 20 | 3 | 0 | 0 | 3 | 8 | 0.5897436 | 56 | 5.05 | 39.8 | 30.7 | 35 | 172 | 1.102564 | 0.35 | 0.03 | 0.08 | 131 | 59.71 | 25 | 70.31 | 110 | 1308 | 1.2 | 39.3 | 33.2 | 14 | 56 | 5.1 | 39.8 | 30.7 | 35 | 156 | 1268 | 1.21 | 43.3 | 32.3 | 14 | 10 | 1202 | 72.3 | 0 | 172 | 0 | 0 | 7 | 421 | 0.143 | 0.032 | 0.022 | 0.509 | 1430 | 320 | 220 | 5090 | 1 | 0 | 1 | 0
180827 | 569 | 21 | 36.25 | 487 | 14908.21 | 319.8012 | 6244.519 | 31449.74 | 1646.219 | 279.5275 | 161.7202 | 2207.48 | 60.34333 | 1875.333 | 71.66667 | 128.6667 | 2 | 159 | 61.56258 | 11 | 0 | 0 | 0 | 18 | 10 | 35 | 13 | 3 | 8 | 0 | 2 | 8 | 0.6100629 | 59 | 3.23 | 42.7 | 29.2 | 32 | 180 | 1.132075 | 0.35 | 0.03 | 0.08 | 149 | 60.84 | 10 | 72.29 | 285 | 1299 | 1.1 | 38.2 | 32.3 | 14 | 59 | 3.2 | 42.7 | 29.2 | 32 | 327 | 1283 | 1.18 | 43.5 | 32.1 | 14 | 17 | 1204 | 72.2 | 0 | 180 | 0 | 0 | 0 | 426 | 0.134 | 0.028 | 0.019 | 0.445 | 1340 | 280 | 190 | 4450 | 1 | 1 | 1 | 0
180828 | 569 | 21 | 36.25 | 487 | 14908.21 | 319.8012 | 6244.519 | 31449.74 | 1646.219 | 279.5275 | 161.7202 | 2207.48 | 61.27 | 1588.333 | 58.66667 | 126 | 1 | 158 | 62.30715 | 10.7 | 0 | 0 | 0 | 17 | 20 | 35 | 5 | 3 | 0 | 0 | 0 | 17 | 0.6139241 | 60 | 3.66 | 41.1 | 31.1 | 33 | 180 | 1.139241 | 0.3571429 | 0.03061224 | 0.1734694 | 133 | 60.83 | 25 | 70.16 | 187 | 1325 | 1.3 | 37.9 | 35.3 | 7 | 60 | 3.7 | 41.1 | 31.1 | 33 | 224 | 1268 | 1.17 | 42.5 | 34.8 | 15 | 3 | 1198 | 68.7 | 0 | 180 | 0 | 0 | 7 | 400 | 0.196 | 0.032 | 0.018 | 0.419 | 1960 | 320 | 180 | 4190 | 0 | 0 | 1 | 0
180828 | 96.8 | 20 | 17.5 | 357.6 | 11848.12 | 237.7269 | 5072.292 | 25217.26 | 1078.35 | 285.6416 | 182.4454 | 2280.391 | 56.93333 | 1946 | 87.66667 | 129 | 1 | 157 | 57.83522 | 12.2 | 0 | 0 | 0 | 16 | 10 | 35 | 13 | 3 | 8 | 0 | 0 | 8 | 0.5923567 | 58 | 3.25 | 43.1 | 29.9 | 33 | 170 | 1.082803 | 0.3535354 | 0.03030303 | 0.08080808 | 137 | 56.25 | 20 | 68.71 | 174 | 1270 | 1.5 | 37.2 | 36.3 | 10 | 58 | 3.3 | 43.1 | 29.9 | 33 | 225 | 1252 | 1.01 | 42.9 | 34 | 10 | 7 | 1203 | 69.9 | 0 | 170 | 0 | 0 | 0 | 380 | 0.199 | 0.034 | 0.019 | 0.344 | 1990 | 340 | 190 | 3440 | 0 | 0 | 1 | 0
180828 | 96.8 | 20 | 17.5 | 357.6 | 11848.12 | 237.7269 | 5072.292 | 25217.26 | 1078.35 | 285.6416 | 182.4454 | 2280.391 | 58.78333 | 1450.333 | 61.33333 | 124.3333 | 2 | 155 | 59.43323 | 12.4 | 0 | 0 | 0 | 10 | 10 | 34.6 | 10 | 3 | 16 | 0 | 2 | 8 | 0.603871 | 59 | 1.98 | 45.7 | 28.1 | 29 | 180 | 1.16129 | 0.3604167 | 0.03125 | 0.08333333 | 148 | 58.94 | 7 | 69.85 | 206 | 1305 | 1.1 | 42.6 | 33 | 11 | 59 | 2 | 45.7 | 28.1 | 29 | 253 | 1284 | 1.04 | 44.6 | 32.5 | 9 | 12 | 1206 | 70.1 | 0 | 180 | 0 | 0 | 6 | 429 | 0.136 | 0.025 | 0.017 | 0.271 | 1360 | 250 | 170 | 2710 | 1 | 1 | 1 | 1
180828 | 96.8 | 20 | 17.5 | 357.6 | 11848.12 | 237.7269 | 5072.292 | 25217.26 | 1078.35 | 285.6416 | 182.4454 | 2280.391 | 59.23667 | 260.3333 | 35.33333 | 114.3333 | 2 | 156 | 59.75885 | 12.3 | 0 | 0 | 0 | 17 | 15 | 35 | 17 | 3 | 0 | 0 | 0 | 10 | 0.6217949 | 67 | 1.6 | 46.8 | 28.8 | 28 | 177 | 1.134615 | 0.3932584 | 0.03370787 | 0.1123596 | 150 | 59.36 | 6 | 69.63 | 204 | 1316 | 1.2 | 38.8 | 37 | 7 | 67 | 1.6 | 46.8 | 28.8 | 28 | 242 | 1276 | 0.96 | 45.5 | 32.7 | 7 | 29 | 1188 | 70.2 | 0 | 177 | 0 | 0 | 6 | 428 | 0.096 | 0.022 | 0.011 | 0.183 | 960 | 220 | 110 | 1830 | 1 | 1 | 1 | 1
180829 | 96.8 | 20 | 17.5 | 357.6 | 11848.12 | 237.7269 | 5072.292 | 25217.26 | 1078.35 | 285.6416 | 182.4454 | 2280.391 | 61.20667 | 325.3333 | 52 | 114.3333 | 1 | 157 | 62.98172 | 10.4 | 0 | 0 | 0 | 10 | 0 | 35 | 32 | 6 | 0 | 0 | 0 | 16 | 0.6305732 | 55 | 4.11 | 43.5 | 27.8 | 37 | 174 | 1.10828 | 0.3431373 | 0.05882353 | 0.1568627 | 128 | 61.34 | 29 | 70.23 | 155 | 1320 | 1.2 | 40.9 | 34.6 | 7 | 55 | 4.1 | 43.5 | 27.8 | 37 | 207 | 1268 | 0.97 | 44.6 | 33.9 | 11 | 3 | 1194 | 70.2 | 0 | 174 | 0 | 0 | 7 | 431 | 0.202 | 0.037 | 0.014 | 0.187 | 2020 | 370 | 140 | 1870 | 0 | 0 | 1 | 1
180829 | 96.8 | 20 | 17.5 | 357.6 | 11848.12 | 237.7269 | 5072.292 | 25217.26 | 1078.35 | 285.6416 | 182.4454 | 2280.391 | 61.38667 | 519.6667 | 52 | 116.3333 | 2 | 160 | 61.5264375 | 11.5 | 0 | 0 | 0 | 26 | 10 | 34.56 | 33 | 6 | 0 | 0 | 3 | 0 | 0.7035 | 61 | 1.8 | 46.2 | 31.9 | 27 | 188 | 1.175 | 0.3490909 | 0.06060606 | 0 | 157 | 61.36 | 3 | 70.22 | 161 | 1303 | 1.1 | 41.6 | 32.8 | 9 | 61 | 1.8 | 46.2 | 31.9 | 27 | 219 | 1264 | 0.95 | 45.5 | 32.7 | 12 | 3 | 1190 | 69.9 | 0 | 188 | 0 | 0 | 6 | 450 | 0.119 | 0.023 | 0.013 | 0.193 | 1190 | 230 | 130 | 1930 | 1 | 1 | 1 | 1
180829 | 96.8 | 20 | 17.5 | 357.6 | 11848.12 | 237.7269 | 5072.292 | 25217.26 | 1078.35 | 285.6416 | 182.4454 | 2280.391 | 62.90667 | 826 | 55 | 119 | 1 | 157 | 63.48185 | 10.5 | 0 | 0 | 0 | 8 | 10 | 35 | 28 | 3 | 0 | 0 | 3 | 8 | 0.6050955 | 48 | 4.28 | 43.6 | 28.1 | 35 | 191 | 1.216561 | 0.3211009 | 0.02752294 | 0.0733945 | 154 | 63.36 | 3 | 69.86 | 206 | 1297 | 1 | 42.3 | 32.6 | 10 | 48 | 4.3 | 43.6 | 28.1 | 35 | 248 | 1267 | 0.94 | 44.2 | 32.6 | 10 | 6 | 1205 | 70.9 | 0 | 191 | 0 | 0 | 7 | 444 | 0.131 | 0.027 | 0.013 | 0.191 | 1310 | 270 | 130 | 1910 | 1 | 1 | 1 | 1
180829 | 96.8 | 20 | 17.5 | 357.6 | 11848.12 | 237.7269 | 5072.292 | 25217.26 | 1078.35 | 285.6416 | 182.4454 | 2280.391 | 60.88333 | 692.3333 | 42 | 118 | 2 | 156 | 61.75917 | 11.4 | 0 | 0 | 0 | 17 | 10 | 35 | 23 | 3 | 0 | 0 | 2 | 8 | 0.6282051 | 57 | 2.53 | 44.4 | 29.4 | 31 | 175 | 1.121795 | 0.3535354 | 0.03030303 | 0.08080808 | 150 | 61.39 | 6 | 70.88 | 205 | 1284 | 0.9 | 40.9 | 33.5 | 12 | 57 | 2.5 | 44.4 | 29.4 | 31 | 251 | 1252 | 0.92 | 44.2 | 32.5 | 10 | 11 | 1201 | 68.6 | 0 | 0 | 0 | 0 | 5 | 442 | 0.096 | 0.02 | 0.012 | 0.22 | 960 | 200 | 120 | 2200 | 1 | 1 | 1 | 1
180829 | 96.8 | 20 | 17.5 | 357.6 | 11848.12 | 237.7269 | 5072.292 | 25217.26 | 1078.35 | 285.6416 | 182.4454 | 2280.391 | 63.08333 | 843.6667 | 51 | 119.3333 | 1 | 155 | 63.54219 | 9.8 | 0 | 0 | 0 | 9 | 19 | 35 | 19.5 | 3 | 0 | 0 | 0 | 10 | 0.616129 | 58 | 6.6 | 42.2 | 28 | 38 | 177 | 1.141935 | 0.3608247 | 0.03092784 | 0.1030928 | 144 | 63.16 | 11 | 68.6 | 173 | 1308 | 0.9 | 40.9 | 33.4 | 9 | 58 | 6.6 | 42.2 | 28 | 38 | 214 | 1258 | 0.99 | 43.5 | 33.1 | 7 | 17 | 1203 | 69.7 | 0 | 177 | 0 | 0 | 0 | 403 | 0.143 | 0.03 | 0.012 | 0.211 | 1430 | 300 | 120 | 2110 | 1 | 0 | 1 | 1
180829 | 96.8 | 20 | 17.5 | 357.6 | 11848.12 | 237.7269 | 5072.292 | 25217.26 | 1078.35 | 285.6416 | 182.4454 | 2280.391 | 62.15333 | 736 | 61.66667 | 118 | 2 | 155 | 63.266 | 9.9 | 0 | 0 | 0 | 7 | 13 | 35 | 26 | 3 | 0 | 0 | 3 | 10 | 0.6258065 | 60 | 4.88 | 41.9 | 28.9 | 31 | 182 | 1.174194 | 0.3684211 | 0.03157895 | 0.1052632 | 128 | 61.91 | 27 | 69.71 | 215 | 1320 | 1 | 40 | 35.1 | 7 | 60 | 4.9 | 41.9 | 28.9 | 31 | 247 | 1255 | 0.95 | 43 | 34.1 | 7 | 28 | 1201 | 69.2 | 0 | 182 | 0 | 0 | 6 | 439 | 0.152 | 0.027 | 0.013 | 0.197 | 1520 | 270 | 130 | 1970 | 1 | 1 | 1 | 1
180830 | 96.8 | 20 | 17.5 | 357.6 | 11848.12 | 237.7269 | 5072.292 | 25217.26 | 1078.35 | 285.6416 | 182.4454 | 2280.391 | 60.54333 | 711.6667 | 50 | 118.3333 | 1 | 160 | 62.05525 | 10.5 | 0 | 0 | 0 | 8 | 14 | 35 | 28 | 3 | 0 | 0 | 3 | 0 | 0.56875 | 58 | 4.69 | 44.4 | 27.8 | 39 | 182 | 1.1375 | 0.3431373 | 0.02941176 | 0 | 132 | 60.54 | 28 | 69.21 | 214 | 1304 | 1 | 37.2 | 37.4 | 6 | 58 | 4.7 | 44.4 | 27.8 | 39 | 171 | 1250 | 0.97 | 42.5 | 35.1 | 8 | 15 | 1182 | 70 | 0 | 182 | 0 | 0 | 6 | 428 | 0.165 | 0.036 | 0.013 | 0.196 | 1650 | 360 | 130 | 1960 | 1 | 0 | 1 | 1
180830 | 530 | 21 | 11.5 | 435 | 9407.247 | 187.5328 | 3935.886 | 23879.55 | 1732.725 | 287.8405 | 174.6745 | 2811.396 | 59.185 | 534.5 | 57 | 116.5 | 2 | 155 | 59.42323 | 11.6 | 0 | 0 | 0 | 16 | 15 | 23 | 11 | 3 | 0 | 0 | 0 | 13 | 0.5225806 | 59 | 2.07 | 46.5 | 31.3 | 31 | 173 | 1.116129 | 0.2395833 | 0.03125 | 0.1354167 | 140 | 58.29 | 15 | 70 | 195 | 1290 | 1 | 37.5 | 35.9 | 6 | 59 | 2.1 | 46.5 | 31.3 | 31 | 248 | 1257 | 0.91 | 42.7 | 34.9 | 6 | 6 | 1189 | 69.9 | 0 | 173 | 0 | 0 | 6 | 382 | 0.159 | 0.026 | 0.016 | 0.167 | 1590 | 260 | 160 | 1670 | 1 | 1 | 1 | 1
180830 | 530 | 21 | 11.5 | 435 | 9407.247 | 187.5328 | 3935.886 | 23879.55 | 1732.725 | 287.8405 | 174.6745 | 2811.396 | 58.99333 | 509 | 66 | 116 | 1 | 157 | 59.58771 | 12.6 | 0 | 0 | 0 | 15 | 16 | 35 | 5 | 3 | 8 | 0 | 0 | 7 | 0.566879 | 65 | 2.54 | 47.2 | 27.7 | 31 | 170 | 1.082803 | 0.3804348 | 0.0326087 | 0.07608696 | 151 | 59.18 | 6 | 69.86 | 200 | 1282 | 1.1 | 39.1 | 35.7 | 7 | 65 | 2.5 | 47.2 | 27.7 | 31 | 255 | 1247 | 0.92 | 43.6 | 34.5 | 9 | 10 | 1202 | 68.3 | 0 | 170 | 0 | 0 | 6 | 390 | 0.138 | 0.019 | 0.015 | 0.189 | 1380 | 190 | 150 | 1890 | 1 | 1 | 1 | 1
180830 | 530 | 21 | 11.5 | 435 | 9407.247 | 187.5328 | 3935.886 | 23879.55 | 1732.725 | 287.8405 | 174.6745 | 2811.396 | 59.485 | 812.5 | 90.5 | 119 | 2 | 157 | 48.91274 | 12 | 0 | 0 | 0 | 9 | 10 | 0 | 30.5 | 3 | 16 | 0 | 2 | 0 | 0.4490446 | 59 | 2.08 | 47.9 | 27.9 | 29 | 151 | 0.9617834 | 0 | 0.03061224 | 0 | 147 | 47.6 | 10 | 68.27 | 207 | 1295 | 0.9 | 39.7 | 34.8 | 8 | 59 | 2.1 | 47.9 | 27.9 | 29 | 258 | 1254 | 0.78 | 43.6 | 34.3 | 8 | 8 | 1205 | 68.4 | 0 | 151 | 0 | 0 | 6 | 359 | 0.091 | 0.022 | 0.013 | 0.167 | 910 | 220 | 130 | 1670 | 1 | 1 | 1 | 1
180830 | 530 | 21 | 11.5 | 435 | 9407.247 | 187.5328 | 3935.886 | 23879.55 | 1732.725 | 287.8405 | 174.6745 | 2811.396 | 61.39667 | 838 | 62.33333 | 119 | 1 | 156 | 61.88987 | 11 | 0 | 0 | 0 | 19 | 12 | 35 | 14 | 3 | 0 | 0 | 0 | 18 | 0.6474359 | 59 | 5.49 | 43.5 | 28 | 37 | 170 | 1.089744 | 0.3608247 | 0.03092784 | 0.185567 | 148 | 61.54 | 8 | 68.39 | 220 | 1305 | 1 | 40.6 | 34 | 9 | 59 | 5.5 | 43.5 | 28 | 37 | 253 | 1265 | 0.99 | 44.2 | 34.4 | 13 | 26 | 1198 | 65.6 | 0 | 170 | 0 | 0 | 6 | 387 | 0.099 | 0.018 | 0.011 | 0.22 | 990 | 180 | 110 | 2200 | 1 | 1 | 1 | 1
180831 | 530 | 21 | 11.5 | 435 | 9407.247 | 187.5328 | 3935.886 | 23879.55 | 1732.725 | 287.8405 | 174.6745 | 2811.396 | 63.25333 | 637.3333 | 50 | 117.3333 | 2 | 160 | 63.842375 | 9.7 | 0 | 0 | 0 | 8 | 10 | 35 | 32 | 3 | 0 | 0 | 3 | 6 | 0.60625 | 53 | 2.68 | 48.1 | 29.4 | 31 | 186 | 1.1625 | 0.3271028 | 0.02803738 | 0.05607477 | 134 | 63.51 | 26 | 65.56 | 181 | 1312 | 2.3 | 39.8 | 34.7 | 10 | 53 | 2.7 | 48.1 | 29.4 | 31 | 214 | 1264 | 0.86 | 43.5 | 33.9 | 6 | 20 | 1196 | 68.9 | 0 | 186 | 0 | 0 | 7 | 462 | 0.074 | 0.018 | 0.011 | 0.174 | 740 | 180 | 110 | 1740 | 1 | 1 | 1 | 1
180831 | 530 | 21 | 11.5 | 435 | 9407.247 | 187.5328 | 3935.886 | 23879.55 | 1732.725 | 287.8405 | 174.6745 | 2811.396 | 61.38 | 953 | 77.33333 | 120.6667 | 1 | 158 | 62.56905 | 10.6 | 0 | 0 | 0 | 19 | 13 | 0 | 18 | 3 | 8 | 0 | 3 | 11 | 0.4746835 | 62 | 4.07 | 46 | 26 | 34 | 157 | 0.9936709 | 0 | 0.03125 | 0.1145833 | 138 | 61.65 | 20 | 68.88 | 184 | 1293 | 1.1 | 36.8 | 35.7 | 8 | 62 | 4.1 | 46 | 26 | 34 | 219 | 1260 | 1.02 | 43.8 | 32.9 | 8 | 27 | 1192 | 69.6 | 0 | 0 | 0 | 0 | 7 | 336 | 0.116 | 0.026 | 0.015 | 0.239 | 1160 | 260 | 150 | 2390 | 1 | 1 | 1 | 1
180831 | 530 | 21 | 11.5 | 435 | 9407.247 | 187.5328 | 3935.886 | 23879.55 | 1732.725 | 287.8405 | 174.6745 | 2811.396 | 61.23 | 1786 | 109.6667 | 127.6667 | 2 | 158 | 52.05177 | 10.5 | 0 | 0 | 0 | 9 | 0 | 34.56 | 39 | 3 | 0 | 0 | 0 | 15 | 0.6364557 | 54 | 4.54 | 43.5 | 28.8 | 36 | 167 | 1.056962 | 0.3323077 | 0.02884615 | 0.1442308 | 134 | 61.37 | 24 | 0 | 180 | 1303 | 1.3 | 42.2 | 31.6 | 14 | 54 | 4.5 | 43.5 | 28.8 | 36 | 225 | 1270 | 1.2 | 43.5 | 33.5 | 16 | 9 | 1194 | 63.8 | 0 | 167 | 0 | 0 | 11 | 421 | 0.093 | 0.021 | 0.019 | 0.351 | 930 | 210 | 190 | 3510 | 1 | 1 | 1 | 0
180831 | 530 | 21 | 11.5 | 435 | 9407.247 | 187.5328 | 3935.886 | 23879.55 | 1732.725 | 287.8405 | 174.6745 | 2811.396 | 61.65667 | 2428 | 152.6667 | 133.3333 | 1 | 159 | 62.00245 | 11 | 0 | 0 | 0 | 0 | 10 | 35 | 26 | 0 | 0 | 0 | 2 | 8 | 0.509434 | 52 | 11.56 | 39.1 | 27.1 | 44 | 130 | 0.8176101 | 0.3271028 | 0 | 0.07476636 | 150 | 61.9 | 9 | 63.76 | 126 | 1285 | 1.5 | 37 | 34.6 | 12 | 52 | 11.6 | 39.1 | 27.1 | 44 | 168 | 1251 | 1.25 | 41.3 | 35 | 12 | 10 | 1190 | 69.4 | 0 | 130 | 0 | 0 | 17 | 323 | 0.086 | 0.017 | 0.016 | 0.252 | 860 | 170 | 160 | 2520 | 1 | 1 | 1 | 1
180901 | 549.5 | 22.5 | 16.5 | 465.5 | 8467.133 | 171.3543 | 3640.205 | 23187.43 | 1871.861 | 307.3942 | 204.1181 | 3232.331 | 61.2925 | 1942.25 | 135.75 | 129 | 2 | 156 | 61.80038 | 11 | 0 | 0 | 0 | 17 | 0 | 24.48 | 31 | 3 | 0 | 10 | 0 | 8 | 0.5992308 | 55 | 3.04 | 46.5 | 27.8 | 33 | 181 | 1.160256 | 0.2423762 | 0.02970297 | 0.07920792 | 146 | 61.28 | 10 | 69.4 | 212 | 1287 | 1.5 | 39.3 | 32.4 | 11 | 55 | 3 | 46.5 | 27.8 | 33 | 246 | 1261 | 1.04 | 41.5 | 33.3 | 9 | 21 | 1194 | 68.5 | 0 | 181 | 0 | 0 | 7 | 434 | 0.143 | 0.03 | 0.025 | 0.189 | 1430 | 300 | 250 | 1890 | 1 | 0 | 1 | 1
180901 | 549.5 | 22.5 | 16.5 | 465.5 | 8467.133 | 171.3543 | 3640.205 | 23187.43 | 1871.861 | 307.3942 | 204.1181 | 3232.331 | 61.355 | 1890.5 | 100 | 128.5 | 2 | 155 | 47.2289 | 11 | 0 | 0 | 0 | 9 | 15 | 35 | 22 | 3 | 0 | 0 | 3 | 8 | 0.6129032 | 66 | 3.81 | 43.5 | 26.3 | 34 | 181 | 1.167742 | 0.3932584 | 0.03370787 | 0.08988764 | 122 | 60 | 33 | 0 | 170 | 1330 | 1.5 | 39.3 | 32.4 | 8 | 66 | 3.8 | 43.5 | 26.3 | 34 | 226 | 1265 | 0.93 | 42.2 | 33.1 | 8 | 10 | 1206 | 65.8 | 0 | 181 | 0 | 0 | 5 | 444 | 0.184 | 0.038 | 0.019 | 0.298 | 1840 | 380 | 190 | 2980 | 0 | 0 | 1 | 1
180901 | 549.5 | 22.5 | 16.5 | 465.5 | 8467.133 | 171.3543 | 3640.205 | 23187.43 | 1871.861 | 307.3942 | 204.1181 | 3232.331 | 61.64 | 2144.333 | 83.66667 | 131 | 1 | 155 | 61.88781 | 10.7 | 0 | 0 | 0 | 18 | 18 | 35 | 12 | 3 | 0 | 0 | 2 | 10 | 0.6322581 | 54 | 2.19 | 47.1 | 28.7 | 33 | 172 | 1.109677 | 0.3465347 | 0.02970297 | 0.0990099 | 145 | 61.62 | 10 | 65.84 | 210 | 1305 | 1.6 | 37.6 | 33.2 | 11 | 54 | 2.2 | 47.1 | 28.7 | 33 | 237 | 1266 | 0.87 | 43.2 | 32.2 | 10 | 27 | 1199 | 65.3 | 0 | 172 | 0 | 0 | 0 | 410 | 0.17 | 0.036 | 0.023 | 0.226 | 1700 | 360 | 230 | 2260 | 1 | 0 | 1 | 1
180901 | 549.5 | 22.5 | 16.5 | 465.5 | 8467.133 | 171.3543 | 3640.205 | 23187.43 | 1871.861 | 307.3942 | 204.1181 | 3232.331 | 60.34333 | 2100.333 | 99.33333 | 130.3333 | 2 | 159 | 61.55428 | 11 | 0 | 0 | 0 | 18 | 10 | 34.56 | 14 | 3 | 0 | 0 | 3 | 17 | 0.6261635 | 63 | 2.44 | 46.8 | 27.4 | 33 | 160 | 1.006289 | 0.36 | 0.03125 | 0.1770833 | 132 | 60.78 | 27 | 65.33 | 179 | 1282 | 0.9 | 36.3 | 34.8 | 8 | 63 | 2.4 | 46.8 | 27.4 | 33 | 235 | 1274 | 0.85 | 43.2 | 33.2 | 14 | 7 | 1197 | 65.3 | 0 | 160 | 0 | 0 | 6 | 336 | 0.161 | 0.035 | 0.022 | 0.297 | 1610 | 350 | 220 | 2970 | 1 | 0 | 1 | 1
180902 | 549.5 | 22.5 | 16.5 | 465.5 | 8467.133 | 171.3543 | 3640.205 | 23187.43 | 1871.861 | 307.3942 | 204.1181 | 3232.331 | 61.05667 | 2933.667 | 122.3333 | 137.3333 | 1 | 160 | 61.489125 | 11.5 | 0 | 0 | 0 | 17 | 10 | 35 | 13 | 3 | 0 | 0 | 2 | 7 | 0.54375 | 71 | 3.1 | 43.6 | 25.9 | 35 | 150 | 0.9375 | 0.3932584 | 0.03370787 | 0.07865169 | 153 | 61.32 | 7 | 65.28 | 177 | 1308 | 1 | 37.6 | 34.4 | 8 | 70 | 3.1 | 43.6 | 25.9 | 35 | 232 | 1268 | 0.99 | 43.7 | 31.7 | 14 | 15 | 1210 | 65.3 | 0 | 150 | 0 | 0 | 0 | 326 | 0.142 | 0.027 | 0.023 | 0.4 | 1420 | 270 | 230 | 4000 | 1 | 1 | 1 | 0
180902 | 549.5 | 22.5 | 16.5 | 465.5 | 8467.133 | 171.3543 | 3640.205 | 23187.43 | 1871.861 | 307.3942 | 204.1181 | 3232.331 | 60.85667 | 2263.667 | 124 | 131.6667 | 1 | 153 | 50.26536 | 10.3 | 0 | 0 | 0 | 12 | 20 | 35 | 23 | 3 | 0 | 0 | 0 | 7.5 | 0.6568627 | 62 | 3.67 | 42.5 | 28 | 35 | 175 | 1.143791 | 0.3846154 | 0.03296703 | 0.08241758 | 126 | 61.04 | 27 | 0 | 125 | 1322 | 1 | 39.9 | 32.8 | 8 | 62 | 3.7 | 42.5 | 28 | 35 | 161 | 1266 | 0.92 | 43.4 | 32.3 | 10 | 26 | 1195 | 67.5 | 0 | 175 | 0 | 0 | 0 | 373 | 0.145 | 0.023 | 0.018 | 0.377 | 1450 | 230 | 180 | 3770 | 1 | 1 | 1 | 0
180902 | 549.5 | 22.5 | 16.5 | 465.5 | 8467.133 | 171.3543 | 3640.205 | 23187.43 | 1871.861 | 307.3942 | 204.1181 | 3232.331 | 59.49667 | 1619.333 | 106.3333 | 126 | 2 | 157 | 60.83701 | 11.3 | 0 | 0 | 0 | 15 | 19 | 34.56 | 13 | 3 | 0 | 0 | 2 | 22 | 0.691465 | 60 | 2.04 | 47.6 | 28.1 | 28 | 168 | 1.070064 | 0.3562887 | 0.03092784 | 0.2268041 | 131 | 59.52 | 26 | 67.47 | 201 | 1295 | 1.2 | 31.5 | 40.5 | 6 | 60 | 2 | 47.6 | 28.1 | 28 | 237 | 1260 | 0.87 | 41.4 | 35.2 | 7 | 24 | 1200 | 68.2 | 0 | 168 | 0 | 0 | 0 | 413 | 0.099 | 0.021 | 0.016 | 0.221 | 990 | 210 | 160 | 2210 | 1 | 1 | 1 | 1
180902 | 549.5 | 22.5 | 16.5 | 465.5 | 8467.133 | 171.3543 | 3640.205 | 23187.43 | 1871.861 | 307.3942 | 204.1181 | 3232.331 | 58.08333 | 1390 | 147.6667 | 123.6667 | 1 | 152 | 59.90059 | 11.6 | 0 | 0 | 0 | 19 | 12 | 35 | 13 | 3 | 0 | 0 | 2 | 17 | 0.6644737 | 63 | 3.07 | 47.7 | 25.6 | 37 | 162 | 1.065789 | 0.3932584 | 0.03370787 | 0.1910112 | 128 | 58.35 | 24 | 68.19 | 152 | 1282 | 2.2 | 37 | 33.8 | 8 | 63 | 3.1 | 47.7 | 25.6 | 37 | 200 | 1254 | 0.82 | 43.5 | 34.1 | 15 | 19 | 1215 | 67.4 | 0 | 162 | 0 | 0 | 0 | 382 | 0.162 | 0.034 | 0.016 | 0.288 | 1620 | 340 | 160 | 2880 | 1 | 0 | 1 | 1
180902 | 549.5 | 22.5 | 16.5 | 465.5 | 8467.133 | 171.3543 | 3640.205 | 23187.43 | 1871.861 | 307.3942 | 204.1181 | 3232.331 | 59.09 | 1536.5 | 100 | 125 | 2 | 157 | 57.98433 | 11.6 | 0 | 0 | 0 | 18 | 10 | 34.56 | 28 | 3 | 0 | 0 | 3 | 11 | 0.6850955 | 56 | 1.22 | 48.8 | 27 | 28 | 171 | 1.089172 | 0.3421782 | 0.02970297 | 0.1089109 | 138 | 56.69 | 19 | 67.39 | 157 | 1320 | 1.1 | 39.9 | 32.1 | 13 | 56 | 1.2 | 48.8 | 27 | 28 | 184 | 1258 | 0.8 | 45.4 | 32.2 | 15 | 29 | 1198 | 67.3 | 0 | 171 | 0 | 0 | 7 | 410 | 0.124 | 0.028 | 0.016 | 0.23 | 1240 | 280 | 160 | 2300 | 1 | 1 | 1 | 1
180903 | 549.5 | 22.5 | 16.5 | 465.5 | 8467.133 | 171.3543 | 3640.205 | 23187.43 | 1871.861 | 307.3942 | 204.1181 | 3232.331 | 58.915 | 1477.5 | 122.5 | 124.5 | 1 | 157 | 59.87389 | 11.5 | 0 | 0 | 0 | 16 | 0 | 35 | 28 | 3 | 8 | 0 | 3 | 9 | 0.6496815 | 58 | 2.12 | 48 | 25.6 | 30 | 184 | 1.171975 | 0.3535354 | 0.03030303 | 0.09090909 | 128 | 58.18 | 29 | 67.34 | 187 | 1309 | 0.9 | 39.6 | 32.7 | 14 | 58 | 2.1 | 48 | 25.6 | 30 | 230 | 1264 | 0.83 | 45 | 31 | 12 | 15 | 1210 | 67.4 | 0 | 184 | 0 | 0 | 6 | 440 | 0.11 | 0.03 | 0.015 | 0.191 | 1100 | 300 | 150 | 1910 | 1 | 0 | 1 | 1
180903 | 729 | 45.5 | 16.5 | 267.5 | 10850.46 | 275.5554 | 4239.875 | 20610.19 | 2319.178 | 514.0808 | 206.7569 | 2316.479 | 57.78667 | 1233.667 | 94.33333 | 122.3333 | 1 | 159 | 45.08365 | 0 | 0 | 0 | 0 | 20 | 13 | 29 | 12 | 3 | 8 | 0 | 2 | 10 | 0.6100629 | 58 | 2.46 | 48.9 | 23.6 | 36 | 165 | 1.037736 | 0.2871287 | 0.02970297 | 0.0990099 | 124 | 57.81 | 35 | 0 | 212 | 1315 | 0.9 | 39.8 | 32.8 | 10 | 60 | 2.5 | 48.9 | 23.6 | 36 | 246 | 1257 | 1.11 | 45.1 | 30.9 | 12 | 26 | 1200 | 67.9 | 0 | 175 | 0 | 0 | 6 | 401 | 0.122 | 0.026 | 0.013 | 0.217 | 1220 | 260 | 130 | 2170 | 1 | 1 | 1 | 1
180903 | 729 | 45.5 | 16.5 | 267.5 | 10850.46 | 275.5554 | 4239.875 | 20610.19 | 2319.178 | 514.0808 | 206.7569 | 2316.479 | 58.665 | 1215 | 88 | 122.5 | 2 | 157 | 59.96185 | 11.7 | 0 | 0 | 0 | 19 | 13 | 35 | 19 | 3 | 0 | 0 | 3 | 8 | 0.6369427 | 56 | 1.18 | 51 | 24.8 | 38 | 163 | 1.038217 | 0.3465347 | 0.02970297 | 0.07920792 | 131 | 58.4 | 26 | 67.85 | 203 | 1305 | 1.1 | 40.6 | 32.4 | 11 | 56 | 1.2 | 51 | 24.8 | 38 | 230 | 1252 | 0.91 | 45.2 | 30.5 | 9 | 29 | 1192 | 64.7 | 0 | 164 | 0 | 0 | 5 | 316 | 0.112 | 0.028 | 0.012 | 0.131 | 1120 | 280 | 120 | 1310 | 1 | 1 | 1 | 1
180903 | 729 | 45.5 | 16.5 | 267.5 | 10850.46 | 275.5554 | 4239.875 | 20610.19 | 2319.178 | 514.0808 | 206.7569 | 2316.479 | 58.83 | 1023.5 | 56.5 | 120.5 | 1 | 154 | 59.64513 | 11.6 | 0 | 0 | 0 | 10 | 0 | 35 | 29 | 0 | 8 | 0 | 0 | 9 | 0.5909091 | 69 | 3.73 | 46.4 | 25.8 | 33 | 164 | 1.064935 | 0.4117647 | 0 | 0.1058824 | 125 | 58.47 | 29 | 64.72 | 176 | 1297 | 0.9 | 41.2 | 31.9 | 12 | 69 | 3.7 | 46.4 | 25.8 | 33 | 230 | 1258 | 0.85 | 44.6 | 31.4 | 9 | 15 | 1183 | 63.2 | 0 | 164 | 0 | 0 | 0 | 454 | 0.109 | 0.02 | 0.012 | 0.191 | 1090 | 200 | 120 | 1910 | 1 | 1 | 1 | 1
180904 | 729 | 45.5 | 16.5 | 267.5 | 10850.46 | 275.5554 | 4239.875 | 20610.19 | 2319.178 | 514.0808 | 206.7569 | 2316.479 | 59.75 | 1014.333 | 46.66667 | 120.6667 | 2 | 153 | 60.16549 | 11.1 | 0 | 0 | 0 | 17 | 0 | 35 | 30 | 3 | 8 | 0 | 0 | 10 | 0.6732026 | 59 | 2.64 | 49.3 | 24.1 | 37 | 170 | 1.111111 | 0.3723404 | 0.03191489 | 0.106383 | 138 | 59.84 | 15 | 63.16 | 194 | 1312 | 1.4 | 37.6 | 35.3 | 7 | 59 | 2.6 | 49.3 | 24.1 | 37 | 223 | 1257 | 0.86 | 43.5 | 33.2 | 10 | 30 | 1194 | 62.1 | 0 | 170 | 0 | 0 | 0 | 391 | 0.132 | 0.022 | 0.015 | 0.17 | 1320 | 220 | 150 | 1700 | 1 | 1 | 1 | 1
180904 | 729 | 45.5 | 16.5 | 267.5 | 10850.46 | 275.5554 | 4239.875 | 20610.19 | 2319.178 | 514.0808 | 206.7569 | 2316.479 | 61.76333 | 1053 | 66.66667 | 121 | 1 | 154 | 61.81195 | 9.7 | 0 | 0 | 0 | 9 | 9 | 35 | 31 | 3 | 0 | 0 | 3 | 0 | 0.5844156 | 50 | 3.58 | 46.3 | 24.6 | 34 | 173 | 1.123377 | 0.3365385 | 0.02884615 | 0 | 124 | 61.74 | 30 | 62.13 | 214 | 1315 | 1 | 38.6 | 35.2 | 8 | 50 | 3.6 | 46.3 | 24.6 | 34 | 251 | 1259 | 0.88 | 43 | 33.5 | 8 | 13 | 1203 | 62.4 | 0 | 173 | 0 | 0 | 0 | 398 | 0.145 | 0.022 | 0.015 | 0.203 | 1450 | 220 | 150 | 2030 | 1 | 1 | 1 | 1
180904 | 729 | 45.5 | 16.5 | 267.5 | 10850.46 | 275.5554 | 4239.875 | 20610.19 | 2319.178 | 514.0808 | 206.7569 | 2316.479 | 63.18667 | 1028 | 54.66667 | 120.6667 | 2 | 155 | 63.422 | 9.7 | 0 | 0 | 0 | 17 | 0 | 35 | 29 | 3 | 0 | 0 | 2 | 8 | 0.6064516 | 59 | 3.42 | 46.8 | 24.2 | 34 | 168 | 1.083871 | 0.3645833 | 0.03125 | 0.08333333 | 142 | 63.52 | 13 | 62.36 | 209 | 1301 | 1.1 | 37.7 | 35.9 | 8 | 58 | 3.4 | 46.8 | 24.2 | 34 | 242 | 1245 | 0.96 | 42.9 | 33.3 | 9 | 25 | 1201 | 55 | 0 | 168 | 0 | 0 | 0 | 426 | 0.146 | 0.024 | 0.014 | 0.241 | 1460 | 240 | 140 | 2410 | 1 | 1 | 1 | 1
180904 | 729 | 45.5 | 16.5 | 267.5 | 10850.46 | 275.5554 | 4239.875 | 20610.19 | 2319.178 | 514.0808 | 206.7569 | 2316.479 | 60.33667 | 1110.667 | 72 | 121.3333 | 1 | 158 | 59.14399 | 11 | 0 | 0 | 0 | 19 | 0 | 35 | 25 | 3 | 8 | 0 | 0 | 9 | 0.6265823 | 54 | 2.76 | 44.9 | 30.2 | 29 | 170 | 1.075949 | 0.3365385 | 0.02884615 | 0.08653846 | 133 | 59.92 | 25 | 55.02 | 157 | 1280 | 0.9 | 39.5 | 34.2 | 7 | 54 | 2.8 | 44.9 | 30.2 | 29 | 189 | 1268 | 0.94 | 43.2 | 34.1 | 12 | 22 | 1197 | 64.5 | 0 | 170 | 0 | 0 | 0 | 384 | 0.135 | 0.023 | 0.014 | 0.221 | 1350 | 230 | 140 | 2210 | 1 | 1 | 1 | 1
180904 | 729 | 45.5 | 16.5 | 267.5 | 10850.46 | 275.5554 | 4239.875 | 20610.19 | 2319.178 | 514.0808 | 206.7569 | 2316.479 | 62.00333 | 1119.333 | 54.66667 | 121.6667 | 2 | 160 | 62.2985625 | 11.4 | 0 | 0 | 0 | 28 | 0 | 34.56 | 29 | 3 | 8 | 0 | 2 | 10 | 0.716 | 63 | 2.61 | 45.1 | 30.1 | 31 | 176 | 1.1 | 0.3562887 | 0.03092784 | 0.1030928 | 138 | 61.95 | 22 | 64.49 | 186 | 1282 | 0.9 | 39.6 | 33.7 | 8 | 63 | 2.6 | 45.1 | 30.1 | 31 | 219 | 1258 | 0.89 | 43.5 | 33.3 | 12 | 30 | 1194 | 64.5 | 0 | 176 | 0 | 0 | 0 | 438 | 0.177 | 0.024 | 0.019 | 0.234 | 1770 | 240 | 190 | 2340 | 1 | 1 | 1 | 1
180904 | 729 | 45.5 | 16.5 | 267.5 | 10850.46 | 275.5554 | 4239.875 | 20610.19 | 2319.178 | 514.0808 | 206.7569 | 2316.479 | 62.15667 | 1367 | 57.66667 | 124 | 1 | 157 | 62.58796 | 10.1 | 0 | 0 | 0 | 10 | 14 | 3 | 26 | 0 | 0 | 0 | 2 | 10 | 0.4140127 | 54 | 4.47 | 45.1 | 26.6 | 38 | 154 | 0.9808917 | 0.02912621 | 0 | 0.09708738 | 127 | 62.13 | 30 | 64.51 | 184 | 1288 | 1.2 | 39.5 | 33.6 | 8 | 54 | 4.5 | 45.1 | 26.6 | 38 | 225 | 1256 | 0.92 | 42.7 | 33.8 | 8 | 13 | 1182 | 65.2 | 0 | 158 | 0 | 0 | 0 | 371 | 0.155 | 0.025 | 0.014 | 0.221 | 1550 | 250 | 140 | 2210 | 1 | 1 | 1 | 1
180904 | 729 | 45.5 | 16.5 | 267.5 | 10850.46 | 275.5554 | 4239.875 | 20610.19 | 2319.178 | 514.0808 | 206.7569 | 2316.479 | 62.415 | 1171 | 59 | 122.5 | 2 | 153 | 41.36392 | 9.9 | 0 | 0 | 0 | 16 | 0 | 35 | 29 | 3 | 0 | 15 | 0 | 7 | 0.6862745 | 57 | 1.27 | 47.7 | 26.7 | 31 | 188 | 1.228758 | 0.3645833 | 0.03125 | 0.07291667 | 140 | 39.15 | 13 | 65.22 | 199 | 1313 | 1 | 38.2 | 34.7 | 7 | 57 | 5.1 | 43.5 | 26 | 34 | 223 | 1258 | 0.89 | 42.2 | 34.2 | 6 | 33 | 1187 | 65.6 | 0 | 188 | 0 | 0 | 8 | 446 | 0.147 | 0.026 | 0.015 | 0.216 | 1470 | 260 | 150 | 2160 | 1 | 1 | 1 | 1
180905 | 729 | 45.5 | 16.5 | 267.5 | 10850.46 | 275.5554 | 4239.875 | 20610.19 | 2319.178 | 514.0808 | 206.7569 | 2316.479 | 60.74667 | 1082 | 87.66667 | 121.3333 | 1 | 156 | 61.37885 | 10.4 | 0 | 0 | 0 | 17 | 8 | 35 | 13 | 3 | 8 | 0 | 0 | 8 | 0.5897436 | 59 | 2.17 | 50.1 | 26.4 | 30 | 163 | 1.044872 | 0.3608247 | 0.03092784 | 0.08247423 | 123 | 60.26 | 33 | 65.55 | 193 | 1307 | 1.4 | 35.5 | 36.9 | 7 | 59 | 2.2 | 50.1 | 26.4 | 30 | 230 | 1262 | 0.81 | 41.9 | 35 | 7 | 22 | 1191 | 66.9 | 0 | 163 | 0 | 0 | 8 | 379 | 0.148 | 0.022 | 0.017 | 0.14 | 1480 | 220 | 170 | 1400 | 1 | 1 | 1 | 1
180905 | 547.5 | 46.5 | 16.5 | 233 | 12839.55 | 293.7699 | 5489.688 | 26498.73 | 1949.181 | 500.6187 | 209.7444 | 2191.245 | 61.58667 | 1061 | 73.66667 | 121.3333 | 2 | 157 | 62.26312 | 10.4 | 0 | 0 | 0 | 17 | 0 | 35 | 29 | 3 | 8 | 0 | 0 | 9 | 0.6433121 | 57 | 3.23 | 45.9 | 25.7 | 31 | 185 | 1.178344 | 0.35 | 0.03 | 0.09 | 135 | 61.5 | 22 | 66.93 | 218 | 1298 | 1 | 38.8 | 35.7 | 7 | 58 | 3.2 | 45.9 | 25.7 | 31 | 248 | 1258 | 0.94 | 42 | 35 | 8 | 28 | 1194 | 65.7 | 0 | 185 | 0 | 0 | 6 | 450 | 0.138 | 0.024 | 0.015 | 0.203 | 1380 | 240 | 150 | 2030 | 1 | 1 | 1 | 1
180905 | 547.5 | 46.5 | 16.5 | 233 | 12839.55 | 293.7699 | 5489.688 | 26498.73 | 1949.181 | 500.6187 | 209.7444 | 2191.245 | 60.91 | 1147.5 | 91.5 | 122 | 1 | 156 | 45.14346 | 10.7 | 0 | 0 | 0 | 9 | 0 | 35 | 42 | 3 | 0 | 0 | 0 | 12 | 0.6474359 | 60 | 2.36 | 47.4 | 27.1 | 33 | 170 | 1.089744 | 0.3645833 | 0.03125 | 0.125 | 128 | 40.66 | 28 | 65.66 | 186 | 1301 | 0.9 | 38.5 | 35.3 | 7 | 60 | 2.4 | 47.4 | 27.1 | 33 | 223 | 1256 | 0.9 | 42.6 | 35.3 | 10 | 23 | 1194 | 67 | 0 | 170 | 0 | 0 | 6 | 403 | 0.132 | 0.022 | 0.016 | 0.171 | 1320 | 220 | 160 | 1710 | 1 | 1 | 1 | 1
180905 | 547.5 | 46.5 | 16.5 | 233 | 12839.55 | 293.7699 | 5489.688 | 26498.73 | 1949.181 | 500.6187 | 209.7444 | 2191.245 | 59.80667 | 911.6667 | 94.33333 | 120 | 2 | 157 | 61.10554 | 11.2 | 0 | 0 | 0 | 26 | 0 | 34.56 | 29 | 3 | 8 | 0 | 3 | 7 | 0.7042038 | 67 | 2.44 | 45.4 | 29.5 | 31 | 172 | 1.095541 | 0.384 | 0.03333333 | 0.07777778 | 134 | 60.09 | 23 | 67.01 | 185 | 1303 | 1 | 37.3 | 36.4 | 6 | 67 | 2.4 | 45.4 | 29.5 | 31 | 230 | 1264 | 0.96 | 42.7 | 35.2 | 11 | 22 | 1198 | 67 | 0 | 172 | 0 | 0 | 0 | 412 | 0.14 | 0.023 | 0.017 | 0.209 | 1400 | 230 | 170 | 2090 | 1 | 1 | 1 | 1
180905 | 547.5 | 46.5 | 16.5 | 233 | 12839.55 | 293.7699 | 5489.688 | 26498.73 | 1949.181 | 500.6187 | 209.7444 | 2191.245 | 62 | 1085.333 | 81 | 121.6667 | 1 | 156 | 62.34314 | 10 | 0 | 0 | 0 | 10 | 0 | 35 | 27 | 3 | 8 | 0 | 2 | 10 | 0.6089744 | 56 | 2.22 | 44.3 | 31.6 | 29 | 145 | 0.9294872 | 0.35 | 0.03 | 0.1 | 134 | 61.58 | 22 | 66.99 | 167 | 1308 | 1.8 | 36.7 | 37.3 | 7 | 56 | 2.2 | 44.3 | 31.6 | 29 | 207 | 1256 | 0.86 | 42.1 | 33.6 | 6 | 16 | 1197 | 66 | 0 | 130 | 0 | 0 | 0 | 351 | 0.11 | 0.025 | 0.014 | 0.191 | 1100 | 250 | 140 | 1910 | 1 | 1 | 1 | 1
180905 | 547.5 | 46.5 | 16.5 | 233 | 12839.55 | 293.7699 | 5489.688 | 26498.73 | 1949.181 | 500.6187 | 209.7444 | 2191.245 | 61.02 | 1042.667 | 96.33333 | 121.3333 | 2 | 156 | 61.56167 | 10.6 | 0 | 0 | 0 | 18 | 0 | 28.8 | 38 | 3 | 0 | 0 | 3 | 7 | 0.6269231 | 58 | 2.51 | 46.8 | 27.9 | 33 | 178 | 1.141026 | 0.2938776 | 0.03061224 | 0.07142857 | 140 | 61.05 | 16 | 66.04 | 156 | 1299 | 0.9 | 40.1 | 33.6 | 7 | 58 | 2.5 | 46.8 | 27.9 | 33 | 202 | 1265 | 0.87 | 43.4 | 33.7 | 7 | 12 | 1199 | 66.5 | 0 | 178 | 0 | 0 | 0 | 399 | 0.145 | 0.027 | 0.017 | 0.186 | 1450 | 270 | 170 | 1860 | 1 | 1 | 1 | 1
180906 | 547.5 | 46.5 | 16.5 | 233 | 12839.55 | 293.7699 | 5489.688 | 26498.73 | 1949.181 | 500.6187 | 209.7444 | 2191.245 | 60.57667 | 943 | 100 | 120.6667 | 1 | 153 | 61.16817 | 10.6 | 0 | 0 | 0 | 16 | 15 | 35 | 13 | 3 | 0 | 0 | 0 | 8 | 0.5882353 | 59 | 1.95 | 47 | 26.8 | 30 | 167 | 1.091503 | 0.3723404 | 0.03191489 | 0.08510638 | 141 | 60.72 | 12 | 66.46 | 195 | 1312 | 1.1 | 38.9 | 34.6 | 7 | 59 | 2 | 47 | 26.8 | 30 | 225 | 1253 | 0.83 | 43.3 | 33.8 | 7 | 29 | 1191 | 65.2 | 0 | 167 | 0 | 0 | 6 | 418 | 0.134 | 0.023 | 0.014 | 0.173 | 1340 | 230 | 140 | 1730 | 1 | 1 | 1 | 1
180906 | 547.5 | 46.5 | 16.5 | 233 | 12839.55 | 293.7699 | 5489.688 | 26498.73 | 1949.181 | 500.6187 | 209.7444 | 2191.245 | 60.45 | 1068.667 | 108.6667 | 121.3333 | 2 | 157 | 61.29656 | 10.8 | 0 | 0 | 0 | 18 | 10 | 35 | 18.5 | 3 | 0 | 0 | 3 | 10 | 0.6210191 | 57 | 2.38 | 47.6 | 25.9 | 30 | 178 | 1.133758 | 0.35 | 0.03 | 0.1 | 128 | 60.41 | 29 | 65.19 | 196 | 1315 | 1 | 39 | 33.6 | 8 | 57 | 2.4 | 47.6 | 25.9 | 30 | 242 | 1246 | 0.81 | 43.6 | 32.9 | 9 | 11 | 1187 | 65.5 | 0 | 178 | 0 | 0 | 7 | 392 | 0.125 | 0.023 | 0.015 | 0.164 | 1250 | 230 | 150 | 1640 | 1 | 1 | 1 | 1
180906 | 547.5 | 46.5 | 16.5 | 233 | 12839.55 | 293.7699 | 5489.688 | 26498.73 | 1949.181 | 500.6187 | 209.7444 | 2191.245 | 61.63 | 1458.5 | 102.5 | 124.5 | 1 | 155 | 58.83439 | 10.6 | 0 | 0 | 0 | 16 | 0 | 43.2 | 34 | 3 | 0 | 0 | 3 | 0 | 0.64 | 58 | 3.06 | 44.5 | 29.7 | 33 | 167 | 1.077419 | 0.4453608 | 0.03092784 | 0 | 144 | 58.33 | 11 | 65.48 | 202 | 1325 | 1.1 | 40.2 | 32.7 | 9 | 58 | 3.1 | 44.5 | 29.7 | 33 | 230 | 1269 | 0.93 | 43.6 | 32.6 | 11 | 30 | 1195 | 66 | 0 | 167 | 0 | 0 | 6 | 407 | 0.149 | 0.025 | 0.015 | 0.215 | 1490 | 250 | 150 | 2150 | 1 | 1 | 1 | 1
180906 | 547.5 | 46.5 | 16.5 | 233 | 12839.55 | 293.7699 | 5489.688 | 26498.73 | 1949.181 | 500.6187 | 209.7444 | 2191.245 | 62.51333 | 1414.667 | 114.3333 | 124.6667 | 2 | 157 | 63.28236 | 9.8 | 0 | 0 | 0 | 27 | 0 | 34.56 | 29 | 3 | 0 | 0 | 3 | 10 | 0.6787261 | 66 | 2.45 | 44.8 | 28.5 | 32 | 170 | 1.082803 | 0.3797802 | 0.03296703 | 0.1098901 | 127 | 62.64 | 30 | 66.01 | 178 | 1300 | 1 | 40.6 | 32.3 | 8 | 66 | 2.5 | 44.8 | 28.5 | 32 | 237 | 1265 | 1 | 43.9 | 32.4 | 12 | 7 | 1190 | 65.5 | 0 | 170 | 0 | 0 | 0 | 430 | 0.137 | 0.023 | 0.016 | 0.248 | 1370 | 230 | 160 | 2480 | 1 | 1 | 1 | 1
180906 | 547.5 | 46.5 | 16.5 | 233 | 12839.55 | 293.7699 | 5489.688 | 26498.73 | 1949.181 | 500.6187 | 209.7444 | 2191.245 | 61.26667 | 1245.667 | 117.6667 | 122.6667 | 1 | 158 | 61.39646 | 11.2 | 0 | 0 | 0 | 16 | 0 | 35 | 21 | 3 | 8 | 0 | 2 | 8 | 0.5886076 | 72 | 2.04 | 46.4 | 27.1 | 34 | 156 | 0.9873418 | 0.4069767 | 0.03488372 | 0.09302326 | 151 | 61.21 | 7 | 65.46 | 207 | 1303 | 1 | 39.8 | 33.7 | 7 | 72 | 2 | 46.4 | 27.1 | 34 | 253 | 1258 | 0.86 | 43.5 | 33.7 | 10 | 26 | 1194 | 65.4 | 0 | 156 | 0 | 0 | 0 | 367 | 0.219 | 0.035 | 0.019 | 0.196 | 2190 | 350 | 190 | 1960 | 0 | 0 | 1 | 1
180906 | 547.5 | 46.5 | 16.5 | 233 | 12839.55 | 293.7699 | 5489.688 | 26498.73 | 1949.181 | 500.6187 | 209.7444 | 2191.245 | 59.86667 | 1122.667 | 125.3333 | 122 | 2 | 158 | 60.76171 | 11.2 | 0 | 0 | 0 | 15 | 0 | 35 | 42 | 3 | 0 | 0 | 0 | 0 | 0.6012658 | 59 | 1.82 | 46.4 | 28 | 29 | 170 | 1.075949 | 0.3535354 | 0.03030303 | 0 | 132 | 59.84 | 26 | 65.42 | 206 | 1300 | 0.9 | 39.3 | 34.3 | 8 | 61 | 1.8 | 46.4 | 28 | 29 | 239 | 1268 | 0.82 | 43.6 | 33.1 | 8 | 28 | 1197 | 65.9 | 0 | 170 | 0 | 0 | 0 | 389 | 0.19 | 0.03 | 0.018 | 0.179 | 1900 | 300 | 180 | 1790 | 0 | 0 | 1 | 1
180906 | 547.5 | 46.5 | 16.5 | 233 | 12839.55 | 293.7699 | 5489.688 | 26498.73 | 1949.181 | 500.6187 | 209.7444 | 2191.245 | 61.46 | 1303 | 118.3333 | 123.3333 | 1 | 156 | 62.04417 | 10.2 | 0 | 0 | 0 | 18 | 0 | 35 | 23.5 | 3 | 0 | 0 | 0 | 7 | 0.5544872 | 58 | 2.9 | 43.5 | 36.1 | 29 | 169 | 1.083333 | 0.3571429 | 0.03061224 | 0.07142857 | 128 | 61.21 | 28 | 65.87 | 210 | 1316 | 0.9 | 40 | 34.9 | 7 | 58 | 2.9 | 43.5 | 36.1 | 29 | 248 | 1272 | 0.82 | 43.4 | 33.6 | 7 | 20 | 1197 | 66.1 | 0 | 169 | 0 | 0 | 5 | 383 | 0.174 | 0.027 | 0.018 | 0.202 | 1740 | 270 | 180 | 2020 | 1 | 1 | 1 | 1
180907 | 547.5 | 46.5 | 16.5 | 233 | 12839.55 | 293.7699 | 5489.688 | 26498.73 | 1949.181 | 500.6187 | 209.7444 | 2191.245 | 59.87667 | 1259.667 | 117 | 123.3333 | 2 | 156 | 60.74769 | 10.8 | 0 | 0 | 0 | 16 | 17 | 35 | 13 | 3 | 0 | 0 | 0 | 11 | 0.6089744 | 55 | 2.27 | 47.6 | 26.4 | 33 | 187 | 1.198718 | 0.3465347 | 0.02970297 | 0.1089109 | 136 | 59.96 | 20 | 66.07 | 207 | 1297 | 1 | 38.3 | 35.3 | 7 | 55 | 2.3 | 47.6 | 26.4 | 33 | 246 | 1269 | 0.75 | 43.3 | 33.1 | 6 | 6 | 1189 | 66 | 0 | 187 | 0 | 0 | 5 | 420 | 0.19 | 0.038 | 0.018 | 0.164 | 1900 | 380 | 180 | 1640 | 0 | 0 | 1 | 1
180907 | 547.5 | 46.5 | 16.5 | 233 | 12839.55 | 293.7699 | 5489.688 | 26498.73 | 1949.181 | 500.6187 | 209.7444 | 2191.245 | 60.55667 | 1297.333 | 114.6667 | 123.3333 | 1 | 156 | 61.05391 | 11.3 | 0 | 0 | 0 | 21 | 19 | 35 | 5 | 3 | 0 | 0 | 0 | 10 | 0.5961538 | 53 | 3.51 | 45.4 | 27.5 | 35 | 156 | 1 | 0.3398058 | 0.02912621 | 0.09708738 | 150 | 60.86 | 6 | 65.99 | 207 | 1310 | 1 | 39.4 | 33.4 | 9 | 53 | 3.5 | 45.4 | 27.5 | 35 | 248 | 1274 | 0.89 | 43.3 | 32.5 | 7 | 12 | 1206 | 66.1 | 0 | 156 | 0 | 0 | 5 | 384 | 0.184 | 0.031 | 0.017 | 0.224 | 1840 | 310 | 170 | 2240 | 0 | 0 | 1 | 1
180907 | 547.5 | 46.5 | 16.5 | 233 | 12839.55 | 293.7699 | 5489.688 | 26498.73 | 1949.181 | 500.6187 | 209.7444 | 2191.245 | 61.86667 | 1432.333 | 112 | 124.6667 | 1 | 154 | 61.72974 | 10.3 | 0 | 0 | 0 | 16 | 8 | 35 | 29 | 3 | 0 | 0 | 2 | 11 | 0.6753247 | 64 | 3.06 | 44.8 | 28.1 | 32 | 175 | 1.136364 | 0.3888889 | 0.03333333 | 0.1222222 | 142 | 61.42 | 12 | 65.35 | 182 | 1288 | 0.9 | 39.1 | 33.7 | 7 | 64 | 3.1 | 44.8 | 28.1 | 32 | 223 | 1269 | 0.96 | 44.2 | 33.8 | 13 | 23 | 1165 | 65.4 | 0 | 175 | 0 | 0 | 7 | 403 | 0.16 | 0.033 | 0.019 | 0.232 | 1600 | 330 | 190 | 2320 | 1 | 0 | 1 | 1
180907 | 547.5 | 46.5 | 16.5 | 233 | 12839.55 | 293.7699 | 5489.688 | 26498.73 | 1949.181 | 500.6187 | 209.7444 | 2191.245 | 60.675 | 1399.5 | 138 | 124.5 | 2 | 157 | 50.44758 | 10.8 | 0 | 0 | 0 | 17 | 10 | 35 | 13 | 3 | 16 | 0 | 2 | 8 | 0.6624204 | 60 | 2.58 | 46.1 | 27 | 32 | 178 | 1.133758 | 0.3608247 | 0.03092784 | 0.08247423 | 134 | 47.88 | 23 | 65.39 | 178 | 1303 | 1 | 41.4 | 34 | 8 | 60 | 2.6 | 46.1 | 27 | 32 | 230 | 1259 | 1.07 | 43.6 | 30.9 | 7 | 8 | 1181 | 65 | 0 | 178 | 0 | 0 | 7 | 448 | 0.2 | 0.036 | 0.021 | 0.243 | 2000 | 360 | 210 | 2430 | 0 | 0 | 1 | 1
180907 | 547.5 | 46.5 | 16.5 | 233 | 12839.55 | 293.7699 | 5489.688 | 26498.73 | 1949.181 | 500.6187 | 209.7444 | 2191.245 | 63.14333 | 1505.333 | 84.66667 | 125.3333 | 1 | 156 | 50.94346 | 10 | 0 | 0 | 0 | 16 | 8 | 35 | 20 | 3 | 8 | 0 | 0 | 8 | 0.6282051 | 59 | 3.38 | 44.5 | 28.7 | 34 | 166 | 1.064103 | 0.3608247 | 0.03092784 | 0.08247423 | 148 | 50.18 | 8 | 65.03 | 171 | 1328 | 0.9 | 38.5 | 35.6 | 7 | 59 | 3.4 | 44.5 | 28.7 | 34 | 214 | 1266 | 0.88 | 43.5 | 33.4 | 7 | 16 | 1184 | 64.4 | 0 | 166 | 0 | 0 | 6 | 400 | 0.186 | 0.032 | 0.025 | 0.203 | 1860 | 320 | 250 | 2030 | 0 | 0 | 1 | 1
180908 | 724 | 42 | 12 | 208 | 10157.76 | 249.735 | 4090.608 | 19840.15 | 2250.794 | 266.1917 | 202.1102 | 2182.307 | 60.05333 | 925.6667 | 88 | 120.3333 | 1 | 160 | 61.1513125 | 11.2 | 0 | 0 | 0 | 15 | 17 | 37.5 | 12.5 | 3 | 0 | 0 | 2 | 7 | 0.5875 | 61 | 3.13 | 43.6 | 29.9 | 32 | 168 | 1.05 | 0.3787879 | 0.03030303 | 0.07070707 | 129 | 59.83 | 31 | 66.63 | 172 | 1300 | 0.9 | 41 | 32.8 | 7 | 61 | 3.1 | 43.6 | 29.9 | 32 | 214 | 1269 | 0.92 | 43.8 | 31.7 | 8 | 19 | 1184 | 67.9 | 0 | 168 | 0 | 0 | 6 | 426 | 0.231 | 0.038 | 0.022 | 0.228 | 2310 | 380 | 220 | 2280 | 0 | 0 | 1 | 1
180908 | 724 | 42 | 12 | 208 | 10157.76 | 249.735 | 4090.608 | 19840.15 | 2250.794 | 266.1917 | 202.1102 | 2182.307 | 60.58333 | 1122.333 | 105.3333 | 121.6667 | 2 | 158 | 53.18601 | 11.1 | 0 | 0 | 0 | 15 | 0 | 35 | 18 | 3 | 0 | 14 | 3 | 10 | 0.6202532 | 64 | 4.13 | 42.5 | 28.2 | 34 | 172 | 1.088608 | 0.3723404 | 0.03191489 | 0.106383 | 139 | 60.46 | 19 | 0 | 191 | 1301 | 1.2 | 38.5 | 32.5 | 7 | 64 | 4.1 | 42.5 | 28.2 | 34 | 242 | 1271 | 0.96 | 43.3 | 31.6 | 9 | 13 | 1194 | 66.8 | 0 | 0 | 0 | 0 | 0 | 402 | 0.322 | 0.052 | 0.021 | 0.242 | 3220 | 520 | 210 | 2420 | 0 | 0 | 1 | 1
180908 | 724 | 42 | 12 | 208 | 10157.76 | 249.735 | 4090.608 | 19840.15 | 2250.794 | 266.1917 | 202.1102 | 2182.307 | 59.83667 | 976 | 114.6667 | 120.6667 | 1 | 156 | 60.34756 | 11.3 | 0 | 0 | 0 | 19 | 0 | 35 | 24 | 3 | 0 | 0 | 3 | 10 | 0.6025641 | 60 | 2 | 46.5 | 28.7 | 26 | 170 | 1.089744 | 0.3645833 | 0.03125 | 0.1041667 | 143 | 59.76 | 13 | 66.78 | 183 | 1275 | 1.1 | 38.3 | 33 | 12 | 60 | 2 | 46.5 | 28.7 | 26 | 237 | 1270 | 1 | 44.1 | 31.2 | 10 | 6 | 1197 | 66.8 | 0 | 170 | 0 | 0 | 7 | 388 | 0.198 | 0.031 | 0.02 | 0.232 | 1980 | 310 | 200 | 2320 | 0 | 0 | 1 | 1
180908 | 724 | 42 | 12 | 208 | 10157.76 | 249.735 | 4090.608 | 19840.15 | 2250.794 | 266.1917 | 202.1102 | 2182.307 | 60.6 | 1240.667 | 104 | 123 | 2 | 154 | 61.08318 | 11.4 | 0 | 0 | 0 | 19 | 0 | 35 | 18 | 3 | 16 | 0 | 0 | 7 | 0.6363636 | 58 | 1.92 | 46.9 | 27.8 | 27 | 164 | 1.064935 | 0.3645833 | 0.03125 | 0.07291667 | 148 | 60.85 | 6 | 66.78 | 202 | 1317 | 1 | 37.7 | 33.1 | 8 | 58 | 1.9 | 46.9 | 27.8 | 27 | 235 | 1261 | 0.83 | 43.5 | 32.1 | 9 | 25 | 1194 | 67.2 | 0 | 164 | 0 | 0 | 0 | 384 | 0.223 | 0.04 | 0.02 | 0.164 | 2230 | 400 | 200 | 1640 | 0 | 0 | 1 | 1
180908 | 724 | 42 | 12 | 208 | 10157.76 | 249.735 | 4090.608 | 19840.15 | 2250.794 | 266.1917 | 202.1102 | 2182.307 | 60.79 | 812.6667 | 83 | 119.3333 | 1 | 156 | 61.67436 | 10.6 | 0 | 0 | 0 | 17 | 0 | 35 | 26 | 3 | 8 | 0 | 2 | 8 | 0.6346154 | 60 | 2.74 | 45.7 | 31.1 | 30 | 175 | 1.121795 | 0.3645833 | 0.03125 | 0.08333333 | 131 | 60.62 | 25 | 67.19 | 201 | 1318 | 1.1 | 39.5 | 33.6 | 8 | 60 | 2.7 | 45.7 | 31.1 | 30 | 246 | 1259 | 0.94 | 43.5 | 32.3 | 9 | 15 | 1191 | 66.1 | 0 | 175 | 0 | 0 | 0 | 394 | 0.164 | 0.025 | 0.015 | 0.185 | 1640 | 250 | 150 | 1850 | 1 | 1 | 1 | 1
180908 | 724 | 42 | 12 | 208 | 10157.76 | 249.735 | 4090.608 | 19840.15 | 2250.794 | 266.1917 | 202.1102 | 2182.307 | 62.48667 | 1089.667 | 80 | 121.3333 | 2 | 157 | 51.32885 | 10 | 0 | 0 | 0 | 20 | 0 | 35 | 36 | 3 | 0 | 0 | 0 | 5 | 0.6305732 | 59 | 4.4 | 42.2 | 26.3 | 37 | 172 | 1.095541 | 0.3571429 | 0.03061224 | 0.05102041 | 142 | 49.77 | 15 | 66.09 | 210 | 1308 | 0.8 | 39.5 | 33.8 | 8 | 59 | 4.4 | 42.2 | 26.3 | 37 | 246 | 1263 | 0.91 | 43 | 32.6 | 7 | 23 | 1200 | 67.3 | 0 | 172 | 0 | 0 | 7 | 411 | 0.343 | 0.052 | 0.021 | 0.253 | 3430 | 520 | 210 | 2530 | 0 | 0 | 1 | 1
180909 | 724 | 42 | 12 | 208 | 10157.76 | 249.735 | 4090.608 | 19840.15 | 2250.794 | 266.1917 | 202.1102 | 2182.307 | 61.15333 | 866 | 83.66667 | 119.6667 | 1 | 156 | 61.98917 | 11 | 0 | 0 | 0 | 17 | 17 | 35 | 11.5 | 3 | 0 | 0 | 2 | 12 | 0.625 | 60 | 4.76 | 42.4 | 31.1 | 36 | 178 | 1.141026 | 0.3645833 | 0.03125 | 0.125 | 133 | 61.08 | 23 | 67.27 | 159 | 1298 | 1 | 39.6 | 33.7 | 7 | 60 | 4.8 | 42.4 | 31.1 | 36 | 212 | 1260 | 1.15 | 43.5 | 32.6 | 9 | 7 | 1179 | 67.2 | 0 | 178 | 0 | 0 | 0 | 423 | 0.186 | 0.032 | 0.016 | 0.269 | 1860 | 320 | 160 | 2690 | 0 | 0 | 1 | 1
180909 | 724 | 42 | 12 | 208 | 10157.76 | 249.735 | 4090.608 | 19840.15 | 2250.794 | 266.1917 | 202.1102 | 2182.307 | 62.57333 | 1040.333 | 58.66667 | 121 | 2 | 155 | 62.71297 | 10.1 | 0 | 0 | 0 | 18 | 0 | 35 | 19 | 3 | 0 | 15 | 3 | 8 | 0.6516129 | 60 | 3.09 | 43.9 | 28 | 32 | 171 | 1.103226 | 0.3684211 | 0.03157895 | 0.08421053 | 148 | 62.5 | 7 | 67.22 | 179 | 1302 | 1.3 | 38.7 | 33.8 | 6 | 60 | 3.1 | 43.9 | 28 | 32 | 214 | 1260 | 0.87 | 43.4 | 32.8 | 6 | 25 | 1195 | 66.9 | 0 | 178 | 0 | 0 | 7 | 385 | 0.279 | 0.039 | 0.018 | 0.227 | 2790 | 390 | 180 | 2270 | 0 | 0 | 1 | 1
180909 | 724 | 42 | 12 | 208 | 10157.76 | 249.735 | 4090.608 | 19840.15 | 2250.794 | 266.1917 | 202.1102 | 2182.307 | 60.76667 | 967 | 86 | 120.6667 | 1 | 157 | 61.37312 | 10.7 | 0 | 0 | 0 | 19 | 0 | 35 | 30 | 3 | 0 | 0 | 0 | 8 | 0.6050955 | 61 | 3.63 | 45.6 | 26.8 | 36 | 145 | 0.9235669 | 0.3645833 | 0.03125 | 0.08333333 | 132 | 60.34 | 25 | 66.85 | 146 | 1291 | 1.2 | 37.8 | 35.5 | 7 | 61 | 3.6 | 45.6 | 26.8 | 36 | 202 | 1263 | 0.91 | 43.4 | 33.3 | 6 | 5 | 1182 | 66.6 | 0 | 174 | 0 | 0 | 0 | 403 | 0.251 | 0.034 | 0.021 | 0.23 | 2510 | 340 | 210 | 2300 | 0 | 0 | 1 | 1
180909 | 724 | 42 | 12 | 208 | 10157.76 | 249.735 | 4090.608 | 19840.15 | 2250.794 | 266.1917 | 202.1102 | 2182.307 | 62.72 | 1520.333 | 81 | 125.6667 | 2 | 155 | 63.03923 | 10 | 0 | 0 | 0 | 16 | 0 | 35 | 38 | 3 | 0 | 0 | 0 | 10 | 0.6580645 | 65 | 4.05 | 43.4 | 28.6 | 33 | 184 | 1.187097 | 0.3888889 | 0.03333333 | 0.1111111 | 151 | 62.94 | 4 | 66.64 | 189 | 1301 | 0.9 | 39.2 | 35.1 | 8 | 65 | 4.1 | 43.4 | 28.6 | 33 | 235 | 1264 | 0.89 | 43.2 | 33.4 | 7 | 19 | 1187 | 66.2 | 0 | 184 | 0 | 0 | 5 | 422 | 0.205 | 0.035 | 0.024 | 0.238 | 2050 | 350 | 240 | 2380 | 0 | 0 | 1 | 1
180909 | 724 | 42 | 12 | 208 | 10157.76 | 249.735 | 4090.608 | 19840.15 | 2250.794 | 266.1917 | 202.1102 | 2182.307 | 57.85 | 877.3333 | 102.6667 | 119.6667 | 1 | 156 | 58.93115 | 11.6 | 0 | 0 | 0 | 17 | 0 | 31.7 | 32 | 3 | 8 | 0 | 0 | 9 | 0.6455128 | 60 | 1.86 | 47.5 | 29.4 | 27 | 180 | 1.153846 | 0.3302083 | 0.03125 | 0.09375 | 137 | 57.93 | 19 | 66.15 | 221 | 1294 | 0.9 | 41.2 | 33.4 | 10 | 60 | 1.9 | 47.5 | 29.4 | 27 | 253 | 1256 | 0.86 | 43.6 | 32.7 | 8 | 28 | 1191 | 69.7 | 0 | 180 | 0 | 0 | 0 | 413 | 0.222 | 0.041 | 0.021 | 0.144 | 2220 | 410 | 210 | 1440 | 0 | 0 | 1 | 1
180909 | 724 | 42 | 12 | 208 | 10157.76 | 249.735 | 4090.608 | 19840.15 | 2250.794 | 266.1917 | 202.1102 | 2182.307 | 60.53667 | 1011.667 | 67 | 121 | 2 | 157 | 62.04847 | 10.9 | 0 | 0 | 0 | 20 | 0 | 35 | 20 | 3 | 8 | 0 | 0 | 7 | 0.5923567 | 58 | 3.71 | 43.8 | 30.1 | 36 | 175 | 1.11465 | 0.3535354 | 0.03030303 | 0.07070707 | 129 | 60.38 | 28 | 69.73 | 182 | 1293 | 1 | 40.4 | 33.1 | 11 | 58 | 3.7 | 43.8 | 30.1 | 36 | 230 | 1248 | 0.85 | 43.9 | 32.3 | 9 | 10 | 1201 | 56.6 | 0 | 175 | 0 | 0 | 0 | 404 | 0.262 | 0.044 | 0.021 | 0.174 | 2620 | 440 | 210 | 1740 | 0 | 0 | 1 | 1
180910 | 724 | 42 | 12 | 208 | 10157.76 | 249.735 | 4090.608 | 19840.15 | 2250.794 | 266.1917 | 202.1102 | 2182.307 | 59.33333 | 844.3333 | 77.33333 | 119.3333 | 1 | 152 | 59.16526 | 11.8 | 0 | 0 | 0 | 17.5 | 0 | 35 | 36.5 | 3 | 0 | 0 | 0 | 6 | 0.6447368 | 62 | 2.3 | 47.5 | 26.7 | 32 | 164 | 1.078947 | 0.3888889 | 0.03333333 | 0.06666667 | 142 | 59.35 | 10 | 56.56 | 170 | 1297 | 1.3 | 36 | 35.8 | 7 | 62 | 2.3 | 47.5 | 26.7 | 32 | 230 | 1250 | 0.91 | 44 | 32.1 | 9 | 2 | 1188 | 59.6 | 0 | 164 | 0 | 0 | 0 | 366 | 0.142 | 0.026 | 0.014 | 0.157 | 1420 | 260 | 140 | 1570 | 1 | 1 | 1 | 1
180910 | 724 | 42 | 12 | 208 | 10157.76 | 249.735 | 4090.608 | 19840.15 | 2250.794 | 266.1917 | 202.1102 | 2182.307 | 60.12 | 1012.333 | 68.66667 | 121 | 2 | 156 | 59.985 | 12.6 | 0 | 0 | 0 | 17 | 0 | 35 | 29 | 3 | 0 | 0 | 0 | 10 | 0.6025641 | 67 | 1.94 | 45.3 | 31.5 | 27 | 184 | 1.179487 | 0.3932584 | 0.03370787 | 0.1123596 | 154 | 59.99 | 2 | 59.61 | 182 | 1291 | 1.1 | 38.2 | 34.8 | 8 | 67 | 1.9 | 45.3 | 31.5 | 27 | 230 | 1251 | 0.89 | 44.3 | 32.1 | 8 | 19 | 1190 | 56.3 | 0 | 184 | 0 | 0 | 5 | 427 | 0.133 | 0.024 | 0.015 | 0.225 | 1330 | 240 | 150 | 2250 | 1 | 1 | 1 | 1
180910 | 724 | 42 | 12 | 208 | 10157.76 | 249.735 | 4090.608 | 19840.15 | 2250.794 | 266.1917 | 202.1102 | 2182.307 | 60.49333 | 1057.667 | 70.66667 | 121 | 1 | 154 | 59.93825 | 10.5 | 0 | 0 | 0 | 16 | 0 | 20 | 33 | 3 | 0 | 0 | 2 | 6 | 0.5194805 | 66 | 2.67 | 44.4 | 29.6 | 33 | 158 | 1.025974 | 0.2272727 | 0.03409091 | 0.06818182 | 135 | 60.45 | 19 | 56.33 | 180 | 1306 | 1.2 | 38.5 | 34.3 | 7 | 66 | 2.7 | 44.4 | 29.6 | 33 | 242 | 1265 | 0.95 | 44 | 32 | 8 | 4 | 1184 | 60.1 | 0 | 158 | 0 | 0 | 0 | 386 | 0.193 | 0.021 | 0.018 | 0.191 | 1930 | 210 | 180 | 1910 | 0 | 1 | 1 | 1
180910 | 724 | 42 | 12 | 208 | 10157.76 | 249.735 | 4090.608 | 19840.15 | 2250.794 | 266.1917 | 202.1102 | 2182.307 | 61.57667 | 1131 | 72.66667 | 122 | 2 | 157 | 61.4142 | 11.8 | 0 | 0 | 0 | 20 | 8 | 0 | 27 | 1 | 8 | 0 | 0 | 9 | 0.4649682 | 65 | 2.49 | 46.8 | 27.2 | 33 | 154 | 0.9808917 | 0 | 0.01086957 | 0.09782609 | 156 | 61.42 | 1 | 60.09 | 197 | 1285 | 1.1 | 39.8 | 33.5 | 14 | 63 | 2.5 | 46.8 | 27.2 | 33 | 246 | 1268 | 0.92 | 44.3 | 31.8 | 7 | 14 | 1181 | 62.9 | 0 | 154 | 0 | 0 | 0 | 351 | 0.148 | 0.018 | 0.023 | 0.19 | 1480 | 180 | 230 | 1900 | 1 | 1 | 1 | 1
180910 | 724 | 42 | 12 | 208 | 10157.76 | 249.735 | 4090.608 | 19840.15 | 2250.794 | 266.1917 | 202.1102 | 2182.307 | 60.39 | 1169 | 106.6667 | 122.3333 | 1 | 156 | 60.71962 | 11 | 0 | 0 | 0 | 16 | 10 | 13 | 32 | 1 | 0 | 0 | 8 | 8.5 | 0.5673077 | 60 | 3.89 | 45.9 | 27.8 | 33 | 173 | 1.108974 | 0.1354167 | 0.01041667 | 0.08854167 | 142 | 60.5 | 14 | 62.93 | 199 | 1300 | 0.9 | 37.2 | 35.2 | 9 | 60 | 3.9 | 45.9 | 27.8 | 33 | 244 | 1255 | 0.88 | 43.8 | 32.6 | 9 | 15 | 1186 | 71.4 | 0 | 173 | 0 | 0 | 0 | 391 | 0.238 | 0.032 | 0.025 | 0.167 | 2380 | 320 | 250 | 1670 | 0 | 0 | 1 | 1
180910 | 724 | 42 | 12 | 208 | 10157.76 | 249.735 | 4090.608 | 19840.15 | 2250.794 | 266.1917 | 202.1102 | 2182.307 | 62.42667 | 1161.333 | 60.33333 | 122.3333 | 2 | 156 | 63.19673 | 9.9 | 0 | 0 | 0 | 17 | 10 | 35 | 21 | 1 | 8 | 0 | 2 | 7 | 0.6474359 | 58 | 3.96 | 45.1 | 28.1 | 34 | 183 | 1.173077 | 0.3571429 | 0.01020408 | 0.07142857 | 141 | 62.33 | 15 | 71.35 | 193 | 1318 | 1.1 | 39 | 35 | 9 | 59 | 4 | 45.1 | 28.1 | 34 | 242 | 1259 | 0.94 | 43.6 | 32.9 | 9 | 10 | 1191 | 71.1 | 0 | 183 | 0 | 0 | 6 | 408 | 0.186 | 0.024 | 0.019 | 0.2 | 1860 | 240 | 190 | 2000 | 0 | 1 | 1 | 1
180911 | 724 | 42 | 12 | 208 | 10157.76 | 249.735 | 4090.608 | 19840.15 | 2250.794 | 266.1917 | 202.1102 | 2182.307 | 60.18333 | 1052.667 | 92.66667 | 121 | 1 | 150 | 60.8546 | 10.9 | 0 | 0 | 0 | 18 | 10 | 35 | 33 | 1 | 0 | 0 | 0 | 7 | 0.6933333 | 59 | 2.36 | 48.3 | 28.3 | 29 | 164 | 1.093333 | 0.3846154 | 0.01098901 | 0.07692308 | 140 | 60.13 | 10 | 71.06 | 188 | 1325 | 1 | 39.5 | 34.4 | 8 | 59 | 2.4 | 48.3 | 28.3 | 29 | 225 | 1256 | 0.9 | 44.1 | 32.9 | 8 | 22 | 1188 | 71 | 0 | 164 | 0 | 0 | 0 | 402 | 0.157 | 0.024 | 0.018 | 0.159 | 1570 | 240 | 180 | 1590 | 1 | 1 | 1 | 1
180911 | 716 | 26.45 | 18.9 | 263.4 | 9968.641 | 230.5117 | 4352.35 | 26780.01 | 2102.005 | 246.7249 | 206.8715 | 2980.116 | 61.23667 | 1076.667 | 80 | 121.3333 | 2 | 159 | 62.26264 | 10.6 | 0 | 0 | 0 | 0 | 10 | 34.56 | 56 | 1 | 0 | 0 | 3 | 0 | 0.6576101 | 60 | 2.98 | 44 | 31.5 | 32 | 191 | 1.201258 | 0.3490909 | 0.01010101 | 0 | 137 | 60.85 | 22 | 71.03 | 190 | 1305 | 0.9 | 40 | 33.8 | 9 | 60 | 3 | 44 | 31.5 | 32 | 242 | 1256 | 0.89 | 44 | 33.1 | 9 | 8 | 1184 | 70.2 | 0 | 191 | 0 | 0 | 0 | 483 | 0.126 | 0.016 | 0.013 | 0.187 | 1260 | 160 | 130 | 1870 | 1 | 1 | 1 | 1
180911 | 716 | 26.45 | 18.9 | 263.4 | 9968.641 | 230.5117 | 4352.35 | 26780.01 | 2102.005 | 246.7249 | 206.8715 | 2980.116 | 61.73 | 1242.667 | 90.33333 | 122.6667 | 1 | 153 | 62.29235 | 10.6 | 0 | 0 | 0 | 19 | 19 | 35 | 11 | 3 | 0 | 0 | 3 | 9 | 0.6470588 | 58 | 2.19 | 45.6 | 30.7 | 28 | 170 | 1.111111 | 0.3684211 | 0.03157895 | 0.09473684 | 145 | 61.86 | 8 | 70.15 | 165 | 1308 | 0.8 | 39.2 | 34.7 | 8 | 58 | 2.2 | 45.6 | 30.7 | 28 | 219 | 1264 | 0.83 | 43.1 | 33.5 | 6 | 4 | 1185 | 67.1 | 0 | 170 | 0 | 0 | 0 | 394 | 0.219 | 0.037 | 0.022 | 0.14 | 2190 | 370 | 220 | 1400 | 0 | 0 | 1 | 1
180911 | 716 | 26.45 | 18.9 | 263.4 | 9968.641 | 230.5117 | 4352.35 | 26780.01 | 2102.005 | 246.7249 | 206.8715 | 2980.116 | 62.35667 | 1527 | 96.66667 | 125.3333 | 2 | 155 | 63.04852 | 9.4 | 0 | 0 | 0 | 19 | 15 | 35 | 15 | 3 | 0 | 0 | 3 | 10 | 0.6451613 | 57 | 1.41 | 45.8 | 35.1 | 20 | 161 | 1.03871 | 0.3571429 | 0.03061224 | 0.1020408 | 143 | 62.47 | 12 | 69.89 | 161 | 1283 | 1 | 40 | 33.8 | 8 | 57 | 1.4 | 45.8 | 35.1 | 20 | 212 | 1265 | 0.84 | 43.3 | 34 | 7 | 6 | 1218 | 67.4 | 0 | 161 | 0 | 0 | 0 | 371 | 0.139 | 0.028 | 0.017 | 0.096 | 1390 | 280 | 170 | 960 | 1 | 1 | 1 | 1
180911 | 716 | 26.45 | 18.9 | 263.4 | 9968.641 | 230.5117 | 4352.35 | 26780.01 | 2102.005 | 246.7249 | 206.8715 | 2980.116 | 61.77333 | 1327 | 104 | 124 | 1 | 155 | 61.97045 | 11 | 0 | 0 | 0 | 15 | 16 | 35 | 13.5 | 3 | 0 | 0 | 2 | 12 | 0.6225806 | 59 | 2.03 | 47.7 | 28.2 | 29 | 164 | 1.058065 | 0.3645833 | 0.03125 | 0.125 | 149 | 61.75 | 6 | 67.35 | 180 | 1305 | 1 | 37.6 | 35.9 | 7 | 59 | 2 | 47.7 | 28.2 | 29 | 218 | 1263 | 0.84 | 44 | 33.7 | 8 | 21 | 1203 | 67.8 | 0 | 164 | 0 | 0 | 5 | 390 | 0.105 | 0.016 | 0.015 | 0.158 | 1050 | 160 | 150 | 1580 | 1 | 1 | 1 | 1
180912 | 716 | 26.45 | 18.9 | 263.4 | 9968.641 | 230.5117 | 4352.35 | 26780.01 | 2102.005 | 246.7249 | 206.8715 | 2980.116 | 61.5 | 1497.333 | 107 | 125.3333 | 2 | 156 | 62.22365 | 10.5 | 0 | 0 | 0 | 19 | 0 | 34.56 | 22 | 3 | 0 | 17 | 0 | 11 | 0.6830769 | 60 | 2.3 | 44.8 | 29.1 | 29 | 187 | 1.198718 | 0.36 | 0.03125 | 0.1145833 | 135 | 61.35 | 21 | 67.81 | 167 | 1308 | 1.2 | 38.7 | 35.3 | 8 | 60 | 2.3 | 44.8 | 29.1 | 29 | 207 | 1265 | 0.84 | 44.1 | 33.3 | 8 | 20 | 1208 | 67.5 | 0 | 177 | 0 | 0 | 0 | 414 | 0.116 | 0.02 | 0.018 | 0.176 | 1160 | 200 | 180 | 1760 | 1 | 1 | 1 | 1
180912 | 716 | 26.45 | 18.9 | 263.4 | 9968.641 | 230.5117 | 4352.35 | 26780.01 | 2102.005 | 246.7249 | 206.8715 | 2980.116 | 60.81333 | 1481.333 | 118 | 124.6667 | 1 | 155 | 61.79406 | 10.6 | 0 | 0 | 0 | 17 | 8 | 35 | 29 | 3 | 0 | 0 | 2 | 0 | 0.6064516 | 58 | 2.56 | 46.7 | 27.5 | 31 | 174 | 1.122581 | 0.3608247 | 0.03092784 | 0 | 135 | 60.94 | 20 | 67.53 | 169 | 1304 | 1 | 41.3 | 32.1 | 9 | 58 | 2.6 | 46.7 | 27.5 | 31 | 219 | 1261 | 0.83 | 44.1 | 32.5 | 7 | 8 | 1197 | 68.3 | 0 | 174 | 0 | 0 | 5 | 426 | 0.127 | 0.021 | 0.018 | 0.179 | 1270 | 210 | 180 | 1790 | 1 | 1 | 1 | 1
180912 | 716 | 26.45 | 18.9 | 263.4 | 9968.641 | 230.5117 | 4352.35 | 26780.01 | 2102.005 | 246.7249 | 206.8715 | 2980.116 | 59.99 | 1102.333 | 84.33333 | 121.6667 | 2 | 159 | 60.39692 | 11.8 | 0 | 0 | 0 | 18 | 10 | 35 | 24.5 | 3 | 0 | 0 | 3 | 7 | 0.6320755 | 56 | 1.5 | 46.7 | 28.9 | 27 | 175 | 1.100629 | 0.3398058 | 0.02912621 | 0.06796117 | 151 | 59.98 | 8 | 68.27 | 207 | 1310 | 0.9 | 38.8 | 35.1 | 7 | 56 | 1.5 | 46.7 | 28.9 | 27 | 248 | 1251 | 0.74 | 43.7 | 33.4 | 6 | 15 | 1194 | 68.1 | 0 | 175 | 0 | 0 | 0 | 337 | 0.108 | 0.017 | 0.014 | 0.174 | 1080 | 170 | 140 | 1740 | 1 | 1 | 1 | 1
180912 | 716 | 26.45 | 18.9 | 263.4 | 9968.641 | 230.5117 | 4352.35 | 26780.01 | 2102.005 | 246.7249 | 206.8715 | 2980.116 | 59.69667 | 1179.333 | 103.6667 | 122 | 1 | 154 | 60.5426 | 11.2 | 0 | 0 | 0 | 16 | 8 | 7.2 | 33.5 | 3 | 0 | 0 | 2 | 9 | 0.511039 | 57 | 2.32 | 47.5 | 27.2 | 28 | 166 | 1.077922 | 0.0742268 | 0.03092784 | 0.09278351 | 139 | 59.73 | 15 | 68.08 | 178 | 1307 | 0.9 | 38.6 | 35.5 | 9 | 57 | 2.3 | 47.5 | 27.2 | 28 | 232 | 1252 | 0.78 | 43.8 | 33.1 | 7 | 3 | 1203 | 66.9 | 0 | 166 | 0 | 0 | 0 | 420 | 0.123 | 0.022 | 0.015 | 0.163 | 1230 | 220 | 150 | 1630 | 1 | 1 | 1 | 1
180912 | 716 | 26.45 | 18.9 | 263.4 | 9968.641 | 230.5117 | 4352.35 | 26780.01 | 2102.005 | 246.7249 | 206.8715 | 2980.116 | 59.77667 | 1053 | 81 | 121.3333 | 2 | 156 | 49.41314 | 12.2 | 0 | 0 | 0 | 18 | 10 | 0 | 19 | 3 | 8 | 0 | 2 | 12 | 0.4615385 | 55 | 1.81 | 47 | 29.4 | 28 | 161 | 1.032051 | 0 | 0.02970297 | 0.1188119 | 153 | 49.07 | 3 | 66.86 | 185 | 1297 | 0.9 | 39.2 | 35.2 | 8 | 55 | 1.8 | 47 | 29.4 | 28 | 230 | 1257 | 0.83 | 44.4 | 33.2 | 7 | 10 | 1198 | 66.9 | 0 | 161 | 0 | 0 | 0 | 383 | 0.145 | 0.021 | 0.016 | 0.217 | 1450 | 210 | 160 | 2170 | 1 | 1 | 1 | 1
180912 | 716 | 26.45 | 18.9 | 263.4 | 9968.641 | 230.5117 | 4352.35 | 26780.01 | 2102.005 | 246.7249 | 206.8715 | 2980.116 | 60.28333 | 1153 | 76.66667 | 122 | 1 | 151 | 60.62404 | 11.9 | 0 | 0 | 0 | 23 | 17 | 35 | 4.5 | 3 | 0 | 0 | 2 | 0 | 0.5596026 | 62 | 3.2 | 44.9 | 29.5 | 31 | 161 | 1.066225 | 0.3932584 | 0.03370787 | 0 | 140 | 60.13 | 11 | 66.89 | 178 | 1309 | 1.2 | 38.3 | 35.5 | 7 | 62 | 3.2 | 44.9 | 29.5 | 31 | 235 | 1259 | 0.85 | 44 | 33.2 | 7 | 5 | 1214 | 66.6 | 0 | 161 | 0 | 0 | 0 | 373 | 0.108 | 0.018 | 0.012 | 0.247 | 1080 | 180 | 120 | 2470 | 1 | 1 | 1 | 1
180913 | 716 | 26.45 | 18.9 | 263.4 | 9968.641 | 230.5117 | 4352.35 | 26780.01 | 2102.005 | 246.7249 | 206.8715 | 2980.116 | 59.79333 | 1015.667 | 68.33333 | 120.6667 | 2 | 156 | 52.99122 | 11.8 | 0 | 0 | 0 | 18 | 14 | 34.56 | 21 | 3 | 0 | 0 | 3 | 12 | 0.6766667 | 58 | 1.75 | 47.5 | 28.6 | 29 | 180 | 1.153846 | 0.3526531 | 0.03061224 | 0.122449 | 151 | 52.54 | 5 | 66.61 | 205 | 1320 | 1 | 38.1 | 35.9 | 7 | 58 | 1.8 | 47.5 | 28.6 | 29 | 248 | 1265 | 0.86 | 44.6 | 33.8 | 10 | 15 | 1198 | 66.8 | 0 | 180 | 0 | 0 | 10 | 445 | 0.103 | 0.019 | 0.013 | 0.206 | 1030 | 190 | 130 | 2060 | 1 | 1 | 1 | 1
180913 | 606.6 | 13.5 | 13.3 | 405.1 | 13289.74 | 273.816 | 5965.111 | 28898.59 | 1978.798 | 186.7559 | 209.1111 | 2587.92 | 60.84 | 1344.333 | 69 | 123.6667 | 1 | 150 | 61.33867 | 10.4 | 0 | 0 | 0 | 18 | 10 | 35 | 21 | 3 | 0 | 0 | 2 | 10 | 0.66 | 57 | 4.69 | 41.7 | 41 | 25 | 177 | 1.18 | 0.3763441 | 0.03225806 | 0.1075269 | 135 | 60.73 | 15 | 66.82 | 202 | 1309 | 1.1 | 41.6 | 32.6 | 11 | 57 | 4.7 | 41.7 | 41 | 25 | 242 | 1264 | 0.78 | 44.6 | 32.5 | 11 | 17 | 1196 | 66.9 | 0 | 177 | 0 | 0 | 0 | 418 | 0.11 | 0.017 | 0.015 | 0.133 | 1100 | 170 | 150 | 1330 | 1 | 1 | 1 | 1
180913 | 606.6 | 13.5 | 13.3 | 405.1 | 13289.74 | 273.816 | 5965.111 | 28898.59 | 1978.798 | 186.7559 | 209.1111 | 2587.92 | 59.78667 | 1246 | 72 | 122.6667 | 2 | 158 | 60.6093 | 11.4 | 0 | 0 | 0 | 15 | 10 | 35 | 10 | 3 | 8 | 0 | 3 | 7 | 0.5759494 | 61 | 2.31 | 46.9 | 28.1 | 29 | 177 | 1.120253 | 0.3608247 | 0.03092784 | 0.07216495 | 141 | 59.85 | 17 | 66.9 | 212 | 1312 | 1.2 | 40.1 | 32.5 | 11 | 61 | 2.3 | 46.9 | 28.1 | 29 | 248 | 1260 | 0.86 | 44.9 | 30.6 | 9 | 25 | 1189 | 67.2 | 0 | 177 | 0 | 0 | 0 | 369 | 0.126 | 0.023 | 0.018 | 0.144 | 1260 | 230 | 180 | 1440 | 1 | 1 | 1 | 1
180913 | 606.6 | 13.5 | 13.3 | 405.1 | 13289.74 | 273.816 | 5965.111 | 28898.59 | 1978.798 | 186.7559 | 209.1111 | 2587.92 | 59.81667 | 1071.333 | 40.66667 | 121.3333 | 1 | 151 | 61.06146 | 10.1 | 0 | 0 | 0 | 15 | 16 | 16 | 33 | 3 | 0 | 0 | 0 | 0 | 0.5496689 | 60 | 2 | 47.9 | 26.7 | 30 | 167 | 1.10596 | 0.1758242 | 0.03296703 | 0 | 126 | 59.85 | 25 | 67.18 | 220 | 1335 | 1.1 | 40.5 | 31.6 | 14 | 60 | 2 | 47.9 | 26.7 | 30 | 253 | 1255 | 0.95 | 45.1 | 30.4 | 9 | 27 | 1192 | 61.8 | 0 | 167 | 0 | 0 | 0 | 362 | 0.131 | 0.02 | 0.016 | 0.126 | 1310 | 200 | 160 | 1260 | 1 | 1 | 1 | 1
180913 | 606.6 | 13.5 | 13.3 | 405.1 | 13289.74 | 273.816 | 5965.111 | 28898.59 | 1978.798 | 186.7559 | 209.1111 | 2587.92 | 60.60333 | 1083 | 60.66667 | 121.3333 | 2 | 156 | 50.40545 | 10 | 0 | 0 | 0 | 24 | 10 | 0 | 20 | 3 | 0 | 0 | 0 | 12 | 0.4423077 | 63 | 2.77 | 45.9 | 29.7 | 31 | 150 | 0.9615385 | 0 | 0.03225806 | 0.1290323 | 129 | 48.01 | 27 | 61.83 | 193 | 1325 | 1 | 41 | 32 | 14 | 63 | 2.8 | 45.9 | 29.7 | 31 | 230 | 1261 | 0.89 | 45.6 | 30.1 | 9 | 26 | 1196 | 59.2 | 0 | 150 | 0 | 0 | 0 | 325 | 0.159 | 0.027 | 0.018 | 0.157 | 1590 | 270 | 180 | 1570 | 1 | 1 | 1 | 1
180913 | 606.6 | 13.5 | 13.3 | 405.1 | 13289.74 | 273.816 | 5965.111 | 28898.59 | 1978.798 | 186.7559 | 209.1111 | 2587.92 | 63.36667 | 1463 | 44 | 124.6667 | 2 | 156 | 51.14635 | 9.2 | 0 | 0 | 0 | 25 | 13 | 34.56 | 19 | 3 | 0 | 0 | 3 | 11 | 0.6958974 | 52 | 2.28 | 47.2 | 27.5 | 27 | 189 | 1.211538 | 0.3323077 | 0.02884615 | 0.1057692 | 126 | 63.32 | 30 | 0 | 202 | 1318 | 1.5 | 34.9 | 38.9 | 7 | 52 | 2.3 | 47.2 | 27.5 | 27 | 225 | 1259 | 0.89 | 44.6 | 32.4 | 8 | 29 | 1205 | 61.8 | 0 | 189 | 0 | 0 | 5 | 451 | 0.156 | 0.023 | 0.02 | 0.233 | 1560 | 230 | 200 | 2330 | 1 | 1 | 1 | 1
180914 | 606.6 | 13.5 | 13.3 | 405.1 | 13289.74 | 273.816 | 5965.111 | 28898.59 | 1978.798 | 186.7559 | 209.1111 | 2587.92 | 60.81333 | 1246.667 | 69 | 123 | 1 | 151 | 60.9553 | 10.2 | 0 | 0 | 0 | 18 | 10 | 35 | 20 | 3 | 0 | 0 | 2 | 8 | 0.6357616 | 59 | 2.78 | 44.9 | 28.5 | 30 | 168 | 1.112583 | 0.3804348 | 0.0326087 | 0.08695652 | 122 | 60.76 | 29 | 61.76 | 163 | 1288 | 1 | 39.5 | 33.6 | 8 | 59 | 2.8 | 44.9 | 28.5 | 30 | 212 | 1262 | 0.86 | 44 | 33.4 | 12 | 10 | 1194 | 64.8 | 0 | 168 | 0 | 0 | 0 | 395 | 0.125 | 0.019 | 0.014 | 0.21 | 1250 | 190 | 140 | 2100 | 1 | 1 | 1 | 1
180914 | 606.6 | 13.5 | 13.3 | 405.1 | 13289.74 | 273.816 | 5965.111 | 28898.59 | 1978.798 | 186.7559 | 209.1111 | 2587.92 | 60.24333 | 1045.333 | 58 | 121 | 2 | 161 | 60.50453 | 11.8 | 0 | 0 | 0 | 17 | 10 | 34.56 | 36 | 3 | 0 | 0 | 3 | 0 | 0.6432298 | 57 | 1.66 | 46.9 | 27.6 | 30 | 190 | 1.180124 | 0.3323077 | 0.02884615 | 0 | 151 | 60.22 | 10 | 64.84 | 206 | 1313 | 1.1 | 38.3 | 34.8 | 8 | 57 | 1.7 | 46.9 | 27.6 | 30 | 251 | 1259 | 0.85 | 44.2 | 33.3 | 10 | 12 | 1197 | 64.8 | 0 | 190 | 0 | 0 | 0 | 412 | 0.099 | 0.017 | 0.014 | 0.203 | 990 | 170 | 140 | 2030 | 1 | 1 | 1 | 1
180914 | 606.6 | 13.5 | 13.3 | 405.1 | 13289.74 | 273.816 | 5965.111 | 28898.59 | 1978.798 | 186.7559 | 209.1111 | 2587.92 | 58.89333 | 737.6667 | 54 | 118 | 1 | 150 | 59.48227 | 11 | 0 | 0 | 0 | 16 | 12 | 35 | 31.5 | 3 | 0 | 0 | 0 | 0 | 0.65 | 57 | 1.97 | 47.6 | 27.4 | 29 | 183 | 1.22 | 0.3763441 | 0.03225806 | 0 | 138 | 59.02 | 12 | 64.84 | 192 | 1303 | 1.1 | 38.9 | 33.9 | 10 | 57 | 2 | 47.6 | 27.4 | 29 | 244 | 1277 | 0.87 | 44.2 | 31.9 | 9 | 5 | 1204 | 50.4 | 0 | 183 | 0 | 0 | 0 | 407 | 0.123 | 0.02 | 0.014 | 0.16 | 1230 | 200 | 140 | 1600 | 1 | 1 | 1 | 1
180914 | 606.6 | 13.5 | 13.3 | 405.1 | 13289.74 | 273.816 | 5965.111 | 28898.59 | 1978.798 | 186.7559 | 209.1111 | 2587.92 | 59.40333 | 624.6667 | 18.66667 | 117.3333 | 2 | 156 | 59.39987 | 12.3 | 0 | 0 | 0 | 18 | 10 | 35 | 28 | 3 | 8 | 0 | 0 | 0 | 0.6538462 | 55 | 1.76 | 47.7 | 28.3 | 31 | 180 | 1.153846 | 0.3465347 | 0.02970297 | 0 | 151 | 59.7 | 5 | 50.37 | 178 | 1306 | 1 | 40.2 | 33 | 9 | 55 | 1.8 | 47.7 | 28.3 | 31 | 212 | 1274 | 0.91 | 44.1 | 30.4 | 9 | 21 | 1194 | 61.1 | 0 | 180 | 0 | 0 | 0 | 401 | 0.104 | 0.018 | 0.013 | 0.15 | 1040 | 180 | 130 | 1500 | 1 | 1 | 1 | 1
180914 | 606.6 | 13.5 | 13.3 | 405.1 | 13289.74 | 273.816 | 5965.111 | 28898.59 | 1978.798 | 186.7559 | 209.1111 | 2587.92 | 58.8 | 692 | 35.66667 | 118 | 1 | 152 | 59.07914 | 11.3 | 0 | 0 | 0 | 27 | 12 | 20 | 17.5 | 3 | 0 | 0 | 0 | 9 | 0.5822368 | 59 | 2.02 | 46.7 | 25.3 | 33 | 156 | 1.026316 | 0.2150538 | 0.03225806 | 0.09677419 | 131 | 58.76 | 21 | 61.06 | 178 | 1306 | 1.2 | 39.5 | 33.7 | 8 | 59 | 2 | 46.7 | 25.3 | 33 | 233 | 1278 | 0.92 | 44.6 | 31.8 | 8 | 4 | 1201 | 51.6 | 0 | 156 | 0 | 0 | 0 | 361 | 0.175 | 0.027 | 0.017 | 0.145 | 1750 | 270 | 170 | 1450 | 1 | 1 | 1 | 1
180914 | 606.6 | 13.5 | 13.3 | 405.1 | 13289.74 | 273.816 | 5965.111 | 28898.59 | 1978.798 | 186.7559 | 209.1111 | 2587.92 | 61.19 | 840.6667 | 29 | 119.3333 | 2 | 160 | 61.06925 | 11.7 | 0 | 0 | 0 | 24 | 13 | 35 | 29 | 3 | 0 | 0 | 2 | 0 | 0.6625 | 56 | 1.98 | 46.8 | 27.7 | 32 | 186 | 1.1625 | 0.3365385 | 0.02884615 | 0 | 156 | 61.31 | 4 | 51.59 | 186 | 1315 | 1 | 40.4 | 31.3 | 8 | 56 | 2 | 46.8 | 27.7 | 32 | 226 | 1270 | 0.99 | 44.8 | 31.7 | 8 | 16 | 1195 | 53.1 | 0 | 186 | 0 | 0 | 5 | 424 | 0.113 | 0.019 | 0.015 | 0.181 | 1130 | 190 | 150 | 1810 | 1 | 1 | 1 | 1
180915 | 606.6 | 13.5 | 13.3 | 405.1 | 13289.74 | 273.816 | 5965.111 | 28898.59 | 1978.798 | 186.7559 | 209.1111 | 2587.92 | 59.7 | 985.5 | 68.5 | 120.5 | 1 | 150 | 57.64807 | 11.8 | 0 | 0 | 0 | 18 | 15 | 35 | 11 | 3 | 0 | 0 | 3 | 10 | 0.6333333 | 60 | 2.87 | 46.3 | 26.8 | 34 | 158 | 1.053333 | 0.3888889 | 0.03333333 | 0.1111111 | 134 | 58.19 | 16 | 53.14 | 192 | 1311 | 1.3 | 38.3 | 35.3 | 7 | 60 | 2.9 | 46.3 | 26.8 | 34 | 248 | 1269 | 0.92 | 44.6 | 31.9 | 8 | 4 | 1192 | 63.3 | 0 | 158 | 0 | 0 | 0 | 345 | 0.109 | 0.02 | 0.017 | 0.19 | 1090 | 200 | 170 | 1900 | 1 | 1 | 1 | 1
180915 | 647.8 | 40.78 | 26.32 | 449.2 | 12221.67 | 264.5762 | 5230.363 | 25787.02 | 2097.698 | 309.6762 | 222.4582 | 2852.245 | 61.24333 | 1028 | 59.33333 | 121 | 2 | 155 | 61.31942 | 11.2 | 0 | 0 | 0 | 24 | 14 | 35 | 18 | 3 | 0 | 0 | 0 | 0 | 0.6064516 | 58 | 2.24 | 47.1 | 27.8 | 31 | 187 | 1.206452 | 0.3608247 | 0.03092784 | 0 | 151 | 61.27 | 4 | 63.33 | 172 | 1318 | 1.2 | 39.4 | 34.1 | 9 | 58 | 2.2 | 47.1 | 27.8 | 31 | 219 | 1271 | 0.91 | 44.6 | 32.2 | 7 | 11 | 1194 | 64 | 0 | 187 | 0 | 0 | 0 | 438 | 0.162 | 0.029 | 0.018 | 0.197 | 1620 | 290 | 180 | 1970 | 1 | 1 | 1 | 1
180915 | 647.8 | 40.78 | 26.32 | 449.2 | 12221.67 | 264.5762 | 5230.363 | 25787.02 | 2097.698 | 309.6762 | 222.4582 | 2852.245 | 60.20333 | 989.6667 | 53.33333 | 120.3333 | 1 | 152 | 60.52816 | 11.1 | 0 | 0 | 0 | 16 | 0 | 32 | 41.5 | 3 | 0 | 0 | 0 | 0 | 0.6085526 | 55 | 0.59 | 37.4 | 36.3 | 30 | 165 | 1.085526 | 0.3298969 | 0.03092784 | 0 | 141 | 60.26 | 11 | 64.01 | 185 | 1318 | 1.2 | 39.5 | 34 | 9 | 55 | 0.6 | 37.4 | 36.3 | 30 | 232 | 1264 | 0.88 | 44.6 | 32.3 | 10 | 8 | 1204 | 62.9 | 0 | 165 | 0 | 0 | 0 | 344 | 0.144 | 0.022 | 0.017 | 0.172 | 1440 | 220 | 170 | 1720 | 1 | 1 | 1 | 1
180915 | 647.8 | 40.78 | 26.32 | 449.2 | 12221.67 | 264.5762 | 5230.363 | 25787.02 | 2097.698 | 309.6762 | 222.4582 | 2852.245 | 60.96333 | 1130 | 77.33333 | 122 | 2 | 156 | 49.31865 | 11.2 | 0 | 0 | 0 | 20 | 6.5 | 35 | 27 | 3 | 8 | 0 | 0 | 0 | 0.6378205 | 57 | 2.85 | 44 | 29.2 | 30 | 182 | 1.166667 | 0.3535354 | 0.03030303 | 0 | 148 | 48.59 | 8 | 62.88 | 217 | 1316 | 1 | 40.6 | 33.6 | 12 | 57 | 2.9 | 44 | 29.2 | 30 | 260 | 1269 | 0.95 | 44.3 | 32.2 | 10 | 14 | 1198 | 60.5 | 0 | 182 | 0 | 0 | 0 | 382 | 0.102 | 0.015 | 0.016 | 0.252 | 1020 | 150 | 160 | 2520 | 1 | 1 | 1 | 1
180915 | 647.8 | 40.78 | 26.32 | 449.2 | 12221.67 | 264.5762 | 5230.363 | 25787.02 | 2097.698 | 309.6762 | 222.4582 | 2852.245 | 60.51333 | 876.6667 | 42.66667 | 119.6667 | 2 | 159 | 60.80667 | 11.6 | 0 | 0 | 0 | 25 | 10 | 34.56 | 20 | 3 | 0 | 0 | 3 | 10 | 0.6638994 | 63 | 3.51 | 44.4 | 29.5 | 32 | 184 | 1.157233 | 0.36 | 0.03125 | 0.1041667 | 150 | 60.95 | 9 | 58.34 | 154 | 1302 | 1.3 | 38 | 35.5 | 7 | 63 | 3.5 | 44.4 | 29.5 | 32 | 214 | 1268 | 0.95 | 44.3 | 33.4 | 12 | 3 | 1192 | 70.2 | 0 | 184 | 0 | 0 | 0 | 417 | 0.113 | 0.02 | 0.017 | 0.263 | 1130 | 200 | 170 | 2630 | 1 | 1 | 1 | 1
180916 | 647.8 | 40.78 | 26.32 | 449.2 | 12221.67 | 264.5762 | 5230.363 | 25787.02 | 2097.698 | 309.6762 | 222.4582 | 2852.245 | 61.16667 | 875 | 49 | 119.6667 | 1 | 149 | 61.36758 | 11 | 0 | 0 | 0 | 19 | 15 | 35 | 5 | 3 | 0 | 0 | 3 | 10 | 0.6040268 | 60 | 2.92 | 46.4 | 27.4 | 35 | 163 | 1.09396 | 0.3932584 | 0.03370787 | 0.1123596 | 146 | 61.19 | 3 | 70.21 | 197 | 1300 | 1 | 39.9 | 34.4 | 8 | 60 | 2.9 | 46.4 | 27.4 | 35 | 242 | 1266 | 0.93 | 44.2 | 32.4 | 7 | 15 | 1186 | 63.2 | 0 | 163 | 0 | 0 | 0 | 373 | 0.128 | 0.022 | 0.02 | 0.205 | 1280 | 220 | 200 | 2050 | 1 | 1 | 1 | 1
180916 | 647.8 | 40.78 | 26.32 | 449.2 | 12221.67 | 264.5762 | 5230.363 | 25787.02 | 2097.698 | 309.6762 | 222.4582 | 2852.245 | 61.6825 | 974.75 | 53.5 | 120.75 | 2 | 154 | 61.60545 | 10.2 | 0 | 0 | 0 | 15 | 11 | 35 | 18 | 3 | 0 | 0 | 3 | 8 | 0.6038961 | 60 | 3.54 | 44.2 | 29.1 | 29 | 176 | 1.142857 | 0.3723404 | 0.03191489 | 0.08510638 | 139 | 61.44 | 15 | 63.17 | 218 | 1312 | 1.1 | 39.5 | 34.3 | 7 | 60 | 3.5 | 44.2 | 29.1 | 29 | 260 | 1272 | 0.91 | 44.2 | 32.6 | 7 | 18 | 1193 | 69 | 0 | 176 | 0 | 0 | 7 | 411 | 0.125 | 0.019 | 0.019 | 0.202 | 1250 | 190 | 190 | 2020 | 1 | 1 | 1 | 1
180916 | 647.8 | 40.78 | 26.32 | 449.2 | 12221.67 | 264.5762 | 5230.363 | 25787.02 | 2097.698 | 309.6762 | 222.4582 | 2852.245 | 61.80333 | 1179 | 54.33333 | 122 | 1 | 150 | 62.7014 | 9.9 | 0 | 0 | 0 | 24 | 16 | 35 | 4.5 | 3 | 0 | 0 | 2 | 9 | 0.6233333 | 54 | 3.36 | 44 | 29.2 | 31 | 161 | 1.073333 | 0.3645833 | 0.03125 | 0.09375 | 132 | 61.85 | 18 | 68.97 | 185 | 1299 | 1.1 | 38.7 | 34.6 | 9 | 54 | 3.4 | 44 | 29.2 | 31 | 230 | 1264 | 1.01 | 43 | 32.4 | 7 | 9 | 1211 | 71.6 | 0 | 161 | 0 | 0 | 0 | 392 | 0.129 | 0.019 | 0.02 | 0.18 | 1290 | 190 | 200 | 1800 | 1 | 1 | 1 | 1
180916 | 647.8 | 40.78 | 26.32 | 449.2 | 12221.67 | 264.5762 | 5230.363 | 25787.02 | 2097.698 | 309.6762 | 222.4582 | 2852.245 | 59.96 | 969 | 93.33333 | 120.6667 | 2 | 154 | 60.77682 | 11.5 | 0 | 0 | 0 | 17 | 15 | 35 | 15 | 3 | 0 | 0 | 0 | 9 | 0.6103896 | 55 | 2.43 | 46.1 | 27.5 | 30 | 171 | 1.11039 | 0.3535354 | 0.03030303 | 0.09090909 | 145 | 60.11 | 9 | 71.6 | 182 | 1305 | 1.2 | 35.9 | 36.4 | 7 | 55 | 2.4 | 46.1 | 27.5 | 30 | 235 | 1268 | 1.26 | 42.7 | 32.8 | 7 | 2 | 1233 | 71.8 | 0 | 172 | 0 | 0 | 6 | 394 | 0.111 | 0.021 | 0.019 | 0.213 | 1110 | 210 | 190 | 2130 | 1 | 1 | 1 | 1
180916 | 647.8 | 40.78 | 26.32 | 449.2 | 12221.67 | 264.5762 | 5230.363 | 25787.02 | 2097.698 | 309.6762 | 222.4582 | 2852.245 | 61.09 | 1150 | 79 | 122.3333 | 1 | 150 | 61.11047 | 10.9 | 0 | 0 | 0 | 17 | 18 | 35 | 22 | 3 | 0 | 0 | 0 | 0 | 0.6333333 | 62 | 4.21 | 43.7 | 31.7 | 35 | 163 | 1.086667 | 0.3977273 | 0.03409091 | 0 | 148 | 60.97 | 2 | 71.8 | 213 | 1311 | 1.1 | 37.6 | 34.8 | 6 | 62 | 4.2 | 43.7 | 31.7 | 35 | 246 | 1271 | 1.05 | 43.4 | 33.4 | 14 | 29 | 1210 | 71.4 | 0 | 163 | 0 | 0 | 0 | 345 | 0.093 | 0.014 | 0.015 | 0.223 | 930 | 140 | 150 | 2230 | 1 | 1 | 1 | 1
180916 | 647.8 | 40.78 | 26.32 | 449.2 | 12221.67 | 264.5762 | 5230.363 | 25787.02 | 2097.698 | 309.6762 | 222.4582 | 2852.245 | 60.65667 | 1107.333 | 93.66667 | 121.3333 | 2 | 158 | 62.57171 | 10.7 | 0 | 0 | 0 | 18 | 0 | 34.56 | 40 | 3 | 0 | 0 | 2 | 0 | 0.6174684 | 60 | 3.71 | 43.1 | 28.1 | 31 | 188 | 1.189873 | 0.3526531 | 0.03061224 | 0 | 129 | 60.59 | 29 | 71.38 | 156 | 1316 | 1.2 | 39.5 | 32.3 | 10 | 60 | 3.7 | 43.1 | 28.1 | 31 | 212 | 1258 | 1.18 | 44 | 32.6 | 18 | 4 | 1194 | 71.2 | 0 | 188 | 0 | 0 | 0 | 406 | 0.106 | 0.019 | 0.017 | 0.289 | 1060 | 190 | 170 | 2890 | 1 | 1 | 1 | 1
180917 | 647.8 | 40.78 | 26.32 | 449.2 | 12221.67 | 264.5762 | 5230.363 | 25787.02 | 2097.698 | 309.6762 | 222.4582 | 2852.245 | 62.55333 | 1583 | 104.6667 | 126 | 1 | 151 | 62.65046 | 10.3 | 0 | 0 | 0 | 19 | 0 | 35 | 37 | 3 | 0 | 0 | 0 | 0 | 0.6225166 | 56 | 2.93 | 45.1 | 31.1 | 33 | 186 | 1.231788 | 0.3684211 | 0.03157895 | 0 | 147 | 62.42 | 4 | 71.24 | 169 | 1310 | 1.1 | 39.4 | 32.6 | 9 | 56 | 2.9 | 45.1 | 31.1 | 33 | 207 | 1262 | 1.05 | 44.7 | 32.3 | 7 | 18 | 1190 | 72.9 | 0 | 186 | 0 | 0 | 0 | 426 | 0.111 | 0.019 | 0.019 | 0.247 | 1110 | 190 | 190 | 2470 | 1 | 1 | 1 | 1
180917 | 585 | 44 | 11 | 393.5 | 12897.36 | 281.0492 | 5564.438 | 27336.27 | 1953.329 | 317.0331 | 211.2082 | 2774.491 | 60.71333 | 1071 | 109.3333 | 121.3333 | 2 | 153 | 62.15529 | 10.4 | 0 | 0 | 0 | 16 | 6 | 35 | 25 | 3 | 0 | 0 | 0 | 8 | 0.6078431 | 58 | 1.92 | 47.6 | 26.3 | 30 | 172 | 1.124183 | 0.3684211 | 0.03157895 | 0.08421053 | 135 | 60.72 | 18 | 72.93 | 171 | 1321 | 1 | 39 | 33.3 | 9 | 58 | 1.9 | 47.6 | 26.3 | 30 | 225 | 1265 | 0.99 | 43.9 | 31.4 | 8 | 4 | 1187 | 70.2 | 0 | 172 | 0 | 0 | 5 | 381 | 0.104 | 0.02 | 0.017 | 0.176 | 1040 | 200 | 170 | 1760 | 1 | 1 | 1 | 1
180917 | 585 | 44 | 11 | 393.5 | 12897.36 | 281.0492 | 5564.438 | 27336.27 | 1953.329 | 317.0331 | 211.2082 | 2774.491 | 62.40667 | 1356 | 120.6667 | 124.3333 | 1 | 151 | 62.73808 | 10.2 | 0 | 0 | 0 | 18 | 11 | 35 | 11.5 | 3 | 0 | 0 | 3 | 6 | 0.5794702 | 59 | 1.96 | 46 | 26.2 | 28 | 165 | 1.092715 | 0.3804348 | 0.0326087 | 0.06521739 | 148 | 62.59 | 3 | 70.15 | 173 | 1318 | 1.1 | 39.6 | 33.1 | 11 | 59 | 2 | 46 | 26.2 | 28 | 207 | 1257 | 0.87 | 44.4 | 31.2 | 10 | 25 | 1187 | 70.7 | 0 | 165 | 0 | 0 | 0 | 364 | 0.133 | 0.018 | 0.022 | 0.189 | 1330 | 180 | 220 | 1890 | 1 | 1 | 1 | 1
180917 | 585 | 44 | 11 | 393.5 | 12897.36 | 281.0492 | 5564.438 | 27336.27 | 1953.329 | 317.0331 | 211.2082 | 2774.491 | 62.08333 | 1367.333 | 101.3333 | 124.3333 | 1 | 150 | 62.29373 | 10.7 | 0 | 0 | 0 | 21 | 0 | 35 | 26 | 3 | 0 | 0 | 0 | 8.5 | 0.6233333 | 48 | 2.16 | 45.5 | 28.1 | 31 | 158 | 1.053333 | 0.3431373 | 0.02941176 | 0.08333333 | 146 | 62.06 | 4 | 70.72 | 194 | 1310 | 1.2 | 39.2 | 32.6 | 9 | 48 | 2.2 | 45.5 | 28.1 | 31 | 237 | 1266 | 0.99 | 44 | 31.8 | 9 | 25 | 1198 | 68.7 | 0 | 158 | 0 | 0 | 0 | 355 | 0.113 | 0.014 | 0.019 | 0.208 | 1130 | 140 | 190 | 2080 | 1 | 1 | 1 | 1
180917 | 585 | 44 | 11 | 393.5 | 12897.36 | 281.0492 | 5564.438 | 27336.27 | 1953.329 | 317.0331 | 211.2082 | 2774.491 | 59.94667 | 1155.333 | 107 | 122 | 2 | 160 | 61.3108125 | 11.2 | 0 | 0 | 0 | 25 | 10 | 34.56 | 12 | 3 | 8 | 0 | 3 | 9 | 0.6535 | 68 | 1.44 | 46.8 | 28.7 | 26 | 163 | 1.01875 | 0.3756522 | 0.0326087 | 0.09782609 | 135 | 59.95 | 25 | 68.65 | 171 | 1303 | 0.9 | 38.6 | 33.1 | 8 | 68 | 1.4 | 46.8 | 28.7 | 26 | 235 | 1269 | 0.9 | 44.2 | 32.7 | 14 | 4 | 1193 | 69.1 | 0 | 163 | 0 | 0 | 0 | 362 | 0.108 | 0.021 | 0.017 | 0.183 | 1080 | 210 | 170 | 1830 | 1 | 1 | 1 | 1
180917 | 585 | 44 | 11 | 393.5 | 12897.36 | 281.0492 | 5564.438 | 27336.27 | 1953.329 | 317.0331 | 211.2082 | 2774.491 | 61.55333 | 1355.667 | 67.66667 | 124 | 1 | 149 | 61.77188 | 10.7 | 0 | 0 | 0 | 16 | 10 | 35 | 22 | 3 | 0 | 0 | 2 | 11 | 0.6644295 | 63 | 5.61 | 42.5 | 27.4 | 38 | 170 | 1.14094 | 0.4069767 | 0.03488372 | 0.127907 | 145 | 61.57 | 4 | 69.14 | 220 | 1324 | 1.4 | 37.9 | 33.8 | 10 | 63 | 5.6 | 42.5 | 27.4 | 38 | 258 | 1273 | 1 | 42.7 | 33.5 | 11 | 25 | 1198 | 69.3 | 0 | 170 | 0 | 0 | 0 | 393 | 0.107 | 0.015 | 0.016 | 0.225 | 1070 | 150 | 160 | 2250 | 1 | 1 | 1 | 1
180918 | 585 | 44 | 11 | 393.5 | 12897.36 | 281.0492 | 5564.438 | 27336.27 | 1953.329 | 317.0331 | 211.2082 | 2774.491 | 61.16 | 1215.667 | 19 | 122.6667 | 1 | 147 | 61.74265 | 10.3 | 0 | 0 | 0 | 18 | 11 | 35 | 13 | 3 | 0 | 0 | 3 | 8 | 0.6190476 | 58 | 3.25 | 42.3 | 34.9 | 31 | 166 | 1.129252 | 0.3932584 | 0.03370787 | 0.08988764 | 137 | 61.11 | 10 | 70.37 | 179 | 1308 | 1.1 | 37.7 | 33.6 | 10 | 58 | 3.3 | 42.3 | 34.9 | 31 | 214 | 1271 | 1 | 43.8 | 31.7 | 11 | 23 | 1186 | 70.4 | 0 | 166 | 0 | 0 | 0 | 373 | 0.134 | 0.018 | 0.02 | 0.25 | 1340 | 180 | 200 | 2500 | 1 | 1 | 1 | 1
180918 | 585 | 44 | 11 | 393.5 | 12897.36 | 281.0492 | 5564.438 | 27336.27 | 1953.329 | 317.0331 | 211.2082 | 2774.491 | 59.95 | 1289 | 57.33333 | 123.6667 | 2 | 156 | 61.53455 | 11 | 0 | 0 | 0 | 16 | 12 | 35 | 23 | 3 | 0 | 0 | 0 | 10 | 0.6346154 | 58 | 1.39 | 46.1 | 28.5 | 26 | 171 | 1.096154 | 0.3571429 | 0.03061224 | 0.1020408 | 133 | 60.01 | 23 | 70.36 | 179 | 1302 | 2.2 | 34.2 | 36.1 | 8 | 59 | 1.4 | 46.1 | 28.5 | 26 | 233 | 1266 | 1 | 43 | 32.1 | 11 | 5 | 1209 | 68.7 | 0 | 171 | 0 | 0 | 5 | 376 | 0.112 | 0.02 | 0.017 | 0.217 | 1120 | 200 | 170 | 2170 | 1 | 1 | 1 | 1
180918 | 585 | 44 | 11 | 393.5 | 12897.36 | 281.0492 | 5564.438 | 27336.27 | 1953.329 | 317.0331 | 211.2082 | 2774.491 | 61.95333 | 1585 | 47.33333 | 126 | 1 | 150 | 62.308 | 10.8 | 0 | 0 | 0 | 17 | 15 | 35 | 10.5 | 3 | 0 | 0 | 3 | 9 | 0.6166667 | 57 | 3.3 | 43 | 30.9 | 35 | 179 | 1.193333 | 0.3763441 | 0.03225806 | 0.09677419 | 145 | 62.09 | 5 | 68.74 | 198 | 1318 | 1.2 | 37.5 | 33.4 | 9 | 57 | 3.3 | 43 | 30.9 | 35 | 226 | 1268 | 1.01 | 43.5 | 31.1 | 8 | 29 | 1188 | 68.7 | 0 | 179 | 0 | 0 | 0 | 409 | 0.117 | 0.02 | 0.02 | 0.284 | 1170 | 200 | 200 | 2840 | 1 | 1 | 1 | 1
180918 | 585 | 44 | 11 | 393.5 | 12897.36 | 281.0492 | 5564.438 | 27336.27 | 1953.329 | 317.0331 | 211.2082 | 2774.491 | 60.08333 | 1235 | 62.66667 | 122.6667 | 2 | 156 | 62.02327 | 10.4 | 0 | 0 | 0 | 25 | 10 | 23 | 19 | 3 | 16 | 0 | 3 | 0 | 0.6346154 | 63 | 1.83 | 45.9 | 27.5 | 28 | 160 | 1.025641 | 0.2473118 | 0.03225806 | 0 | 127 | 60.49 | 29 | 68.72 | 171 | 1315 | 0.9 | 37.5 | 34.6 | 8 | 63 | 1.8 | 45.9 | 27.5 | 28 | 230 | 1259 | 0.91 | 43.7 | 31.9 | 13 | 4 | 1194 | 68.8 | 0 | 160 | 0 | 0 | 0 | 387 | 0.143 | 0.021 | 0.022 | 0.211 | 1430 | 210 | 220 | 2110 | 1 | 1 | 1 | 1
180918 | 585 | 44 | 11 | 393.5 | 12897.36 | 281.0492 | 5564.438 | 27336.27 | 1953.329 | 317.0331 | 211.2082 | 2774.491 | 59.52667 | 958.6667 | 72 | 120.3333 | 1 | 152 | 59.76322 | 12 | 0 | 0 | 0 | 18 | 10 | 35 | 20 | 3 | 0 | 0 | 3 | 8 | 0.6381579 | 58 | 2.19 | 46.4 | 28.7 | 30 | 163 | 1.072368 | 0.3723404 | 0.03191489 | 0.08510638 | 148 | 59.52 | 4 | 68.77 | 210 | 1314 | 1.2 | 39 | 32.9 | 8 | 58 | 2.2 | 46.4 | 28.7 | 30 | 246 | 1264 | 0.96 | 44.5 | 32.3 | 13 | 22 | 1198 | 69.2 | 0 | 163 | 0 | 0 | 0 | 365 | 0.106 | 0.016 | 0.015 | 0.184 | 1060 | 160 | 150 | 1840 | 1 | 1 | 1 | 1
180919 | 585 | 44 | 11 | 393.5 | 12897.36 | 281.0492 | 5564.438 | 27336.27 | 1953.329 | 317.0331 | 211.2082 | 2774.491 | 61.14667 | 1142 | 69.33333 | 122 | 2 | 159 | 62.38113 | 10.7 | 0 | 0 | 0 | 16 | 10 | 35 | 19 | 3 | 0 | 0 | 3 | 8 | 0.591195 | 62 | 2.6 | 42.2 | 39.6 | 26 | 180 | 1.132075 | 0.3608247 | 0.03092784 | 0.08247423 | 137 | 61.29 | 22 | 69.18 | 166 | 1300 | 1 | 38.7 | 33.5 | 8 | 62 | 2.6 | 42.2 | 39.6 | 26 | 225 | 1274 | 0.91 | 44.6 | 31.7 | 9 | 3 | 1201 | 68.7 | 0 | 180 | 0 | 0 | 7 | 406 | 0.126 | 0.018 | 0.018 | 0.188 | 1260 | 180 | 180 | 1880 | 1 | 1 | 1 | 1
180919 | 585 | 44 | 11 | 393.5 | 12897.36 | 281.0492 | 5564.438 | 27336.27 | 1953.329 | 317.0331 | 211.2082 | 2774.491 | 60.39667 | 1007.667 | 91.66667 | 120.3333 | 1 | 150 | 60.55607 | 11.3 | 0 | 0 | 0 | 16 | 0 | 35 | 35 | 3 | 0 | 0 | 3 | 8 | 0.6666667 | 55 | 2.01 | 48.5 | 27.6 | 30 | 170 | 1.133333 | 0.3684211 | 0.03157895 | 0.08421053 | 147 | 60.39 | 3 | 68.7 | 195 | 1302 | 0.8 | 38.6 | 34.8 | 10 | 55 | 2 | 48.5 | 27.6 | 30 | 230 | 1275 | 0.83 | 44.7 | 32.1 | 9 | 20 | 1196 | 69 | 0 | 170 | 0 | 0 | 0 | 385 | 0.135 | 0.018 | 0.018 | 0.146 | 1350 | 180 | 180 | 1460 | 1 | 1 | 1 | 1
180919 | 585 | 44 | 11 | 393.5 | 12897.36 | 281.0492 | 5564.438 | 27336.27 | 1953.329 | 317.0331 | 211.2082 | 2774.491 | 59.24667 | 649.6667 | 54 | 117.3333 | 2 | 158 | 60.6188 | 11.8 | 0 | 0 | 0 | 19 | 10 | 35 | 16 | 3 | 0 | 0 | 3 | 7 | 0.5886076 | 61 | 2.89 | 44.8 | 30.7 | 32 | 175 | 1.107595 | 0.3608247 | 0.03092784 | 0.07216495 | 138 | 59.4 | 20 | 69.03 | 178 | 1307 | 1 | 41.5 | 32.7 | 11 | 61 | 2.9 | 44.8 | 30.7 | 32 | 237 | 1271 | 0.87 | 45 | 31.6 | 10 | 2 | 1203 | 69.2 | 0 | 175 | 0 | 0 | 5 | 430 | 0.132 | 0.024 | 0.014 | 0.206 | 1320 | 240 | 140 | 2060 | 1 | 1 | 1 | 1
180919 | 585 | 44 | 11 | 393.5 | 12897.36 | 281.0492 | 5564.438 | 27336.27 | 1953.329 | 317.0331 | 211.2082 | 2774.491 | 60.96 | 929.3333 | 37 | 120.3333 | 1 | 150 | 61.352 | 10.4 | 0 | 0 | 0 | 23 | 19 | 35 | 4.5 | 3 | 16 | 0 | 3 | 0 | 0.69 | 58 | 1.87 | 48.2 | 27.4 | 33 | 168 | 1.12 | 0.3804348 | 0.0326087 | 0 | 148 | 61.25 | 2 | 69.23 | 195 | 1303 | 1.1 | 42.4 | 31 | 10 | 58 | 1.9 | 48.2 | 27.4 | 33 | 226 | 1268 | 0.87 | 44.8 | 30.9 | 7 | 27 | 1195 | 68.4 | 0 | 168 | 0 | 0 | 0 | 370 | 0.121 | 0.016 | 0.019 | 0.143 | 1210 | 160 | 190 | 1430 | 1 | 1 | 1 | 1
180919 | 585 | 44 | 11 | 393.5 | 12897.36 | 281.0492 | 5564.438 | 27336.27 | 1953.329 | 317.0331 | 211.2082 | 2774.491 | 60.75 | 830.3333 | 31 | 119 | 2 | 156 | 62.14115 | 11.1 | 0 | 0 | 0 | 17 | 15 | 0 | 5 | 3 | 16 | 15 | 3 | 0 | 0.474359 | 58 | 2.52 | 45.7 | 29.2 | 31 | 166 | 1.064103 | 0 | 0.03061224 | 0 | 129 | 60.84 | 27 | 68.36 | 165 | 1320 | 1.1 | 40.3 | 33.1 | 8 | 56 | 2.5 | 45.7 | 29.2 | 31 | 212 | 1269 | 0.93 | 44.5 | 32.2 | 7 | 9 | 1206 | 68.6 | 0 | 166 | 0 | 0 | 0 | 352 | 0.15 | 0.022 | 0.018 | 0.188 | 1500 | 220 | 180 | 1880 | 1 | 1 | 1 | 1
180919 | 585 | 44 | 11 | 393.5 | 12897.36 | 281.0492 | 5564.438 | 27336.27 | 1953.329 | 317.0331 | 211.2082 | 2774.491 | 62.88333 | 1218.667 | 17.66667 | 122.6667 | 1 | 154 | 63.23084 | 10 | 0 | 0 | 0 | 18 | 12 | 35 | 11 | 3 | 0 | 0 | 2 | 14 | 0.6168831 | 64 | 4.7 | 43.7 | 26.9 | 34 | 170 | 1.103896 | 0.3888889 | 0.03333333 | 0.1555556 | 145 | 62.9 | 9 | 68.62 | 206 | 1310 | 1.1 | 39.2 | 34 | 7 | 65 | 4.7 | 43.7 | 26.9 | 34 | 242 | 1270 | 0.88 | 43.8 | 32.7 | 8 | 29 | 1201 | 70.2 | 0 | 170 | 0 | 0 | 0 | 403 | 0.132 | 0.027 | 0.02 | 0.2 | 1320 | 270 | 200 | 2000 | 1 | 1 | 1 | 1
180919 | 585 | 44 | 11 | 393.5 | 12897.36 | 281.0492 | 5564.438 | 27336.27 | 1953.329 | 317.0331 | 211.2082 | 2774.491 | 60.24333 | 859.6667 | 45 | 119.6667 | 2 | 155 | 62.11787 | 10.7 | 0 | 0 | 0 | 16 | 0 | 35 | 15 | 3 | 0 | 12 | 3 | 7 | 0.5870968 | 67 | 2.36 | 47.2 | 28.3 | 28 | 173 | 1.116129 | 0.3977273 | 0.03409091 | 0.07954545 | 126 | 60.26 | 29 | 70.19 | 183 | 1308 | 1.1 | 38.2 | 35.2 | 7 | 67 | 2.4 | 47.2 | 28.3 | 28 | 246 | 1267 | 0.89 | 43.8 | 32.7 | 7 | 4 | 1196 | 69.4 | 0 | 173 | 0 | 0 | 7 | 382 | 0.133 | 0.024 | 0.017 | 0.172 | 1330 | 240 | 170 | 1720 | 1 | 1 | 1 | 1
180920 | 585 | 44 | 11 | 393.5 | 12897.36 | 281.0492 | 5564.438 | 27336.27 | 1953.329 | 317.0331 | 211.2082 | 2774.491 | 62.33 | 1303.667 | 41 | 124 | 1 | 154 | 62.74903 | 10.7 | 0 | 0 | 0 | 15 | 0 | 35 | 11 | 3 | 8 | 14 | 3 | 8 | 0.6298701 | 60 | 2.05 | 46.4 | 29.4 | 9 | 176 | 1.142857 | 0.3723404 | 0.03191489 | 0.08510638 | 150 | 62.57 | 4 | 69.35 | 202 | 1333 | 2 | 35.5 | 37 | 9 | 60 | 2.1 | 46.4 | 29.4 | 9 | 242 | 1246 | 0.84 | 43.8 | 33.2 | 8 | 20 | 1200 | 70 | 0 | 176 | 0 | 0 | 0 | 390 | 0.115 | 0.023 | 0.02 | 0.153 | 1150 | 230 | 200 | 1530 | 1 | 1 | 1 | 1
180920 | 626 | 47.5 | 11 | 270.5 | 12453.6 | 271.0999 | 5379.553 | 26435.49 | 2021.25 | 334.2521 | 210.3186 | 2562.741 | 59.56333 | 828 | 69.33333 | 119.3333 | 2 | 157 | 61.08025 | 11.4 | 0 | 0 | 0 | 18 | 0 | 35 | 5 | 3 | 8 | 17 | 3 | 8 | 0.6178344 | 60 | 1.81 | 47.7 | 27 | 29 | 171 | 1.089172 | 0.3608247 | 0.03092784 | 0.08247423 | 137 | 59.78 | 20 | 70.02 | 177 | 1303 | 0.9 | 38.9 | 35.4 | 7 | 60 | 1.8 | 47.7 | 27 | 29 | 230 | 1244 | 0.76 | 43.9 | 33 | 7 | 7 | 1202 | 69.9 | 0 | 171 | 0 | 0 | 6 | 351 | 0.158 | 0.028 | 0.02 | 0.137 | 1580 | 280 | 200 | 1370 | 1 | 1 | 1 | 1
180920 | 626 | 47.5 | 11 | 270.5 | 12453.6 | 271.0999 | 5379.553 | 26435.49 | 2021.25 | 334.2521 | 210.3186 | 2562.741 | 62.72667 | 1062.333 | 48.33333 | 121 | 1 | 157 | 63.09739 | 10.4 | 0 | 0 | 0 | 19 | 18 | 35 | 0 | 3 | 16 | 0 | 3 | 0 | 0.5987261 | 54 | 2.42 | 44.6 | 29 | 32 | 161 | 1.025478 | 0.3398058 | 0.02912621 | 0 | 150 | 62.78 | 7 | 69.85 | 218 | 1288 | 1 | 39.7 | 34.5 | 8 | 54 | 2.4 | 44.6 | 29 | 32 | 244 | 1268 | 0.85 | 43.6 | 34.1 | 10 | 28 | 1192 | 70 | 0 | 161 | 0 | 0 | 0 | 397 | 0.132 | 0.022 | 0.018 | 0.17 | 1320 | 220 | 180 | 1700 | 1 | 1 | 1 | 1
180920 | 626 | 47.5 | 11 | 270.5 | 12453.6 | 271.0999 | 5379.553 | 26435.49 | 2021.25 | 334.2521 | 210.3186 | 2562.741 | 60.28667 | 1052.667 | 72.33333 | 121 | 2 | 156 | 62.14263 | 10.8 | 0 | 0 | 0 | 25 | 18 | 34.56 | 14 | 3 | 8 | 0 | 3 | 0 | 0.6766667 | 59 | 3.27 | 42.9 | 34 | 27 | 172 | 1.102564 | 0.3562887 | 0.03092784 | 0 | 128 | 60.43 | 28 | 69.98 | 188 | 1294 | 0.9 | 38.8 | 34.4 | 7 | 59 | 3.3 | 42.9 | 34 | 27 | 232 | 1265 | 0.79 | 43.8 | 33.4 | 11 | 15 | 1198 | 70 | 0 | 172 | 0 | 0 | 0 | 387 | 0.125 | 0.029 | 0.017 | 0.166 | 1250 | 290 | 170 | 1660 | 1 | 1 | 1 | 1
180920 | 626 | 47.5 | 11 | 270.5 | 12453.6 | 271.0999 | 5379.553 | 26435.49 | 2021.25 | 334.2521 | 210.3186 | 2562.741 | 63.17667 | 1506.333 | 87 | 125 | 1 | 150 | 63.7984 | 9.4 | 0 | 0 | 0 | 17 | 13 | 35 | 0 | 3 | 8 | 0 | 3 | 7 | 0.5733333 | 61 | 6.3 | 40.9 | 28 | 37 | 167 | 1.113333 | 0.3932584 | 0.03370787 | 0.07865169 | 135 | 63.11 | 15 | 69.97 | 189 | 1290 | 1 | 37.7 | 34.6 | 7 | 61 | 6.3 | 40.9 | 28 | 37 | 235 | 1268 | 1.05 | 42.9 | 32.8 | 8 | 15 | 1186 | 69 | 0 | 167 | 0 | 0 | 0 | 369 | 0.161 | 0.024 | 0.024 | 0.248 | 1610 | 240 | 240 | 2480 | 1 | 1 | 1 | 1
180920 | 626 | 47.5 | 11 | 270.5 | 12453.6 | 271.0999 | 5379.553 | 26435.49 | 2021.25 | 334.2521 | 210.3186 | 2562.741 | 60.56667 | 1250.333 | 115.6667 | 122.6667 | 2 | 156 | 61.34962 | 10.8 | 0 | 0 | 0 | 19 | 0 | 35 | 12 | 3 | 0 | 11 | 3 | 7 | 0.5769231 | 58 | 2.29 | 46.6 | 25.9 | 32 | 181 | 1.160256 | 0.3571429 | 0.03061224 | 0.07142857 | 141 | 60.54 | 15 | 68.98 | 158 | 1293 | 1 | 37.7 | 34.9 | 8 | 58 | 2.3 | 46.6 | 25.9 | 32 | 207 | 1269 | 0.89 | 43.5 | 32.3 | 7 | 9 | 1193 | 69.8 | 0 | 181 | 0 | 0 | 0 | 395 | 0.148 | 0.024 | 0.02 | 0.205 | 1480 | 240 | 200 | 2050 | 1 | 1 | 1 | 1
180921 | 626 | 47.5 | 11 | 270.5 | 12453.6 | 271.0999 | 5379.553 | 26435.49 | 2021.25 | 334.2521 | 210.3186 | 2562.741 | 61.74 | 1362 | 118.3333 | 123.6667 | 1 | 155 | 62.19871 | 10.6 | 0 | 0 | 0 | 8 | 0 | 30 | 25 | 3 | 0 | 14 | 0 | 0 | 0.516129 | 0 | 5.55 | 40 | 37.1 | 31 | 178 | 1.148387 | 0.1935484 | 0.01935484 | 0 | 146 | 61.73 | 9 | 69.77 | 181 | 1313 | 1.3 | 38.5 | 34.8 | 8 | 50 | 5.6 | 40 | 37.1 | 31 | 223 | 1249 | 0.89 | 43.6 | 32.5 | 9 | 8 | 1196 | 69.5 | 0 | 178 | 0 | 0 | 0 | 408 | 0.143 | 0.019 | 0.019 | 0.24 | 1430 | 190 | 190 | 2400 | 1 | 1 | 1 | 1
180921 | 626 | 47.5 | 11 | 270.5 | 12453.6 | 271.0999 | 5379.553 | 26435.49 | 2021.25 | 334.2521 | 210.3186 | 2562.741 | 61.49667 | 1390 | 147.6667 | 124 | 2 | 156 | 61.66859 | 10.9 | 0 | 0 | 0 | 17 | 0 | 35 | 13 | 3 | 8 | 10 | 0 | 9 | 0.6089744 | 54 | 3.27 | 42.4 | 37.7 | 27 | 183 | 1.173077 | 0.3431373 | 0.02941176 | 0.08823529 | 148 | 61.24 | 8 | 69.51 | 193 | 1308 | 0.9 | 38.4 | 34.6 | 8 | 54 | 3.3 | 42.4 | 37.7 | 27 | 242 | 1245 | 0.85 | 43.9 | 32.4 | 9 | 5 | 1200 | 69.4 | 0 | 183 | 0 | 0 | 7 | 407 | 0.133 | 0.024 | 0.018 | 0.197 | 1330 | 240 | 180 | 1970 | 1 | 1 | 1 | 1
180921 | 626 | 47.5 | 11 | 270.5 | 12453.6 | 271.0999 | 5379.553 | 26435.49 | 2021.25 | 334.2521 | 210.3186 | 2562.741 | 60.44667 | 1138.667 | 116.3333 | 121.6667 | 1 | 150 | 61.05733 | 11.3 | 0 | 0 | 0 | 0 | 0 | 35 | 17 | 0 | 0 | 29 | 3 | 0 | 0.56 | 58 | 3.92 | 46.4 | 24 | 41 | 168 | 1.12 | 0.3804348 | 0 | 0 | 145 | 60.77 | 5 | 69.4 | 178 | 1305 | 0.9 | 38.4 | 34.7 | 9 | 58 | 3.9 | 46.4 | 24 | 41 | 219 | 1266 | 1 | 44.7 | 32.1 | 12 | 17 | 1195 | 69.5 | 0 | 168 | 0 | 0 | 0 | 410 | 0.119 | 0.019 | 0.013 | 0.242 | 1190 | 190 | 130 | 2420 | 1 | 1 | 1 | 1
180921 | 626 | 47.5 | 11 | 270.5 | 12453.6 | 271.0999 | 5379.553 | 26435.49 | 2021.25 | 334.2521 | 210.3186 | 2562.741 | 62.62 | 1348.333 | 110 | 123.3333 | 2 | 160 | 63.3624375 | 10.1 | 0 | 0 | 0 | 26 | 10 | 34.56 | 12 | 3 | 16 | 0 | 3 | 0 | 0.6535 | 63 | 2.49 | 43.7 | 28.5 | 28 | 176 | 1.1 | 0.3562887 | 0.03092784 | 0 | 143 | 62.64 | 17 | 69.45 | 193 | 1280 | 1 | 40.7 | 31.6 | 10 | 63 | 2.5 | 43.7 | 28.5 | 28 | 248 | 1258 | 0.9 | 44.3 | 32.1 | 13 | 8 | 1193 | 69.3 | 0 | 176 | 0 | 0 | 0 | 387 | 0.152 | 0.022 | 0.017 | 0.211 | 1520 | 220 | 170 | 2110 | 1 | 1 | 1 | 1
180921 | 626 | 47.5 | 11 | 270.5 | 12453.6 | 271.0999 | 5379.553 | 26435.49 | 2021.25 | 334.2521 | 210.3186 | 2562.741 | 61.61 | 1554.333 | 98 | 125.6667 | 1 | 154 | 61.93377 | 10.7 | 0 | 0 | 0 | 0 | 10 | 35 | 18 | 0 | 0 | 0 | 3 | 0 | 0.4285714 | 60 | 1.93 | 46.4 | 30.6 | 29 | 145 | 0.9415584 | 0.3723404 | 0 | 0 | 146 | 61.53 | 8 | 69.25 | 206 | 1290 | 1.5 | 39.7 | 32 | 8 | 60 | 1.9 | 46.4 | 30.6 | 29 | 246 | 1254 | 0.86 | 44.1 | 32.9 | 12 | 20 | 1183 | 69.2 | 0 | 145 | 0 | 0 | 0 | 362 | 0.092 | 0.018 | 0.015 | 0.18 | 920 | 180 | 150 | 1800 | 1 | 1 | 1 | 1
180921 | 626 | 47.5 | 11 | 270.5 | 12453.6 | 271.0999 | 5379.553 | 26435.49 | 2021.25 | 334.2521 | 210.3186 | 2562.741 | 61.67 | 1659.333 | 90 | 126.6667 | 2 | 155 | 62.58613 | 10.2 | 0 | 0 | 0 | 17 | 7 | 35 | 24 | 3 | 0 | 0 | 3 | 7 | 0.6193548 | 63 | 3.61 | 42.6 | 29.5 | 32 | 158 | 1.019355 | 0.3804348 | 0.0326087 | 0.07608696 | 135 | 61.61 | 20 | 69.18 | 188 | 1280 | 1.2 | 36.5 | 36.4 | 8 | 63 | 3.6 | 42.6 | 29.5 | 32 | 230 | 1263 | 1.32 | 42 | 33.4 | 9 | 21 | 1197 | 69.3 | 0 | 158 | 0 | 0 | 7 | 363 | 0.14 | 0.021 | 0.019 | 0.271 | 1400 | 210 | 190 | 2710 | 1 | 1 | 1 | 1
180922 | 626 | 47.5 | 11 | 270.5 | 12453.6 | 271.0999 | 5379.553 | 26435.49 | 2021.25 | 334.2521 | 210.3186 | 2562.741 | 64.4825 | 2415.25 | 118.5 | 133.25 | 3 | 203 | 64.2636 | 9.4 | 0 | 0 | 0 | 0 | 14 | 35 | 12 | 0 | 0 | 14 | 0 | 0 | 0.3694581 | 44 | 1.25 | 48.2 | 29.6 | 22 | 167 | 0.8226601 | 0.35 | 0 | 0 | 123 | 64.06 | 21 | 69.28 | 194 | 1260 | 1.1 | 37.6 | 35.1 | 10 | 80 | 1.3 | 48.2 | 29.6 | 22 | 246 | 1250 | 0.86 | 42.4 | 34 | 7 | 28 | 1198 | 70.3 | 0 | 167 | 0 | 0 | 0 | 348 | 0.117 | 0.018 | 0.017 | 0.167 | 1170 | 180 | 170 | 1670 | 1 | 1 | 1 | 1
180922 | 626 | 47.5 | 11 | 270.5 | 12453.6 | 271.0999 | 5379.553 | 26435.49 | 2021.25 | 334.2521 | 210.3186 | 2562.741 | 61.45333 | 1796.333 | 141.3333 | 127.6667 | 2 | 154 | 62.90591 | 9.2 | 0 | 0 | 0 | 9 | 16 | 35 | 11 | 3 | 24 | 0 | 3 | 0 | 0.6558442 | 44 | 4.07 | 43.7 | 25.9 | 35 | 188 | 1.220779 | 0.3181818 | 0.02727273 | 0 | 126 | 61.25 | 28 | 70.34 | 181 | 1323 | 1.3 | 38.1 | 34.4 | 8 | 43 | 4.1 | 43.7 | 25.9 | 35 | 202 | 1255 | 0.84 | 42.2 | 34.1 | 8 | 22 | 1201 | 68.8 | 0 | 188 | 0 | 0 | 7 | 466 | 0.129 | 0.02 | 0.02 | 0.204 | 1290 | 200 | 200 | 2040 | 1 | 1 | 1 | 1
180922 | 626 | 47.5 | 11 | 270.5 | 12453.6 | 271.0999 | 5379.553 | 26435.49 | 2021.25 | 334.2521 | 210.3186 | 2562.741 | 61.09333 | 1451 | 115 | 124 | 3 | 160 | 62.2418125 | 10.8 | 0 | 0 | 0 | 8 | 0 | 35 | 37 | 3 | 0 | 0 | 0 | 9 | 0.575 | 62 | 2.11 | 48.4 | 28.1 | 29 | 166 | 1.0375 | 0.3571429 | 0.03061224 | 0.09183673 | 138 | 61.19 | 22 | 68.82 | 173 | 1313 | 0.9 | 39.5 | 34.9 | 8 | 62 | 2.1 | 48.4 | 28.1 | 29 | 230 | 1261 | 0.82 | 43.1 | 34.6 | 9 | 5 | 1195 | 70 | 0 | 166 | 0 | 0 | 0 | 435 | 0.102 | 0.015 | 0.015 | 0.168 | 1020 | 150 | 150 | 1680 | 1 | 1 | 1 | 1
180922 | 626 | 47.5 | 11 | 270.5 | 12453.6 | 271.0999 | 5379.553 | 26435.49 | 2021.25 | 334.2521 | 210.3186 | 2562.741 | 59.57 | 1010 | 141.3333 | 120.6667 | 2 | 159 | 59.88711 | 12.3 | 0 | 0 | 0 | 26 | 8 | 34.56 | 8 | 3 | 16 | 0 | 10 | 0 | 0.6638994 | 63 | 1.83 | 46.1 | 28.6 | 29 | 181 | 1.138365 | 0.36 | 0.03125 | 0 | 154 | 59.56 | 5 | 69.99 | 212 | 1280 | 0.8 | 40 | 33.8 | 8 | 64 | 1.8 | 46.1 | 28.6 | 29 | 260 | 1265 | 0.85 | 43.1 | 34.3 | 9 | 16 | 1198 | 70.4 | 0 | 181 | 0 | 0 | 0 | 383 | 0.108 | 0.024 | 0.017 | 0.2 | 1080 | 240 | 170 | 2000 | 1 | 1 | 1 | 1
180922 | 626 | 47.5 | 11 | 270.5 | 12453.6 | 271.0999 | 5379.553 | 26435.49 | 2021.25 | 334.2521 | 210.3186 | 2562.741 | 60.43333 | 1434.667 | 157.6667 | 124.3333 | 3 | 163 | 61.69166 | 11.4 | 0 | 0 | 0 | 19 | 16 | 24 | 5 | 3 | 8 | 0 | 0 | 7 | 0.5030675 | 67 | 2.14 | 46.7 | 28.9 | 32 | 164 | 1.006135 | 0.25 | 0.03125 | 0.07291667 | 147 | 60.74 | 16 | 70.4 | 210 | 1300 | 1.1 | 37.6 | 35.6 | 7 | 67 | 2.1 | 46.7 | 28.9 | 32 | 262 | 1257 | 0.91 | 43.3 | 34.3 | 10 | 15 | 1184 | 70.2 | 0 | 164 | 0 | 0 | 0 | 354 | 0.164 | 0.025 | 0.017 | 0.205 | 1640 | 250 | 170 | 2050 | 1 | 1 | 1 | 1
180922 | 626 | 47.5 | 11 | 270.5 | 12453.6 | 271.0999 | 5379.553 | 26435.49 | 2021.25 | 334.2521 | 210.3186 | 2562.741 | 58.91333 | 1217 | 158.6667 | 122.3333 | 2 | 155 | 59.95394 | 11.5 | 0 | 0 | 0 | 16 | 0 | 35 | 19 | 3 | 0 | 13 | 0 | 13 | 0.6387097 | 62 | 1.27 | 47.7 | 26.7 | 31 | 178 | 1.148387 | 0.3763441 | 0.03225806 | 0.1397849 | 140 | 58.86 | 15 | 70.16 | 159 | 1295 | 0.9 | 38.4 | 35.4 | 8 | 62 | 1.3 | 47.7 | 26.7 | 31 | 214 | 1260 | 0.84 | 43.4 | 33.2 | 7 | 7 | 1193 | 69.5 | 0 | 178 | 0 | 0 | 0 | 408 | 0.128 | 0.02 | 0.017 | 0.184 | 1280 | 200 | 170 | 1840 | 1 | 1 | 1 | 1
180922 | 626 | 47.5 | 11 | 270.5 | 12453.6 | 271.0999 | 5379.553 | 26435.49 | 2021.25 | 334.2521 | 210.3186 | 2562.741 | 59.82333 | 1614.333 | 174 | 126 | 3 | 162 | 60.36728 | 11.8 | 0 | 0 | 0 | 19 | 0 | 10 | 32.5 | 3 | 0 | 0 | 3 | 8 | 0.4660494 | 66 | 2.01 | 49 | 24.2 | 29 | 161 | 0.9938272 | 0.1041667 | 0.03125 | 0.08333333 | 155 | 59.95 | 7 | 69.53 | 194 | 1312 | 0.9 | 37.7 | 35.8 | 7 | 66 | 2 | 49 | 24.2 | 29 | 230 | 1268 | 0.83 | 44.2 | 34.4 | 6 | 30 | 1210 | 69 | 0 | 161 | 0 | 0 | 5 | 397 | 0.177 | 0.029 | 0.017 | 0.169 | 1770 | 290 | 170 | 1690 | 1 | 1 | 1 | 1
180923 | 626 | 47.5 | 11 | 270.5 | 12453.6 | 271.0999 | 5379.553 | 26435.49 | 2021.25 | 334.2521 | 210.3186 | 2562.741 | 59.67333 | 1144.667 | 130 | 122 | 2 | 156 | 61.45955 | 11.5 | 0 | 0 | 0 | 17 | 0 | 35 | 13 | 3 | 0 | 17 | 3 | 9 | 0.6217949 | 60 | 4.23 | 41.9 | 32.7 | 36 | 180 | 1.153846 | 0.3645833 | 0.03125 | 0.09375 | 126 | 59.68 | 30 | 68.95 | 197 | 1318 | 0.9 | 37.6 | 35.7 | 7 | 60 | 4.2 | 41.9 | 32.7 | 36 | 230 | 1268 | 0.85 | 42.8 | 33.4 | 6 | 27 | 1204 | 67.6 | 0 | 180 | 0 | 0 | 5 | 435 | 0.161 | 0.032 | 0.017 | 0.227 | 1610 | 320 | 170 | 2270 | 1 | 0 | 1 | 1
180923 | 626 | 47.5 | 11 | 270.5 | 12453.6 | 271.0999 | 5379.553 | 26435.49 | 2021.25 | 334.2521 | 210.3186 | 2562.741 | 60.70333 | 1349.667 | 112.6667 | 123.6667 | 3 | 161 | 61.78242 | 10.7 | 0 | 0 | 0 | 17 | 18 | 35 | 13 | 3 | 0 | 0 | 3 | 6 | 0.5900621 | 56 | 3.29 | 46.4 | 24 | 40 | 168 | 1.043478 | 0.3333333 | 0.02857143 | 0.05714286 | 134 | 60.6 | 27 | 67.63 | 213 | 1307 | 0.9 | 38.7 | 35 | 7 | 56 | 3.3 | 46.4 | 24 | 40 | 242 | 1262 | 1.01 | 43.3 | 32.7 | 6 | 27 | 1191 | 68.3 | 0 | 168 | 0 | 0 | 5 | 412 | 0.265 | 0.042 | 0.021 | 0.235 | 2650 | 420 | 210 | 2350 | 0 | 0 | 1 | 1
180923 | 626 | 47.5 | 11 | 270.5 | 12453.6 | 271.0999 | 5379.553 | 26435.49 | 2021.25 | 334.2521 | 210.3186 | 2562.741 | 60.92667 | 1250.667 | 131.6667 | 123 | 3 | 161 | 62.13124 | 10.8 | 0 | 0 | 0 | 0 | 10 | 35 | 41 | 0 | 0 | 0 | 3 | 8 | 0.6024845 | 28 | 11.64 | 39.3 | 20.9 | 49 | 153 | 0.9503106 | 0.2631579 | 0 | 0.06015038 | 134 | 60.89 | 27 | 68.27 | 242 | 1303 | 1.1 | 40.9 | 32.1 | 8 | 28 | 11.6 | 39.3 | 20.9 | 49 | 253 | 1268 | 0.78 | 42.5 | 33.8 | 9 | 17 | 1196 | 68 | 0 | 153 | 0 | 0 | 5 | 370 | 0.126 | 0.025 | 0.016 | 0.099 | 1260 | 250 | 160 | 990 | 1 | 1 | 1 | 1
180923 | 626 | 47.5 | 11 | 270.5 | 12453.6 | 271.0999 | 5379.553 | 26435.49 | 2021.25 | 334.2521 | 210.3186 | 2562.741 | 61.43 | 1375.667 | 120.3333 | 123.6667 | 2 | 158 | 61.97627 | 10.8 | 0 | 0 | 0 | 17 | 10 | 34.56 | 19 | 3 | 16 | 0 | 3 | 9 | 0.7060759 | 57 | 2.86 | 45.8 | 32.4 | 20 | 191 | 1.208861 | 0.3421782 | 0.02970297 | 0.08910891 | 141 | 61.25 | 17 | 68.02 | 121 | 1310 | 1.3 | 39.2 | 33.9 | 7 | 58 | 2.9 | 45.8 | 32.4 | 20 | 161 | 1275 | 0.86 | 44 | 33.7 | 7 | 18 | 1198 | 67.8 | 0 | 170 | 0 | 0 | 5 | 408 | 0.166 | 0.029 | 0.02 | 0.103 | 1660 | 290 | 200 | 1030 | 1 | 1 | 1 | 1
180923 | 626 | 47.5 | 11 | 270.5 | 12453.6 | 271.0999 | 5379.553 | 26435.49 | 2021.25 | 334.2521 | 210.3186 | 2562.741 | 60.28 | 936.3333 | 105.6667 | 120 | 3 | 161 | 61.35342 | 11.3 | 0 | 0 | 0 | 8 | 10 | 20 | 20 | 3 | 8 | 0 | 3 | 7.5 | 0.4937888 | 61 | 1.51 | 49.9 | 26.1 | 27 | 180 | 1.118012 | 0.2 | 0.03 | 0.075 | 143 | 60.55 | 18 | 67.75 | 202 | 1308 | 0.9 | 39.7 | 34.3 | 7 | 61 | 1.5 | 49.9 | 26.1 | 27 | 246 | 1277 | 0.85 | 44.1 | 32.9 | 8 | 17 | 1201 | 68.7 | 0 | 180 | 0 | 0 | 7 | 388 | 0.111 | 0.023 | 0.017 | 0.092 | 1110 | 230 | 170 | 920 | 1 | 1 | 1 | 1
180923 | 626 | 47.5 | 11 | 270.5 | 12453.6 | 271.0999 | 5379.553 | 26435.49 | 2021.25 | 334.2521 | 210.3186 | 2562.741 | 62.63667 | 1060 | 96.33333 | 121 | 2 | 158 | 63.16608 | 9.9 | 0 | 0 | 0 | 19 | 8 | 35 | 19 | 3 | 8 | 0 | 0 | 7 | 0.6265823 | 63 | 3.06 | 44.3 | 30.1 | 34 | 175 | 1.107595 | 0.3684211 | 0.03157895 | 0.07368421 | 141 | 62.5 | 17 | 68.66 | 197 | 1321 | 1.1 | 39.8 | 34.1 | 9 | 63 | 3.1 | 44.3 | 30.1 | 34 | 230 | 1255 | 0.89 | 44.2 | 32.2 | 9 | 30 | 1198 | 67.2 | 0 | 175 | 0 | 0 | 5 | 407 | 0.161 | 0.027 | 0.018 | 0.179 | 1610 | 270 | 180 | 1790 | 1 | 1 | 1 | 1
180924 | 626 | 47.5 | 11 | 270.5 | 12453.6 | 271.0999 | 5379.553 | 26435.49 | 2021.25 | 334.2521 | 210.3186 | 2562.741 | 61.75 | 1136 | 108.3333 | 122 | 3 | 160 | 62.659875 | 10.3 | 0 | 0 | 0 | 15 | 12 | 35 | 10.5 | 3 | 8 | 0 | 0 | 9 | 0.578125 | 63 | 1.88 | 47.5 | 29.2 | 30 | 172 | 1.075 | 0.3608247 | 0.03092784 | 0.09278351 | 130 | 61.62 | 30 | 67.16 | 193 | 1318 | 1 | 38.4 | 34.7 | 8 | 63 | 1.9 | 47.5 | 29.2 | 30 | 225 | 1261 | 0.92 | 43.7 | 33 | 10 | 31 | 1189 | 67.6 | 0 | 172 | 0 | 0 | 0 | 373 | 0.111 | 0.021 | 0.015 | 0.228 | 1110 | 210 | 150 | 2280 | 1 | 1 | 1 | 1
180924 | 626 | 47.5 | 11 | 270.5 | 12453.6 | 271.0999 | 5379.553 | 26435.49 | 2021.25 | 334.2521 | 210.3186 | 2562.741 | 60.85333 | 1011.333 | 94.33333 | 120.6667 | 2 | 157 | 62.22796 | 10.6 | 0 | 0 | 0 | 18 | 18 | 35 | 13 | 3 | 0 | 0 | 0 | 9 | 0.611465 | 55 | 4.79 | 39.8 | 40.1 | 35 | 191 | 1.216561 | 0.3431373 | 0.02941176 | 0.08823529 | 126 | 60.9 | 31 | 67.64 | 183 | 1297 | 1 | 38.8 | 33.6 | 7 | 55 | 4.8 | 39.8 | 40.1 | 35 | 210 | 1263 | 0.96 | 43.8 | 32.4 | 10 | 28 | 1193 | 67.7 | 0 | 191 | 0 | 0 | 5 | 466 | 0.196 | 0.03 | 0.017 | 0.206 | 1960 | 300 | 170 | 2060 | 0 | 0 | 1 | 1
180924 | 626 | 47.5 | 11 | 270.5 | 12453.6 | 271.0999 | 5379.553 | 26435.49 | 2021.25 | 334.2521 | 210.3186 | 2562.741 | 60.86 | 1191 | 109 | 122.3333 | 3 | 161 | 62.21832 | 10.1 | 0 | 0 | 0 | 16 | 18.5 | 35 | 18 | 3 | 0 | 0 | 0 | 8 | 0.6118012 | 56 | 2 | 46.6 | 32 | 29 | 176 | 1.093168 | 0.3333333 | 0.02857143 | 0.07619048 | 133 | 61.06 | 28 | 67.73 | 183 | 1307 | 0.9 | 37.9 | 34.4 | 6 | 56 | 2 | 46.6 | 32 | 29 | 232 | 1267 | 0.94 | 43.7 | 32.2 | 6 | 7 | 1198 | 68.6 | 0 | 176 | 0 | 0 | 7 | 400 | 0.151 | 0.022 | 0.015 | 0.145 | 1510 | 220 | 150 | 1450 | 1 | 1 | 1 | 1
180924 | 626 | 47.5 | 11 | 270.5 | 12453.6 | 271.0999 | 5379.553 | 26435.49 | 2021.25 | 334.2521 | 210.3186 | 2562.741 | 59.81 | 1015.5 | 101 | 121 | 2 | 156 | 39.4475 | 12.6 | 0 | 0 | 0 | 19 | 10 | 34.56 | 21 | 3 | 8 | 0 | 3 | 8 | 0.6830769 | 66 | 2.72 | 45.7 | 28.9 | 32 | 191 | 1.224359 | 0.384 | 0.03333333 | 0.08888889 | 149 | 38.08 | 7 | 68.55 | 196 | 1308 | 1 | 37.6 | 35.6 | 7 | 66 | 2.7 | 45.7 | 28.9 | 32 | 237 | 1270 | 0.94 | 44 | 32.6 | 8 | 25 | 1200 | 67.8 | 0 | 0 | 0 | 0 | 0 | 454 | 0.112 | 0.019 | 0.016 | 0.217 | 1120 | 190 | 160 | 2170 | 1 | 1 | 1 | 1
180924 | 626 | 47.5 | 11 | 270.5 | 12453.6 | 271.0999 | 5379.553 | 26435.49 | 2021.25 | 334.2521 | 210.3186 | 2562.741 | 60.33 | 1193.333 | 85.33333 | 122.3333 | 3 | 158 | 61.60639 | 10.9 | 0 | 0 | 0 | 17 | 15 | 35 | 13 | 3 | 8 | 0 | 0 | 7 | 0.6202532 | 55 | 1.73 | 47.6 | 28.8 | 29 | 174 | 1.101266 | 0.3398058 | 0.02912621 | 0.06796117 | 133 | 60.44 | 25 | 67.82 | 227 | 1318 | 1 | 39.4 | 34.1 | 9 | 55 | 1.7 | 47.6 | 28.8 | 29 | 260 | 1269 | 0.79 | 44.4 | 32 | 7 | 22 | 1198 | 67.6 | 0 | 174 | 0 | 0 | 6 | 359 | 0.156 | 0.018 | 0.018 | 0.121 | 1560 | 180 | 180 | 1210 | 1 | 1 | 1 | 1
180924 | 626 | 47.5 | 11 | 270.5 | 12453.6 | 271.0999 | 5379.553 | 26435.49 | 2021.25 | 334.2521 | 210.3186 | 2562.741 | 60.41 | 1046 | 89.33333 | 121 | 2 | 158 | 61.35203 | 11 | 0 | 0 | 0 | 16 | 10 | 35 | 19 | 3 | 8 | 0 | 0 | 10 | 0.6392405 | 60 | 2.26 | 46.4 | 27 | 32 | 181 | 1.14557 | 0.3571429 | 0.03061224 | 0.1020408 | 136 | 60.34 | 22 | 67.62 | 223 | 1322 | 1 | 39.9 | 33.8 | 9 | 60 | 2.3 | 46.4 | 27 | 32 | 258 | 1255 | 0.83 | 44.3 | 32.9 | 7 | 25 | 1201 | 65.5 | 0 | 181 | 0 | 0 | 0 | 398 | 0.159 | 0.024 | 0.019 | 0.16 | 1590 | 240 | 190 | 1600 | 1 | 1 | 1 | 1
180925 | 626 | 47.5 | 11 | 270.5 | 12453.6 | 271.0999 | 5379.553 | 26435.49 | 2021.25 | 334.2521 | 210.3186 | 2562.741 | 61.05333 | 1245 | 75 | 123 | 3 | 158 | 61.71949 | 11 | 0 | 0 | 0 | 17 | 12 | 35 | 10.5 | 3 | 8 | 0 | 0 | 10 | 0.6044304 | 57 | 2.09 | 46.4 | 27.3 | 31 | 180 | 1.139241 | 0.3465347 | 0.02970297 | 0.0990099 | 133 | 61.01 | 25 | 65.49 | 222 | 1312 | 1.1 | 40.4 | 33.5 | 10 | 57 | 2.1 | 46.4 | 27.3 | 31 | 253 | 1256 | 0.8 | 45.1 | 32 | 9 | 26 | 1198 | 65.8 | 0 | 180 | 0 | 0 | 5 | 454 | 0.158 | 0.025 | 0.022 | 0.171 | 1580 | 250 | 220 | 1710 | 1 | 1 | 1 | 1
180925 | 561 | 48 | 10 | 288 | 17643.14 | 383.7551 | 7628.677 | 37496.29 | 1961.423 | 341.4069 | 214.7649 | 2619.683 | 60.50667 | 1144.667 | 82.66667 | 122 | 2 | 157 | 61.35108 | 10.7 | 0 | 0 | 0 | 16 | 0 | 35 | 33 | 3 | 8 | 0 | 0 | 9 | 0.6624204 | 58 | 3.03 | 44 | 30.4 | 33 | 190 | 1.210191 | 0.3535354 | 0.03030303 | 0.09090909 | 131 | 60.47 | 26 | 65.78 | 221 | 1307 | 0.9 | 42 | 32.5 | 10 | 58 | 3 | 44 | 30.4 | 33 | 253 | 1254 | 0.87 | 45.2 | 31.7 | 10 | 26 | 1200 | 65.6 | 0 | 190 | 0 | 0 | 5 | 439 | 0.163 | 0.027 | 0.018 | 0.219 | 1630 | 270 | 180 | 2190 | 1 | 1 | 1 | 1
180925 | 561 | 48 | 10 | 288 | 17643.14 | 383.7551 | 7628.677 | 37496.29 | 1961.423 | 341.4069 | 214.7649 | 2619.683 | 62.11 | 1410 | 99 | 124.5 | 3 | 160 | 43.24425 | 10.2 | 0 | 0 | 0 | 9 | 0 | 35 | 35 | 3 | 8 | 0 | 0 | 10 | 0.625 | 59 | 2.33 | 44.7 | 26 | 34 | 194 | 1.2125 | 0.3465347 | 0.02970297 | 0.0990099 | 134 | 38.9 | 26 | 65.64 | 203 | 1315 | 0.9 | 41 | 33.4 | 9 | 59 | 2.3 | 44.7 | 26 | 34 | 253 | 1257 | 0.83 | 44.7 | 31.5 | 7 | 9 | 1198 | 66.2 | 0 | 194 | 0 | 0 | 7 | 453 | 0.129 | 0.02 | 0.017 | 0.243 | 1290 | 200 | 170 | 2430 | 1 | 1 | 1 | 1
180925 | 561 | 48 | 10 | 288 | 17643.14 | 383.7551 | 7628.677 | 37496.29 | 1961.423 | 341.4069 | 214.7649 | 2619.683 | 60.37667 | 1063.333 | 112 | 121.3333 | 2 | 156 | 60.67808 | 11.4 | 0 | 0 | 0 | 17 | 12 | 35 | 5 | 3 | 8 | 0 | 3 | 7 | 0.5769231 | 60 | 1.98 | 47.2 | 27.1 | 29 | 174 | 1.115385 | 0.3645833 | 0.03125 | 0.07291667 | 147 | 60.34 | 9 | 66.19 | 190 | 1273 | 0.9 | 39.7 | 34.3 | 8 | 60 | 2 | 47.2 | 27.1 | 29 | 223 | 1262 | 0.86 | 44.9 | 31.5 | 7 | 27 | 1198 | 66.1 | 0 | 174 | 0 | 0 | 5 | 406 | 0.123 | 0.014 | 0.018 | 0.17 | 1230 | 140 | 180 | 1700 | 1 | 1 | 1 | 1
180925 | 561 | 48 | 10 | 288 | 17643.14 | 383.7551 | 7628.677 | 37496.29 | 1961.423 | 341.4069 | 214.7649 | 2619.683 | 62.13667 | 1416 | 103 | 124.3333 | 3 | 160 | 62.8193125 | 10.4 | 0 | 0 | 0 | 18 | 12 | 35 | 20 | 3 | 0 | 0 | 3 | 10 | 0.63125 | 57 | 2.69 | 41.6 | 42 | 27 | 197 | 1.23125 | 0.3398058 | 0.02912621 | 0.09708738 | 133 | 62.15 | 27 | 66.12 | 165 | 1297 | 1 | 40.2 | 33.4 | 8 | 58 | 2.7 | 41.6 | 42 | 27 | 214 | 1265 | 0.9 | 44.9 | 31.5 | 7 | 9 | 1186 | 66 | 0 | 197 | 0 | 0 | 7 | 411 | 0.134 | 0.019 | 0.019 | 0.19 | 1340 | 190 | 190 | 1900 | 1 | 1 | 1 | 1
180925 | 561 | 48 | 10 | 288 | 17643.14 | 383.7551 | 7628.677 | 37496.29 | 1961.423 | 341.4069 | 214.7649 | 2619.683 | 61.36667 | 1239.333 | 114 | 123 | 2 | 154 | 60.75377 | 10.8 | 0 | 0 | 0 | 17 | 10 | 35 | 10 | 3 | 16 | 0 | 3 | 0 | 0.6103896 | 60 | 2.77 | 44.5 | 29.3 | 32 | 178 | 1.155844 | 0.3723404 | 0.03191489 | 0 | 145 | 60.43 | 9 | 65.97 | 184 | 1300 | 1.2 | 39.7 | 33.5 | 8 | 60 | 2.8 | 44.5 | 29.3 | 32 | 219 | 1257 | 0.89 | 44.4 | 32.3 | 10 | 25 | 1190 | 66.7 | 0 | 178 | 0 | 0 | 0 | 394 | 0.118 | 0.013 | 0.016 | 0.204 | 1180 | 130 | 160 | 2040 | 1 | 1 | 1 | 1
180925 | 561 | 48 | 10 | 288 | 17643.14 | 383.7551 | 7628.677 | 37496.29 | 1961.423 | 341.4069 | 214.7649 | 2619.683 | 61.84667 | 1625.333 | 135.6667 | 126 | 3 | 161 | 62.6977 | 10.3 | 0 | 0 | 0 | 17 | 10 | 35 | 10.5 | 2 | 0 | 0 | 0 | 10 | 0.5248447 | 61 | 2.19 | 47.1 | 25.3 | 28 | 173 | 1.074534 | 0.35 | 0.02 | 0.1 | 136 | 61.97 | 25 | 66.66 | 182 | 1302 | 1 | 40.4 | 33.3 | 8 | 61 | 2.2 | 47.1 | 25.3 | 28 | 218 | 1256 | 0.8 | 44.3 | 32.4 | 10 | 25 | 1194 | 67.6 | 0 | 173 | 0 | 0 | 0 | 380 | 0.199 | 0.023 | 0.021 | 0.166 | 1990 | 230 | 210 | 1660 | 0 | 1 | 1 | 1
180926 | 561 | 48 | 10 | 288 | 17643.14 | 383.7551 | 7628.677 | 37496.29 | 1961.423 | 341.4069 | 214.7649 | 2619.683 | 59.32667 | 814.6667 | 95.33333 | 119 | 2 | 156 | 60.14635 | 11.9 | 0 | 0 | 0 | 16 | 0 | 35 | 31 | 3 | 8 | 0 | 0 | 9 | 0.6538462 | 66 | 2.02 | 46.7 | 27.7 | 32 | 185 | 1.185897 | 0.3888889 | 0.03333333 | 0.1 | 146 | 59.63 | 10 | 67.64 | 203 | 1313 | 0.9 | 38.4 | 34.3 | 7 | 66 | 2 | 46.7 | 27.7 | 32 | 242 | 1264 | 0.86 | 44.7 | 32.6 | 8 | 27 | 1197 | 68.4 | 0 | 185 | 0 | 0 | 5 | 399 | 0.117 | 0.014 | 0.012 | 0.185 | 1170 | 140 | 120 | 1850 | 1 | 1 | 1 | 1
180926 | 561 | 48 | 10 | 288 | 17643.14 | 383.7551 | 7628.677 | 37496.29 | 1961.423 | 341.4069 | 214.7649 | 2619.683 | 60.89667 | 865.6667 | 102.3333 | 119.3333 | 3 | 160 | 62.1355625 | 10.7 | 0 | 0 | 0 | 15 | 0 | 35 | 23.5 | 3 | 8 | 0 | 0 | 8 | 0.578125 | 62 | 1.55 | 49.1 | 26.9 | 30 | 167 | 1.04375 | 0.3571429 | 0.03061224 | 0.08163265 | 133 | 60.86 | 27 | 68.44 | 175 | 1335 | 1.4 | 39 | 34.6 | 6 | 62 | 1.6 | 49.1 | 26.9 | 30 | 219 | 1275 | 0.89 | 44.6 | 32.4 | 8 | 18 | 1204 | 67.2 | 0 | 166 | 0 | 0 | 5 | 363 | 0.143 | 0.028 | 0.015 | 0.123 | 1430 | 280 | 150 | 1230 | 1 | 1 | 1 | 1
180926 | 561 | 48 | 10 | 288 | 17643.14 | 383.7551 | 7628.677 | 37496.29 | 1961.423 | 341.4069 | 214.7649 | 2619.683 | 59.26667 | 712 | 94.33333 | 118.3333 | 2 | 158 | 60.28367 | 11.7 | 0 | 0 | 0 | 17 | 14 | 35 | 17 | 3 | 0 | 0 | 0 | 9 | 0.6012658 | 65 | 3.42 | 49.4 | 25.8 | 35 | 178 | 1.126582 | 0.3763441 | 0.03225806 | 0.09677419 | 140 | 59.39 | 18 | 67.24 | 172 | 1303 | 0.9 | 39.5 | 34.4 | 8 | 65 | 3.4 | 49.4 | 25.8 | 35 | 219 | 1269 | 0.92 | 45.1 | 32.1 | 7 | 18 | 1193 | 69.6 | 0 | 178 | 0 | 0 | 0 | 369 | 0.103 | 0.013 | 0.014 | 0.128 | 1030 | 130 | 140 | 1280 | 1 | 1 | 1 | 1
180926 | 561 | 48 | 10 | 288 | 17643.14 | 383.7551 | 7628.677 | 37496.29 | 1961.423 | 341.4069 | 214.7649 | 2619.683 | 61.95667 | 988 | 82.33333 | 120.6667 | 3 | 160 | 62.81125 | 10.5 | 0 | 0 | 0 | 16 | 13 | 35 | 14 | 3 | 0 | 0 | 2 | 8 | 0.56875 | 60 | 2.96 | 45 | 27.5 | 34 | 196 | 1.225 | 0.35 | 0.03 | 0.08 | 142 | 61.95 | 18 | 69.58 | 186 | 1299 | 1.1 | 40.4 | 33.7 | 9 | 60 | 3 | 45 | 27.5 | 34 | 221 | 1268 | 0.89 | 45 | 31.7 | 7 | 25 | 1182 | 69.7 | 0 | 196 | 0 | 0 | 0 | 430 | 0.12 | 0.025 | 0.017 | 0.185 | 1200 | 250 | 170 | 1850 | 1 | 1 | 1 | 1
180926 | 561 | 48 | 10 | 288 | 17643.14 | 383.7551 | 7628.677 | 37496.29 | 1961.423 | 341.4069 | 214.7649 | 2619.683 | 61.48667 | 1063 | 95.66667 | 121.3333 | 2 | 155 | 63.01774 | 10.2 | 0 | 0 | 0 | 10 | 0 | 35 | 41 | 3 | 0 | 0 | 3 | 9.5 | 0.6548387 | 53 | 6.25 | 44 | 26.9 | 40 | 187 | 1.206452 | 0.3431373 | 0.02941176 | 0.09313725 | 127 | 61.54 | 28 | 69.7 | 172 | 1311 | 10.7 | 32.7 | 29.3 | 8 | 53 | 6.3 | 44 | 26.9 | 40 | 202 | 1275 | 0.92 | 44.2 | 32.5 | 8 | 23 | 1190 | 68.8 | 0 | 175 | 0 | 0 | 7 | 434 | 0.137 | 0.023 | 0.016 | 0.151 | 1370 | 230 | 160 | 1510 | 1 | 1 | 1 | 1
180926 | 561 | 48 | 10 | 288 | 17643.14 | 383.7551 | 7628.677 | 37496.29 | 1961.423 | 341.4069 | 214.7649 | 2619.683 | 61.57333 | 1055.333 | 81 | 121.3333 | 3 | 160 | 62.5096875 | 10.4 | 0 | 0 | 0 | 8 | 11 | 35 | 29 | 3 | 0 | 0 | 3 | 8 | 0.60625 | 62 | 2.36 | 46.1 | 27.4 | 32 | 192 | 1.2 | 0.3571429 | 0.03061224 | 0.08163265 | 137 | 61.45 | 23 | 68.8 | 177 | 1278 | 2.4 | 34.4 | 36.5 | 7 | 62 | 2.4 | 46.1 | 27.4 | 32 | 239 | 1265 | 0.97 | 43.2 | 33.8 | 8 | 0 | 1193 | 70.4 | 0 | 192 | 0 | 0 | 0 | 421 | 0.115 | 0.022 | 0.018 | 0.181 | 1150 | 220 | 180 | 1810 | 1 | 1 | 1 | 1
180927 | 561 | 48 | 10 | 288 | 17643.14 | 383.7551 | 7628.677 | 37496.29 | 1961.423 | 341.4069 | 214.7649 | 2619.683 | 60.78 | 1048.667 | 53 | 121 | 3 | 162 | 62.06012 | 11 | 0 | 0 | 0 | 19 | 10 | 35 | 20 | 3 | 8 | 0 | 3 | 9 | 0.6604938 | 60 | 2.16 | 47.2 | 28.6 | 23 | 183 | 1.12963 | 0.3431373 | 0.02941176 | 0.08823529 | 137 | 61.04 | 25 | 67.65 | 164 | 1338 | 1.1 | 39.6 | 33.9 | 7 | 60 | 2.2 | 47.2 | 28.6 | 23 | 216 | 1259 | 0.88 | 43.7 | 33.5 | 9 | 8 | 1192 | 66.9 | 0 | 182 | 0 | 0 | 0 | 421 | 0.089 | 0.019 | 0.014 | 0.148 | 890 | 190 | 140 | 1480 | 1 | 1 | 1 | 1
180927 | 561 | 48 | 10 | 288 | 17643.14 | 383.7551 | 7628.677 | 37496.29 | 1961.423 | 341.4069 | 214.7649 | 2619.683 | 62.19333 | 1148 | 44.66667 | 122 | 2 | 155 | 62.40077 | 10.5 | 0 | 0 | 0 | 17 | 10 | 35 | 35 | 3 | 0 | 0 | 3 | 0 | 0.6645161 | 56 | 2.95 | 45 | 28.5 | 31 | 195 | 1.258065 | 0.3535354 | 0.03030303 | 0 | 147 | 62.15 | 8 | 66.94 | 196 | 1292 | 0.9 | 39.3 | 33.9 | 8 | 56 | 3 | 45 | 28.5 | 31 | 242 | 1266 | 0.84 | 44 | 32.5 | 7 | 10 | 1193 | 68.4 | 0 | 183 | 0 | 0 | 0 | 415 | 0.093 | 0.02 | 0.015 | 0.176 | 930 | 200 | 150 | 1760 | 1 | 1 | 1 | 1
180927 | 561 | 48 | 10 | 288 | 17643.14 | 383.7551 | 7628.677 | 37496.29 | 1961.423 | 341.4069 | 214.7649 | 2619.683 | 61.16333 | 1042.333 | 61.66667 | 121 | 3 | 160 | 61.7610625 | 11.2 | 0 | 0 | 0 | 18 | 12 | 30 | 5 | 3 | 8 | 0 | 3 | 8 | 0.54375 | 63 | 1.8 | 48.7 | 25.6 | 30 | 167 | 1.04375 | 0.3092784 | 0.03092784 | 0.08247423 | 150 | 61.32 | 10 | 68.4 | 211 | 1307 | 1 | 38.6 | 34.2 | 8 | 63 | 1.8 | 48.7 | 25.6 | 30 | 265 | 1268 | 0.82 | 43.8 | 32.2 | 7 | 9 | 1186 | 68.4 | 0 | 167 | 0 | 0 | 0 | 367 | 0.103 | 0.019 | 0.016 | 0.164 | 1030 | 190 | 160 | 1640 | 1 | 1 | 1 | 1
180927 | 561 | 48 | 10 | 288 | 17643.14 | 383.7551 | 7628.677 | 37496.29 | 1961.423 | 341.4069 | 214.7649 | 2619.683 | 61.41333 | 1052.667 | 49.33333 | 121 | 2 | 153 | 61.71497 | 10.7 | 0 | 0 | 0 | 15 | 10 | 35 | 20 | 3 | 8 | 0 | 0 | 7 | 0.6405229 | 58 | 2.28 | 46.2 | 29.4 | 30 | 174 | 1.137255 | 0.3684211 | 0.03157895 | 0.07368421 | 144 | 61.3 | 9 | 68.37 | 190 | 1317 | 1.1 | 38.4 | 34.4 | 7 | 58 | 2.3 | 46.2 | 29.4 | 30 | 230 | 1262 | 0.91 | 43.4 | 32.5 | 7 | 18 | 1182 | 57.1 | 0 | 174 | 0 | 0 | 0 | 400 | 0.089 | 0.018 | 0.016 | 0.159 | 890 | 180 | 160 | 1590 | 1 | 1 | 1 | 1
180927 | 561 | 48 | 10 | 288 | 17643.14 | 383.7551 | 7628.677 | 37496.29 | 1961.423 | 341.4069 | 214.7649 | 2619.683 | 60.9 | 1091 | 67.33333 | 122 | 3 | 161 | 60.55839 | 11 | 0 | 0 | 0 | 16 | 0 | 35 | 22.5 | 3 | 0 | 10 | 0 | 6 | 0.5745342 | 57 | 2.01 | 47.9 | 26.2 | 31 | 184 | 1.142857 | 0.3365385 | 0.02884615 | 0.05769231 | 143 | 61 | 18 | 57.05 | 194 | 1306 | 1 | 38.2 | 34.3 | 6 | 57 | 2 | 47.9 | 26.2 | 31 | 235 | 1265 | 1.06 | 42.6 | 33.8 | 7 | 16 | 1199 | 68.8 | 0 | 185 | 0 | 0 | 0 | 432 | 0.091 | 0.018 | 0.015 | 0.197 | 910 | 180 | 150 | 1970 | 1 | 1 | 1 | 1
180928 | 561 | 48 | 10 | 288 | 17643.14 | 383.7551 | 7628.677 | 37496.29 | 1961.423 | 341.4069 | 214.7649 | 2619.683 | 62.26333 | 1447.667 | 84 | 124.6667 | 2 | 157 | 62.98541 | 9.7 | 0 | 0 | 0 | 19 | 0 | 34.56 | 13 | 3 | 8 | 17 | 3 | 10 | 0.6850955 | 48 | 2.78 | 44.9 | 28.3 | 32 | 178 | 1.133758 | 0.3170642 | 0.02752294 | 0.09174312 | 141 | 62.32 | 16 | 68.83 | 188 | 1304 | 1.2 | 36.7 | 36.3 | 6 | 48 | 2.8 | 44.9 | 28.3 | 32 | 221 | 1264 | 0.89 | 42.3 | 34.5 | 10 | 15 | 1197 | 69.2 | 0 | 178 | 0 | 0 | 6 | 426 | 0.097 | 0.016 | 0.017 | 0.194 | 970 | 160 | 170 | 1940 | 1 | 1 | 1 | 1
180928 | 561 | 48 | 10 | 288 | 17643.14 | 383.7551 | 7628.677 | 37496.29 | 1961.423 | 341.4069 | 214.7649 | 2619.683 | 59.38667 | 1150 | 62 | 122 | 3 | 165 | 59.86927 | 12.2 | 0 | 0 | 0 | 18 | 10 | 35 | 19 | 3 | 0 | 0 | 3 | 9 | 0.5878788 | 69 | 3.02 | 46.9 | 26.9 | 31 | 164 | 0.9939394 | 0.3645833 | 0.03125 | 0.09375 | 150 | 58.94 | 15 | 69.17 | 150 | 1280 | 1 | 37.8 | 33.9 | 10 | 69 | 3 | 46.9 | 26.9 | 31 | 212 | 1267 | 0.91 | 43.8 | 33.4 | 11 | 7 | 1190 | 69.2 | 0 | 164 | 0 | 0 | 0 | 373 | 0.117 | 0.021 | 0.014 | 0.21 | 1170 | 210 | 140 | 2100 | 1 | 1 | 1 | 1
180928 | 561 | 48 | 10 | 288 | 17643.14 | 383.7551 | 7628.677 | 37496.29 | 1961.423 | 341.4069 | 214.7649 | 2619.683 | 60.61333 | 1331.333 | 69 | 123.3333 | 2 | 159 | 60.99679 | 11.6 | 0 | 0 | 0 | 17 | 10 | 35 | 19 | 3 | 0 | 0 | 3 | 8 | 0.5974843 | 58 | 2.29 | 45.4 | 29.2 | 28 | 174 | 1.09434 | 0.3465347 | 0.02970297 | 0.07920792 | 152 | 60.62 | 7 | 69.16 | 202 | 1307 | 1 | 37.6 | 35.2 | 9 | 58 | 2.3 | 45.4 | 29.2 | 28 | 258 | 1259 | 0.9 | 44.1 | 31.9 | 8 | 2 | 1191 | 68.9 | 0 | 174 | 0 | 0 | 7 | 395 | 0.092 | 0.018 | 0.019 | 0.182 | 920 | 180 | 190 | 1820 | 1 | 1 | 1 | 1
180928 | 561 | 48 | 10 | 288 | 17643.14 | 383.7551 | 7628.677 | 37496.29 | 1961.423 | 341.4069 | 214.7649 | 2619.683 | 60.39 | 1130.333 | 65.33333 | 121.6667 | 3 | 161 | 60.76988 | 12.2 | 0 | 0 | 0 | 16 | 16 | 35 | 13.5 | 3 | 8 | 0 | 4 | 0 | 0.5931677 | 69 | 3.48 | 45.9 | 25.9 | 31 | 176 | 1.093168 | 0.3804348 | 0.0326087 | 0 | 159 | 60.67 | 2 | 68.89 | 205 | 1285 | 1 | 39.4 | 32.9 | 13 | 69 | 3.5 | 45.9 | 25.9 | 31 | 251 | 1247 | 0.85 | 44.7 | 31.2 | 9 | 23 | 1189 | 69.3 | 0 | 175 | 0 | 0 | 0 | 372 | 0.143 | 0.027 | 0.017 | 0.203 | 1430 | 270 | 170 | 2030 | 1 | 1 | 1 | 1
180928 | 561 | 48 | 10 | 288 | 17643.14 | 383.7551 | 7628.677 | 37496.29 | 1961.423 | 341.4069 | 214.7649 | 2619.683 | 59.135 | 680 | 52 | 118 | 2 | 156 | 39.09596 | 11.4 | 0 | 0 | 0 | 16 | 10 | 35 | 12 | 3 | 8 | 0 | 0 | 11 | 0.6089744 | 63 | 2.71 | 44.7 | 30.1 | 30 | 178 | 1.141026 | 0.3763441 | 0.03225806 | 0.1182796 | 133 | 33.87 | 23 | 69.32 | 191 | 1321 | 1 | 41.7 | 32 | 14 | 63 | 2.7 | 44.7 | 30.1 | 30 | 230 | 1255 | 0.86 | 44.4 | 31.4 | 8 | 24 | 1193 | 69.1 | 0 | 178 | 0 | 0 | 0 | 387 | 0.105 | 0.019 | 0.014 | 0.205 | 1050 | 190 | 140 | 2050 | 1 | 1 | 1 | 1
180928 | 561 | 48 | 10 | 288 | 17643.14 | 383.7551 | 7628.677 | 37496.29 | 1961.423 | 341.4069 | 214.7649 | 2619.683 | 60.49333 | 809 | 40.33333 | 118.6667 | 3 | 161 | 61.76807 | 11 | 0 | 0 | 0 | 16 | 19 | 35 | 4.5 | 3 | 8 | 0 | 3 | 10 | 0.6118012 | 60 | 3.76 | 44.7 | 27.2 | 35 | 183 | 1.136646 | 0.3465347 | 0.02970297 | 0.0990099 | 137 | 60.49 | 24 | 69.07 | 171 | 1307 | 1.2 | 42.1 | 31.7 | 11 | 60 | 3.8 | 44.7 | 27.2 | 35 | 223 | 1258 | 0.91 | 45.3 | 30.7 | 8 | 8 | 1197 | 69.3 | 0 | 183 | 0 | 0 | 0 | 429 | 0.169 | 0.031 | 0.015 | 0.218 | 1690 | 310 | 150 | 2180 | 1 | 0 | 1 | 1
180929 | 561 | 48 | 10 | 288 | 17643.14 | 383.7551 | 7628.677 | 37496.29 | 1961.423 | 341.4069 | 214.7649 | 2619.683 | 62.98 | 1190 | 77.66667 | 122.6667 | 2 | 158 | 63.29595 | 10.2 | 0 | 0 | 0 | 14 | 0 | 34.56 | 41 | 3 | 0 | 0 | 0 | 10 | 0.6491139 | 57 | 4.09 | 44.2 | 27 | 36 | 176 | 1.113924 | 0.3421782 | 0.02970297 | 0.0990099 | 150 | 62.98 | 8 | 69.25 | 180 | 1310 | 1.3 | 38.5 | 34.9 | 7 | 57 | 4.1 | 44.2 | 27 | 36 | 223 | 1265 | 0.89 | 44.4 | 32.5 | 12 | 14 | 1190 | 70.2 | 0 | 176 | 0 | 0 | 6 | 420 | 0.125 | 0.024 | 0.017 | 0.177 | 1250 | 240 | 170 | 1770 | 1 | 1 | 1 | 1
180929 | 209.5 | 14.5 | 85 | 1304.5 | 14783.65 | 322.455 | 6371.176 | 31291.43 | 1389.158 | 189.7489 | 259.3654 | 4121.013 | 60.48667 | 907.3333 | 91 | 120 | 3 | 165 | 61.45685 | 11.7 | 0 | 0 | 0 | 17 | 10 | 35 | 11 | 3 | 8 | 0 | 3 | 7 | 0.569697 | 70 | 2.95 | 45.6 | 27.4 | 35 | 178 | 1.078788 | 0.3684211 | 0.03157895 | 0.07368421 | 151 | 60.64 | 14 | 70.24 | 153 | 1289 | 1.1 | 39.5 | 33.5 | 9 | 70 | 3 | 45.6 | 27.4 | 35 | 214 | 1268 | 0.98 | 44.5 | 32.6 | 13 | 9 | 1195 | 71.2 | 0 | 168 | 0 | 0 | 0 | 429 | 0.148 | 0.032 | 0.017 | 0.23 | 1480 | 320 | 170 | 2300 | 1 | 0 | 1 | 1
180929 | 209.5 | 14.5 | 85 | 1304.5 | 14783.65 | 322.455 | 6371.176 | 31291.43 | 1389.158 | 189.7489 | 259.3654 | 4121.013 | 61.66333 | 1074.333 | 56.33333 | 121.3333 | 2 | 158 | 62.08563 | 10.8 | 0 | 0 | 0 | 18 | 10 | 35 | 12 | 3 | 8 | 0 | 3 | 9 | 0.6202532 | 63 | 2.3 | 45.6 | 29.4 | 32 | 176 | 1.113924 | 0.3684211 | 0.03157895 | 0.09473684 | 149 | 61.53 | 9 | 71.22 | 233 | 1308 | 1 | 40.2 | 32.8 | 8 | 63 | 2.3 | 45.6 | 29.4 | 32 | 265 | 1265 | 0.8 | 44.3 | 32 | 8 | 31 | 1198 | 69.9 | 0 | 176 | 0 | 0 | 8 | 398 | 0.125 | 0.026 | 0.018 | 0.149 | 1250 | 260 | 180 | 1490 | 1 | 1 | 1 | 1
180929 | 209.5 | 14.5 | 85 | 1304.5 | 14783.65 | 322.455 | 6371.176 | 31291.43 | 1389.158 | 189.7489 | 259.3654 | 4121.013 | 62.12667 | 1352.667 | 64.66667 | 124 | 2 | 155 | 55.61039 | 10 | 0 | 0 | 0 | 17 | 20 | 35 | 22 | 3 | 0 | 0 | 0 | 0 | 0.6258065 | 56 | 3.43 | 43.9 | 28.8 | 30 | 176 | 1.135484 | 0.3535354 | 0.03030303 | 0 | 138 | 62.46 | 17 | 0 | 195 | 1321 | 1.1 | 39.6 | 33.3 | 11 | 56 | 3.4 | 43.9 | 28.8 | 30 | 230 | 1254 | 0.9 | 44.5 | 31.7 | 11 | 21 | 1198 | 70.7 | 0 | 176 | 0 | 0 | 0 | 397 | 0.129 | 0.025 | 0.02 | 0.197 | 1290 | 250 | 200 | 1970 | 1 | 1 | 1 | 1
180929 | 209.5 | 14.5 | 85 | 1304.5 | 14783.65 | 322.455 | 6371.176 | 31291.43 | 1389.158 | 189.7489 | 259.3654 | 4121.013 | 60.1 | 992 | 88 | 120.6667 | 3 | 161 | 61.57739 | 11.4 | 0 | 0 | 0 | 15 | 18 | 35 | 4.5 | 3 | 8 | 0 | 3 | 11 | 0.6055901 | 56 | 3.3 | 43.6 | 35.5 | 31 | 185 | 1.149068 | 0.3333333 | 0.02857143 | 0.1047619 | 140 | 60.21 | 21 | 70.68 | 168 | 1312 | 1.1 | 39 | 33 | 8 | 56 | 3.3 | 43.6 | 35.5 | 31 | 218 | 1257 | 0.97 | 44.1 | 32 | 8 | 6 | 1223 | 70.6 | 0 | 185 | 0 | 0 | 0 | 401 | 0.137 | 0.029 | 0.016 | 0.198 | 1370 | 290 | 160 | 1980 | 1 | 1 | 1 | 1
180930 | 209.5 | 14.5 | 85 | 1304.5 | 14783.65 | 322.455 | 6371.176 | 31291.43 | 1389.158 | 189.7489 | 259.3654 | 4121.013 | 61.65 | 1169 | 85.66667 | 122 | 2 | 156 | 61.99506 | 11 | 0 | 0 | 0 | 17 | 0 | 34.56 | 12 | 3 | 8 | 18 | 3 | 8 | 0.6638462 | 54 | 3.2 | 43.9 | 31.8 | 31 | 178 | 1.141026 | 0.3388235 | 0.02941176 | 0.07843137 | 150 | 61.65 | 6 | 70.57 | 191 | 1307 | 1.1 | 37.6 | 35.3 | 8 | 54 | 3.2 | 43.9 | 31.8 | 31 | 225 | 1261 | 0.94 | 43.3 | 32.2 | 7 | 20 | 1205 | 70.6 | 0 | 178 | 0 | 0 | 7 | 433 | 0.13 | 0.017 | 0.021 | 0.184 | 1300 | 170 | 210 | 1840 | 1 | 1 | 1 | 1
180930 | 209.5 | 14.5 | 85 | 1304.5 | 14783.65 | 322.455 | 6371.176 | 31291.43 | 1389.158 | 189.7489 | 259.3654 | 4121.013 | 61.40333 | 1154.667 | 105 | 122 | 3 | 164 | 62.63439 | 10.9 | 0 | 0 | 0 | 18 | 10 | 30.2 | 13 | 3 | 16 | 0 | 3 | 0 | 0.5682927 | 69 | 2.73 | 44.9 | 31.1 | 33 | 170 | 1.036585 | 0.3178947 | 0.03157895 | 0 | 144 | 61.53 | 20 | 70.57 | 183 | 1298 | 1 | 40.2 | 33 | 8 | 69 | 2.7 | 44.9 | 31.1 | 33 | 242 | 1268 | 0.93 | 44.3 | 32.8 | 11 | 10 | 1197 | 69.5 | 0 | 170 | 0 | 0 | 0 | 408 | 0.172 | 0.037 | 0.02 | 0.227 | 1720 | 370 | 200 | 2270 | 1 | 0 | 1 | 1
180930 | 215.3286 | 14.5 | 89.11429 | 1366.8 | 14870.87 | 324.35 | 6408.937 | 31477.08 | 1396.51 | 189.436 | 261.7118 | 4191.762 | 59.6 | 1491.667 | 70.66667 | 125 | 2 | 157 | 60.23503 | 12.5 | 0 | 0 | 0 | 19 | 19 | 0 | 31 | 3 | 8 | 0 | 3 | 0 | 0.5286624 | 0 | 2.95 | 44 | 29.1 | 31 | 170 | 1.082803 | 0 | 0.01910828 | 0 | 147 | 59.6 | 10 | 69.51 | 187 | 1273 | 1 | 39.3 | 33.5 | 7 | 63 | 3 | 44 | 29.1 | 31 | 235 | 1263 | 0.92 | 44.2 | 32.4 | 12 | 15 | 1194 | 34.1 | 0 | 170 | 0 | 0 | 0 | 359 | 0.123 | 0.026 | 0.022 | 0.276 | 1230 | 260 | 220 | 2760 | 1 | 1 | 1 | 1
180930 | 215.3286 | 14.5 | 89.11429 | 1366.8 | 14870.87 | 324.35 | 6408.937 | 31477.08 | 1396.51 | 189.436 | 261.7118 | 4191.762 | 61.34333 | 1670 | 30.66667 | 126.3333 | 3 | 159 | 62.07132 | 10.7 | 0 | 0 | 0 | 17 | 8 | 0 | 21 | 3 | 8 | 8 | 3 | 0 | 0.427673 | 61 | 2.16 | 45.7 | 29 | 31 | 156 | 0.9811321 | 0 | 0.03061224 | 0 | 144 | 61.3 | 15 | 69.51 | 192 | 1300 | 1 | 38.5 | 33.7 | 7 | 61 | 2.2 | 45.7 | 29 | 31 | 248 | 1255 | 0.89 | 44.3 | 31.8 | 9 | 5 | 1202 | 68.3 | 0 | 156 | 0 | 0 | 0 | 373 | 0.145 | 0.027 | 0.02 | 0.262 | 1450 | 270 | 200 | 2620 | 1 | 1 | 1 | 1
180930 | 215.3286 | 14.5 | 89.11429 | 1366.8 | 14870.87 | 324.35 | 6408.937 | 31477.08 | 1396.51 | 189.436 | 261.7118 | 4191.762 | 60.58 | 1675.333 | 42 | 126.6667 | 2 | 156 | 60.89788 | 11.6 | 0 | 0 | 0 | 17 | 17 | 0 | 22 | 3 | 8 | 0 | 3 | 0 | 0.4487179 | 56 | 1.78 | 46.7 | 29.5 | 25 | 150 | 0.9615385 | 0 | 0.03 | 0 | 151 | 60.65 | 5 | 68.31 | 214 | 1314 | 1 | 40.6 | 32.7 | 9 | 56 | 1.8 | 46.7 | 29.5 | 25 | 253 | 1255 | 0.84 | 44.2 | 32.1 | 7 | 17 | 1198 | 68.6 | 0 | 150 | 0 | 0 | 0 | 317 | 0.099 | 0.017 | 0.02 | 0.235 | 990 | 170 | 200 | 2350 | 1 | 1 | 1 | 1
180930 | 215.3286 | 14.5 | 89.11429 | 1366.8 | 14870.87 | 324.35 | 6408.937 | 31477.08 | 1396.51 | 189.436 | 261.7118 | 4191.762 | 62.36 | 1616 | 19.33333 | 126 | 3 | 160 | 62.9615 | 10.3 | 0 | 0 | 0 | 17 | 10 | 35 | 13 | 3 | 8 | 0 | 2 | 0 | 0.55 | 61 | 2.52 | 46.1 | 27.1 | 34 | 161 | 1.00625 | 0.3535354 | 0.03030303 | 0 | 143 | 62.29 | 17 | 68.61 | 191 | 1308 | 1 | 40.5 | 32.1 | 10 | 61 | 2.5 | 46.1 | 27.1 | 34 | 247 | 1253 | 0.89 | 44.4 | 30.9 | 8 | 5 | 1195 | 68.1 | 0 | 161 | 0 | 0 | 0 | 365 | 0.134 | 0.031 | 0.019 | 0.259 | 1340 | 310 | 190 | 2590 | 1 | 0 | 1 | 1
181001 | 215.3286 | 14.5 | 89.11429 | 1366.8 | 14870.87 | 324.35 | 6408.937 | 31477.08 | 1396.51 | 189.436 | 261.7118 | 4191.762 | 59.09 | 1389.333 | 17.33333 | 123.6667 | 2 | 152 | 59.69197 | 12.1 | 0 | 0 | 0 | 17 | 10 | 35 | 11 | 3 | 8 | 7 | 0 | 8 | 0.6513158 | 51 | 1.42 | 47.8 | 27.9 | 26 | 187 | 1.230263 | 0.3465347 | 0.02970297 | 0.07920792 | 144 | 59.15 | 8 | 69.44 | 200 | 1290 | 0.9 | 39 | 33.7 | 8 | 51 | 1.4 | 47.8 | 27.9 | 26 | 221 | 1265 | 0.95 | 44 | 32.2 | 7 | 30 | 1187 | 69 | 0 | 160 | 0 | 0 | 0 | 356 | 0.112 | 0.021 | 0.02 | 0.24 | 1120 | 210 | 200 | 2400 | 1 | 1 | 1 | 1
181001 | 215.3286 | 14.5 | 89.11429 | 1366.8 | 14870.87 | 324.35 | 6408.937 | 31477.08 | 1396.51 | 189.436 | 261.7118 | 4191.762 | 61.07333 | 1404 | 1 | 124.3333 | 3 | 160 | 62.431125 | 10.8 | 0 | 0 | 0 | 18 | 17 | 35 | 13 | 3 | 8 | 0 | 3 | 0 | 0.60625 | 56 | 2.93 | 44 | 27.6 | 32 | 180 | 1.125 | 0.3365385 | 0.02884615 | 0 | 130 | 60.91 | 30 | 69.02 | 202 | 1301 | 4.1 | 36 | 34.1 | 8 | 56 | 2.9 | 44 | 27.6 | 32 | 248 | 1254 | 0.83 | 43.9 | 32.7 | 7 | 10 | 1190 | 69.4 | 0 | 187 | 0 | 0 | 7 | 453 | 0.08 | 0.016 | 0.019 | 0.277 | 800 | 160 | 190 | 2770 | 1 | 1 | 1 | 1
181001 | 215.3286 | 14.5 | 89.11429 | 1366.8 | 14870.87 | 324.35 | 6408.937 | 31477.08 | 1396.51 | 189.436 | 261.7118 | 4191.762 | 60.73667 | 1305.333 | 0 | 123 | 2 | 156 | 61.43372 | 0 | 0 | 0 | 0 | 25 | 13 | 35 | 19 | 3 | 8 | 0 | 3 | 0 | 0.6794872 | 56 | 2.19 | 46 | 25.9 | 32 | 180 | 1.153846 | 0.35 | 0.03 | 0 | 146 | 60.89 | 10 | 69.35 | 218 | 1288 | 1.1 | 40.6 | 33.6 | 8 | 56 | 2.2 | 46 | 25.9 | 32 | 248 | 1243 | 0.87 | 44.3 | 32.3 | 10 | 26 | 1195 | 67.6 | 0 | 180 | 0 | 0 | 0 | 392 | 0.133 | 0.02 | 0.02 | 0.326 | 1330 | 200 | 200 | 3260 | 1 | 1 | 1 | 0
181001 | 215.3286 | 14.5 | 89.11429 | 1366.8 | 14870.87 | 324.35 | 6408.937 | 31477.08 | 1396.51 | 189.436 | 261.7118 | 4191.762 | 62.21 | 1351.667 | 5.333333 | 123.6667 | 3 | 160 | 63.15675 | 10.2 | 0 | 0 | 0 | 27 | 8 | 0 | 17 | 3 | 0 | 0 | 3 | 10 | 0.425 | 61 | 2.02 | 44.2 | 30.2 | 29 | 140 | 0.875 | 0 | 0.03030303 | 0.1010101 | 134 | 62.29 | 26 | 67.62 | 169 | 1317 | 1.3 | 39.8 | 34.6 | 10 | 61 | 2 | 44.2 | 30.2 | 29 | 214 | 1258 | 0.94 | 44.5 | 33 | 13 | 16 | 1205 | 68.6 | 0 | 180 | 0 | 0 | 0 | 358 | 0.096 | 0.016 | 0.019 | 0.318 | 960 | 160 | 190 | 3180 | 1 | 1 | 1 | 0
181001 | 215.3286 | 14.5 | 89.11429 | 1366.8 | 14870.87 | 324.35 | 6408.937 | 31477.08 | 1396.51 | 189.436 | 261.7118 | 4191.762 | 60.34333 | 1327.667 | 0.3333333 | 123.3333 | 2 | 155 | 61.06852 | 10.9 | 0 | 0 | 0 | 19 | 17 | 34.56 | 15 | 3 | 0 | 0 | 3 | 10 | 0.6552258 | 56 | 2.11 | 44.5 | 28.6 | 29 | 188 | 1.212903 | 0.3490909 | 0.03030303 | 0.1010101 | 139 | 60.21 | 16 | 68.56 | 173 | 1312 | 1.4 | 38.4 | 34.4 | 7 | 56 | 2.1 | 44.5 | 28.6 | 29 | 214 | 1261 | 0.88 | 44.6 | 32.8 | 12 | 15 | 1193 | 68.2 | 0 | 140 | 0 | 0 | 0 | 402 | 0.125 | 0.02 | 0.023 | 0.359 | 1250 | 200 | 230 | 3590 | 1 | 1 | 1 | 0
181001 | 215.3286 | 14.5 | 89.11429 | 1366.8 | 14870.87 | 324.35 | 6408.937 | 31477.08 | 1396.51 | 189.436 | 261.7118 | 4191.762 | 61.59667 | 1271 | 2 | 123 | 3 | 164 | 62.33445 | 10.9 | 0 | 0 | 0 | 19 | 10 | 35 | 19 | 0 | 8 | 0 | 2 | 0 | 0.5670732 | 57 | 2.71 | 47.3 | 25.9 | 31 | 180 | 1.097561 | 0.3271028 | 0 | 0 | 149 | 61.74 | 15 | 68.23 | 190 | 1304 | 1.4 | 39.1 | 34.1 | 7 | 57 | 2.7 | 47.3 | 25.9 | 31 | 242 | 1263 | 1.01 | 44.2 | 31.9 | 6 | 5 | 1186 | 69.4 | 0 | 179 | 0 | 0 | 0 | 418 | 0.111 | 0.023 | 0.019 | 0.28 | 1110 | 230 | 190 | 2800 | 1 | 1 | 1 | 1
181002 | 215.3286 | 14.5 | 89.11429 | 1366.8 | 14870.87 | 324.35 | 6408.937 | 31477.08 | 1396.51 | 189.436 | 261.7118 | 4191.762 | 60.68 | 1450 | 3.333333 | 124.3333 | 3 | 165 | 61.86085 | 11.1 | 0 | 0 | 0 | 14 | 20 | 35 | 4.5 | 3 | 8 | 0 | 0 | 10 | 0.5727273 | 58 | 2.03 | 45.9 | 25.9 | 29 | 192 | 1.163636 | 0.3271028 | 0.02803738 | 0.09345794 | 145 | 60.8 | 20 | 69.53 | 168 | 1300 | 1.1 | 39.9 | 32.6 | 7 | 58 | 2 | 45.9 | 25.9 | 29 | 224 | 1265 | 0.94 | 44.7 | 30.6 | 8 | 2 | 1234 | 68.9 | 0 | 180 | 0 | 0 | 0 | 398 | 0.086 | 0.019 | 0.019 | 0.301 | 860 | 190 | 190 | 3010 | 1 | 1 | 1 | 0
181002 | 215.3286 | 14.5 | 89.11429 | 1366.8 | 14870.87 | 324.35 | 6408.937 | 31477.08 | 1396.51 | 189.436 | 261.7118 | 4191.762 | 62.00333 | 1473.333 | 2.333333 | 124.6667 | 3 | 163 | 53.26055 | 10.5 | 0 | 0 | 0 | 27 | 16.5 | 35 | 13 | 3 | 8 | 0 | 3 | 0 | 0.6472393 | 55 | 3.61 | 43.4 | 27.7 | 32 | 172 | 1.055215 | 0.3240741 | 0.02777778 | 0 | 140 | 62.01 | 23 | 0 | 170 | 1292 | 1 | 42.4 | 32.9 | 8 | 55 | 3.6 | 43.4 | 27.7 | 32 | 223 | 1263 | 0.82 | 44.7 | 33 | 12 | 2 | 1227 | 70.1 | 0 | 182 | 0 | 0 | 0 | 418 | 0.097 | 0.017 | 0.021 | 0.334 | 970 | 170 | 210 | 3340 | 1 | 1 | 1 | 0
181002 | 215.3286 | 14.5 | 89.11429 | 1366.8 | 14870.87 | 324.35 | 6408.937 | 31477.08 | 1396.51 | 189.436 | 261.7118 | 4191.762 | 62.31667 | 1548.667 | 3.666667 | 125.3333 | 2 | 155 | 62.38348 | 10.9 | 0 | 0 | 0 | 26 | 10 | 34.56 | 19 | 3 | 0 | 0 | 6 | 11 | 0.7068387 | 59 | 2.2 | 42.6 | 29.3 | 30 | 160 | 1.032258 | 0.36 | 0.03125 | 0.1145833 | 153 | 62.28 | 2 | 70.13 | 156 | 1290 | 1.1 | 41.9 | 33.6 | 8 | 59 | 2.2 | 42.6 | 29.3 | 30 | 200 | 1269 | 1.04 | 45.4 | 31.8 | 14 | 15 | 1197 | 70.3 | 0 | 172 | 0 | 0 | 5 | 421 | 0.124 | 0.021 | 0.02 | 0.476 | 1240 | 210 | 200 | 4760 | 1 | 1 | 1 | 0
181002 | 215.3286 | 14.5 | 89.11429 | 1366.8 | 14870.87 | 324.35 | 6408.937 | 31477.08 | 1396.51 | 189.436 | 261.7118 | 4191.762 | 66.14 | 1589.667 | 5.666667 | 126 | 3 | 163 | 66.30975 | 8.4 | 0 | 0 | 0 | 10 | 12 | 24 | 36 | 0 | 0 | 0 | 3 | 0 | 0.5214724 | 45 | 5.44 | 40.5 | 25.9 | 28 | 200 | 1.226994 | 0.2033898 | 0 | 0 | 148 | 65.91 | 15 | 70.26 | 188 | 1295 | 1.5 | 38.6 | 34.5 | 8 | 45 | 5.4 | 40.5 | 25.9 | 43 | 230 | 1265 | 1.03 | 43.5 | 31.8 | 7 | 3 | 1192 | 70.2 | 0 | 160 | 0 | 0 | 0 | 336 | 0.094 | 0.013 | 0.026 | 0.359 | 940 | 130 | 260 | 3590 | 1 | 1 | 1 | 0
181002 | 215.3286 | 14.5 | 89.11429 | 1366.8 | 14870.87 | 324.35 | 6408.937 | 31477.08 | 1396.51 | 189.436 | 261.7118 | 4191.762 | 61.34 | 1687 | 13.66667 | 127 | 2 | 156 | 61.58071 | 11.3 | 0 | 0 | 0 | 18 | 13 | 35 | 12 | 3 | 0 | 0 | 3 | 8 | 0.5897436 | 56 | 2.89 | 43.1 | 26.5 | 35 | 180 | 1.153846 | 0.35 | 0.03 | 0.08 | 153 | 61.41 | 3 | 70.2 | 191 | 1304 | 1 | 38.9 | 33.6 | 8 | 56 | 2.9 | 43.1 | 26.5 | 35 | 235 | 1270 | 0.95 | 43.1 | 32 | 7 | 12 | 1194 | 69.1 | 0 | 200 | 0 | 0 | 7 | 463 | 0.129 | 0.019 | 0.026 | 0.357 | 1290 | 190 | 260 | 3570 | 1 | 1 | 1 | 0
181003 | 215.3286 | 14.5 | 89.11429 | 1366.8 | 14870.87 | 324.35 | 6408.937 | 31477.08 | 1396.51 | 189.436 | 261.7118 | 4191.762 | 60.27333 | 1570.667 | 8.666667 | 125.6667 | 3 | 162 | 60.9184 | 11.5 | 0 | 0 | 0 | 25 | 17 | 37 | 13.5 | 3 | 0 | 0 | 3 | 0 | 0.6080247 | 60 | 1.71 | 44.9 | 23.6 | 24 | 190 | 1.17284 | 0.3627451 | 0.02941176 | 0 | 150 | 60.26 | 12 | 69.1 | 178 | 1316 | 1.2 | 38.2 | 33.6 | 8 | 60 | 1.7 | 44.9 | 23.6 | 24 | 218 | 1266 | 0.91 | 43.4 | 32.1 | 7 | 20 | 1194 | 71.7 | 0 | 180 | 0 | 0 | 0 | 399 | 0.111 | 0.017 | 0.029 | 0.3 | 1110 | 170 | 290 | 3000 | 1 | 1 | 1 | 0
181003 | 215.3286 | 14.5 | 89.11429 | 1366.8 | 14870.87 | 324.35 | 6408.937 | 31477.08 | 1396.51 | 189.436 | 261.7118 | 4191.762 | 60.00667 | 1598.667 | 19.33333 | 126 | 2 | 155 | 61.50361 | 11 | 0 | 0 | 0 | 23 | 0 | 35 | 22 | 3 | 0 | 0 | 3 | 0 | 0.5548387 | 56 | 2.14 | 43.3 | 27.8 | 32 | 160 | 1.032258 | 0.3535354 | 0.03030303 | 0 | 135 | 59.99 | 20 | 71.72 | 173 | 1312 | 1.1 | 36.9 | 35.5 | 6 | 55 | 2.1 | 43.3 | 27.8 | 32 | 224 | 1269 | 0.95 | 43.4 | 32.4 | 8 | 4 | 1228 | 71.8 | 0 | 190 | 0 | 0 | 5 | 448 | 0.13 | 0.021 | 0.028 | 0.377 | 1300 | 210 | 280 | 3770 | 1 | 1 | 1 | 0
181003 | 215.3286 | 14.5 | 89.11429 | 1366.8 | 14870.87 | 324.35 | 6408.937 | 31477.08 | 1396.51 | 189.436 | 261.7118 | 4191.762 | 61.08667 | 1622.667 | 5.333333 | 126.3333 | 3 | 163 | 61.44466 | 11.9 | 0 | 0 | 0 | 22 | 0 | 35 | 22 | 3 | 0 | 0 | 3 | 8 | 0.5705521 | 68 | 2.07 | 44 | 26.5 | 32 | 176 | 1.079755 | 0.3684211 | 0.03157895 | 0.08421053 | 159 | 61.19 | 4 | 71.76 | 174 | 1305 | 1.4 | 38.1 | 34.7 | 6 | 68 | 2.1 | 44 | 26.5 | 32 | 235 | 1278 | 0.98 | 43.6 | 32.4 | 8 | 7 | 1198 | 69.6 | 0 | 160 | 0 | 0 | 0 | 332 | 0.138 | 0.024 | 0.026 | 0.431 | 1380 | 240 | 260 | 4310 | 1 | 1 | 1 | 0
181003 | 215.3286 | 14.5 | 89.11429 | 1366.8 | 14870.87 | 324.35 | 6408.937 | 31477.08 | 1396.51 | 189.436 | 261.7118 | 4191.762 | 61.605 | 1715 | 5.5 | 127 | 2 | 157 | 54.40656 | 11 | 0 | 0 | 0 | 24 | 0 | 11.5 | 39 | 3 | 0 | 0 | 3 | 0 | 0.5127389 | 61 | 2.24 | 44.9 | 26.4 | 31 | 153 | 0.9745223 | 0.1197917 | 0.03125 | 0 | 150 | 53.7 | 7 | 69.56 | 177 | 1292 | 0.9 | 39.6 | 33.2 | 7 | 61 | 2.2 | 44.9 | 26.4 | 31 | 218 | 1268 | 0.86 | 43.5 | 32.4 | 7 | 20 | 1210 | 71.6 | 0 | 176 | 0 | 0 | 5 | 409 | 0.093 | 0.016 | 0.026 | 0.325 | 930 | 160 | 260 | 3250 | 1 | 1 | 1 | 0
181003 | 215.3286 | 14.5 | 89.11429 | 1366.8 | 14870.87 | 324.35 | 6408.937 | 31477.08 | 1396.51 | 189.436 | 261.7118 | 4191.762 | 61.46333 | 1802.333 | 33.66667 | 127.6667 | 3 | 162 | 63.04994 | 10.8 | 0 | 0 | 0 | 18 | 0 | 35 | 40 | 3 | 0 | 0 | 0 | 0 | 0.5925926 | 58 | 3.87 | 43.6 | 28.8 | 32 | 190 | 1.17284 | 0.3365385 | 0.02884615 | 0 | 142 | 61.85 | 20 | 71.6 | 200 | 1308 | 1.1 | 39.8 | 32.7 | 7 | 58 | 3.9 | 43.6 | 28.8 | 32 | 253 | 1267 | 0.93 | 43.7 | 31.9 | 7 | 5 | 1189 | 70.2 | 0 | 153 | 0 | 0 | 0 | 352 | 0.087 | 0.014 | 0.026 | 0.326 | 870 | 140 | 260 | 3260 | 1 | 1 | 1 | 0
181004 | 353.2667 | 13.1 | 37.33333 | 572.9 | 10570.95 | 239.4084 | 4492.363 | 24183.62 | 1576.905 | 184.3209 | 224.794 | 3184.627 | 61.16667 | 1720 | 14 | 127 | 2 | 155 | 61.55052 | 11.2 | 0 | 0 | 0 | 10 | 0 | 35 | 34 | 3 | 0 | 0 | 0 | 10 | 0.5935484 | 58 | 2.92 | 43.5 | 27 | 31 | 175 | 1.129032 | 0.3608247 | 0.03092784 | 0.1030928 | 150 | 61.26 | 5 | 70.19 | 183 | 1306 | 1.1 | 37.5 | 34.1 | 7 | 58 | 2.9 | 43.5 | 27 | 31 | 230 | 1270 | 1 | 42.9 | 32.7 | 6 | 11 | 1196 | 69.3 | 0 | 191 | 0 | 0 | 5 | 428 | 0.105 | 0.018 | 0.031 | 0.375 | 1050 | 180 | 310 | 3750 | 1 | 1 | 1 | 0
181004 | 353.2667 | 13.1 | 37.33333 | 572.9 | 10570.95 | 239.4084 | 4492.363 | 24183.62 | 1576.905 | 184.3209 | 224.794 | 3184.627 | 61.5 | 1695.333 | 15 | 126.6667 | 3 | 162 | 62.10259 | 11.2 | 0 | 0 | 0 | 22 | 0 | 35 | 24.5 | 3 | 8 | 0 | 0 | 8 | 0.6203704 | 58 | 2.48 | 44.2 | 25.4 | 27 | 190 | 1.17284 | 0.3365385 | 0.02884615 | 0.07692308 | 151 | 61.58 | 11 | 69.3 | 142 | 1310 | 1.3 | 36.6 | 36 | 7 | 58 | 2.5 | 44.2 | 25.4 | 27 | 191 | 1269 | 0.93 | 43.2 | 32.5 | 7 | 9 | 1200 | 70.7 | 0 | 175 | 0 | 0 | 0 | 393 | 0.064 | 0.011 | 0.021 | 0.36 | 640 | 110 | 210 | 3600 | 0 | 1 | 1 | 0
181004 | 353.2667 | 13.1 | 37.33333 | 572.9 | 10570.95 | 239.4084 | 4492.363 | 24183.62 | 1576.905 | 184.3209 | 224.794 | 3184.627 | 59.97667 | 1576 | 9.666667 | 125.3333 | 2 | 157 | 60.69115 | 11.7 | 0 | 0 | 0 | 23 | 0 | 35 | 18 | 3 | 0 | 0 | 3 | 10 | 0.5859873 | 62 | 2.37 | 44.4 | 29.1 | 29 | 169 | 1.076433 | 0.3684211 | 0.03157895 | 0.1052632 | 148 | 60.08 | 9 | 70.68 | 206 | 1297 | 0.9 | 40.1 | 32.9 | 7 | 62 | 2.4 | 44.4 | 29.1 | 29 | 242 | 1270 | 0.87 | 43.7 | 32.3 | 7 | 26 | 1195 | 70.3 | 0 | 190 | 0 | 0 | 0 | 434 | 0.09 | 0.015 | 0.028 | 0.358 | 900 | 150 | 280 | 3580 | 1 | 1 | 1 | 0
181004 | 353.2667 | 13.1 | 37.33333 | 572.9 | 10570.95 | 239.4084 | 4492.363 | 24183.62 | 1576.905 | 184.3209 | 224.794 | 3184.627 | 60.72333 | 1668 | 21.66667 | 126.3333 | 3 | 162 | 62.35383 | 10.8 | 0 | 0 | 0 | 23 | 0 | 0 | 29 | 3 | 0 | 0 | 3 | 9 | 0.4135802 | 62 | 3.31 | 40.4 | 29 | 34 | 142 | 0.8765432 | 0 | 0.03 | 0.09 | 136 | 60.84 | 26 | 70.28 | 148 | 1303 | 1.1 | 37.1 | 36 | 6 | 62 | 3.3 | 40.4 | 29 | 34 | 200 | 1267 | 0.96 | 43.3 | 33.3 | 12 | 10 | 1210 | 70.6 | 0 | 169 | 0 | 0 | 0 | 386 | 0.085 | 0.018 | 0.024 | 0.426 | 850 | 180 | 240 | 4260 | 1 | 1 | 1 | 0
181004 | 353.2667 | 13.1 | 37.33333 | 572.9 | 10570.95 | 239.4084 | 4492.363 | 24183.62 | 1576.905 | 184.3209 | 224.794 | 3184.627 | 60.80667 | 1618.667 | 37 | 126 | 2 | 154 | 61.78883 | 11.1 | 0 | 0 | 0 | 10 | 10 | 35 | 30 | 3 | 0 | 0 | 0 | 0 | 0.5714286 | 56 | 3.4 | 40.1 | 32.4 | 30 | 161 | 1.045455 | 0.3571429 | 0.03061224 | 0 | 144 | 61.18 | 10 | 70.58 | 177 | 1308 | 1.4 | 37.4 | 34.8 | 7 | 56 | 3.4 | 40.1 | 32.4 | 30 | 214 | 1263 | 0.97 | 43.6 | 33.1 | 12 | 19 | 1192 | 70 | 0 | 142 | 0 | 0 | 6 | 333 | 0.094 | 0.015 | 0.024 | 0.461 | 940 | 150 | 240 | 4610 | 1 | 1 | 1 | 0
181004 | 353.2667 | 13.1 | 37.33333 | 572.9 | 10570.95 | 239.4084 | 4492.363 | 24183.62 | 1576.905 | 184.3209 | 224.794 | 3184.627 | 61.98 | 1650.333 | 20 | 126.6667 | 3 | 163 | 62.98043 | 10.5 | 0 | 0 | 0 | 8 | 0 | 35 | 5 | 0 | 0 | 0 | 0 | 31 | 0.4846626 | 58 | 2.09 | 45.1 | 28.9 | 28 | 167 | 1.02454 | 0.3333333 | 0 | 0.2952381 | 144 | 62.06 | 19 | 69.98 | 212 | 1298 | 1 | 40.9 | 32.7 | 7 | 58 | 2.1 | 45.1 | 28.9 | 28 | 244 | 1272 | 0.95 | 43.2 | 33.1 | 7 | 26 | 1197 | 71.1 | 0 | 161 | 0 | 0 | 6 | 386 | 0.061 | 0.019 | 0.02 | 0.378 | 610 | 190 | 200 | 3780 | 0 | 1 | 1 | 0
181005 | 353.2667 | 13.1 | 37.33333 | 572.9 | 10570.95 | 239.4084 | 4492.363 | 24183.62 | 1576.905 | 184.3209 | 224.794 | 3184.627 | 62.03 | 1495 | 35 | 125.25 | 2 | 151 | 63.79762 | 10.2 | 0 | 0 | 0 | 18 | 0 | 35 | 34 | 3 | 0 | 0 | 0 | 0 | 0.5960265 | 52 | 2.88 | 40.5 | 32.2 | 31 | 156 | 1.033113 | 0.3535354 | 0.03030303 | 0 | 125 | 62.28 | 26 | 71.08 | 252 | 1318 | 1 | 41.6 | 34 | 9 | 51 | 2.9 | 40.5 | 32.2 | 31 | 276 | 1270 | 0.91 | 43 | 33.1 | 6 | 27 | 1204 | 70.3 | 0 | 167 | 0 | 0 | 6 | 417 | 0.06 | 0.01 | 0.022 | 0.237 | 600 | 100 | 220 | 2370 | 0 | 1 | 1 | 1
181005 | 353.2667 | 13.1 | 37.33333 | 572.9 | 10570.95 | 239.4084 | 4492.363 | 24183.62 | 1576.905 | 184.3209 | 224.794 | 3184.627 | 62.15333 | 1159 | 34.33333 | 122 | 3 | 167 | 63.22856 | 10.8 | 0 | 0 | 0 | 21 | 0 | 35 | 18.5 | 3 | 0 | 0 | 5 | 8 | 0.5419162 | 62 | 2.36 | 47.4 | 27.1 | 33 | 176 | 1.053892 | 0.3333333 | 0.02857143 | 0.07619048 | 142 | 61.98 | 25 | 70.34 | 178 | 1327 | 1.2 | 39.2 | 35.2 | 8 | 62 | 2.1 | 45.8 | 29 | 28 | 214 | 1269 | 0.96 | 44.2 | 33.1 | 6 | 26 | 1202 | 69.8 | 0 | 156 | 0 | 0 | 5 | 389 | 0.067 | 0.015 | 0.02 | 0.305 | 670 | 150 | 200 | 3050 | 0 | 1 | 1 | 0
181005 | 353.2667 | 13.1 | 37.33333 | 572.9 | 10570.95 | 239.4084 | 4492.363 | 24183.62 | 1576.905 | 184.3209 | 224.794 | 3184.627 | 63.83667 | 1386 | 29.66667 | 124.3333 | 2 | 158 | 64.85823 | 9.2 | 0 | 0 | 0 | 15 | 0 | 21 | 19 | 3 | 8 | 0 | 5 | 10 | 0.5126582 | 58 | 5.5 | 39.5 | 30.3 | 38 | 165 | 1.044304 | 0.21 | 0.03 | 0.1 | 132 | 63.89 | 26 | 69.76 | 180 | 1305 | 3 | 38 | 34.2 | 7 | 58 | 5.5 | 39.5 | 30.3 | 38 | 214 | 1264 | 1.47 | 43.4 | 33.2 | 7 | 24 | 1193 | 69.5 | 0 | 176 | 0 | 0 | 5 | 410 | 0.08 | 0.019 | 0.021 | 0.37 | 800 | 190 | 210 | 3700 | 1 | 1 | 1 | 0
181005 | 353.2667 | 13.1 | 37.33333 | 572.9 | 10570.95 | 239.4084 | 4492.363 | 24183.62 | 1576.905 | 184.3209 | 224.794 | 3184.627 | 60.83667 | 1068.333 | 44.33333 | 121.3333 | 3 | 165 | 61.98158 | 10.8 | 0 | 0 | 0 | 23 | 0 | 0 | 26 | 3 | 0 | 0 | 5 | 7 | 0.3878788 | 64 | 1.34 | 46.7 | 27.9 | 25 | 151 | 0.9151515 | 0 | 0.02970297 | 0.06930693 | 141 | 60.7 | 24 | 69.52 | 161 | 1307 | 1.5 | 39.2 | 34.6 | 7 | 64 | 1.3 | 46.7 | 27.9 | 25 | 207 | 1267 | 0.92 | 44.3 | 33.1 | 7 | 18 | 1196 | 70.8 | 0 | 165 | 0 | 0 | 5 | 403 | 0.145 | 0.022 | 0.022 | 0.293 | 1450 | 220 | 220 | 2930 | 1 | 1 | 1 | 1
181005 | 353.2667 | 13.1 | 37.33333 | 572.9 | 10570.95 | 239.4084 | 4492.363 | 24183.62 | 1576.905 | 184.3209 | 224.794 | 3184.627 | 63.35667 | 1480.333 | 34.33333 | 125 | 2 | 155 | 64.26503 | 9.4 | 0 | 0 | 0 | 16 | 4 | 0 | 33.5 | 3 | 0 | 0 | 3 | 6 | 0.4225806 | 54 | 3.91 | 41 | 30 | 32 | 180 | 1.16129 | 0 | 0.02970297 | 0.05940594 | 137 | 63.41 | 18 | 70.79 | 159 | 1295 | 1.2 | 39.9 | 34.5 | 9 | 54 | 3.9 | 41 | 30 | 32 | 205 | 1266 | 0.93 | 43.9 | 33.3 | 9 | 8 | 1187 | 69.9 | 0 | 151 | 0 | 0 | 0 | 295 | 0.097 | 0.013 | 0.024 | 0.425 | 970 | 130 | 240 | 4250 | 1 | 1 | 1 | 0
181005 | 353.2667 | 13.1 | 37.33333 | 572.9 | 10570.95 | 239.4084 | 4492.363 | 24183.62 | 1576.905 | 184.3209 | 224.794 | 3184.627 | 60.70667 | 1379.667 | 60.33333 | 124 | 3 | 161 | 61.25752 | 11.2 | 0 | 0 | 0 | 25 | 10 | 30.24 | 20 | 3 | 0 | 0 | 4 | 0 | 0.5729193 | 62 | 1.24 | 49.4 | 27.6 | 26 | 170 | 1.055901 | 0.3054545 | 0.03030303 | 0 | 153 | 60.81 | 8 | 69.87 | 188 | 1302 | 0.8 | 39.3 | 34.7 | 7 | 62 | 1.2 | 49.4 | 27.6 | 26 | 225 | 1250 | 0.77 | 44.2 | 33 | 7 | 25 | 1191 | 70.6 | 0 | 180 | 0 | 0 | 5 | 412 | 0.182 | 0.028 | 0.029 | 0.264 | 1820 | 280 | 290 | 2640 | 0 | 1 | 1 | 1
181006 | 478.3333 | 43.5 | 36.66667 | 787.5 | 10533.75 | 238.6001 | 4476.257 | 24104.43 | 1755.414 | 307.0481 | 224.2162 | 3425.298 | 61.09333 | 1315.333 | 72.66667 | 123.3333 | 2 | 155 | 62.58026 | 10.4 | 0 | 0 | 0 | 25 | 10 | 0 | 26 | 3 | 0 | 0 | 0 | 0 | 0.4129032 | 58 | 1.99 | 45.1 | 29.5 | 27 | 143 | 0.9225806 | 0 | 0.03092784 | 0 | 130 | 61.05 | 25 | 70.56 | 181 | 1305 | 0.9 | 39.3 | 34.7 | 8 | 58 | 2 | 45.1 | 29.5 | 27 | 230 | 1248 | 0.78 | 44.1 | 33 | 7 | 9 | 1198 | 69.7 | 0 | 170 | 0 | 0 | 6 | 398 | 0.096 | 0.017 | 0.022 | 0.304 | 960 | 170 | 220 | 3040 | 1 | 1 | 1 | 0
181006 | 478.3333 | 43.5 | 36.66667 | 787.5 | 10533.75 | 238.6001 | 4476.257 | 24104.43 | 1755.414 | 307.0481 | 224.2162 | 3425.298 | 60.80667 | 1414.333 | 89 | 124.3333 | 3 | 164 | 61.23372 | 11.7 | 0 | 0 | 0 | 24 | 14 | 0 | 5 | 3 | 8 | 0 | 3 | 11 | 0.4146341 | 66 | 1.56 | 46.9 | 28.2 | 28 | 145 | 0.8841463 | 0 | 0.03061224 | 0.1122449 | 155 | 60.74 | 9 | 69.69 | 167 | 1302 | 1 | 39.5 | 34.2 | 7 | 66 | 1.6 | 46.9 | 28.2 | 28 | 230 | 1268 | 0.78 | 44.1 | 33.8 | 11 | 3 | 1193 | 70.4 | 0 | 143 | 0 | 0 | 5 | 328 | 0.129 | 0.02 | 0.023 | 0.263 | 1290 | 200 | 230 | 2630 | 1 | 1 | 1 | 1
181006 | 478.3333 | 43.5 | 36.66667 | 787.5 | 10533.75 | 238.6001 | 4476.257 | 24104.43 | 1755.414 | 307.0481 | 224.2162 | 3425.298 | 60.11333 | 1543.667 | 107.3333 | 125.3333 | 2 | 160 | 60.3695 | 12.3 | 12.3 | 0 | 0 | 18 | 10 | 0 | 28 | 3 | 0 | 0 | 5 | 0 | 0.4 | 65 | 1.86 | 43.1 | 38.5 | 20 | 140 | 0.875 | 0 | 0.03157895 | 0 | 157 | 60.18 | 3 | 70.43 | 172 | 1312 | 1.2 | 37.8 | 35.3 | 7 | 64 | 1.9 | 43.1 | 38.5 | 20 | 219 | 1269 | 0.83 | 43.7 | 34.6 | 9 | 17 | 1210 | 70.4 | 0 | 145 | 0 | 0 | 20 | 393 | 0.104 | 0.02 | 0.021 | 0.3 | 1040 | 200 | 210 | 3000 | 1 | 1 | 1 | 0
181006 | 478.3333 | 43.5 | 36.66667 | 787.5 | 10533.75 | 238.6001 | 4476.257 | 24104.43 | 1755.414 | 307.0481 | 224.2162 | 3425.298 | 60.46 | 1754 | 87.66667 | 127.3333 | 2 | 157 | 56.74854 | 11.6 | 0 | 0 | 0 | 17 | 7 | 35 | 25.5 | 3 | 0 | 0 | 3 | 8 | 0.6273885 | 0 | 1.37 | 48.3 | 28 | 24 | 178 | 1.133758 | 0.2229299 | 0.01910828 | 0.05095541 | 147 | 60.61 | 10 | 0 | 187 | 1323 | 1.1 | 40.2 | 33.8 | 9 | 58 | 1.4 | 48.3 | 28 | 24 | 219 | 1268 | 0.83 | 44.4 | 32.3 | 6 | 26 | 1195 | 69.9 | 0 | 178 | 0 | 0 | 6 | 399 | 0.115 | 0.019 | 0.023 | 0.296 | 1150 | 190 | 230 | 2960 | 1 | 1 | 1 | 1
181006 | 478.3333 | 43.5 | 36.66667 | 787.5 | 10533.75 | 238.6001 | 4476.257 | 24104.43 | 1755.414 | 307.0481 | 224.2162 | 3425.298 | 62.37667 | 1968 | 84 | 129 | 3 | 160 | 63.54075 | 10 | 0 | 0 | 0 | 16 | 7 | 35 | 17 | 3 | 0 | 0 | 3 | 3 | 0.525 | 59 | 1.48 | 47.4 | 26.6 | 28 | 174 | 1.0875 | 0.3465347 | 0.02970297 | 0.02970297 | 134 | 62.3 | 26 | 69.92 | 201 | 1318 | 1 | 41.2 | 33.1 | 9 | 59 | 1.5 | 47.4 | 26.6 | 28 | 232 | 1251 | 0.8 | 44.7 | 32.3 | 7 | 28 | 1198 | 71 | 0 | 173 | 0 | 0 | 5 | 406 | 0.105 | 0.016 | 0.023 | 0.265 | 1050 | 160 | 230 | 2650 | 1 | 1 | 1 | 1
181007 | 478.3333 | 43.5 | 36.66667 | 787.5 | 10533.75 | 238.6001 | 4476.257 | 24104.43 | 1755.414 | 307.0481 | 224.2162 | 3425.298 | 61.87 | 2079.667 | 104 | 130 | 3 | 162 | 62.12741 | 11.2 | 0 | 0 | 0 | 26 | 0 | 35 | 31 | 3 | 0 | 0 | 0 | 0 | 0.5864198 | 56 | 1.44 | 47.2 | 27.2 | 30 | 160 | 0.9876543 | 0.3301887 | 0.02830189 | 0 | 156 | 61.84 | 6 | 69.67 | 212 | 1302 | 1.6 | 39.1 | 35.3 | 10 | 56 | 1.4 | 47.2 | 27.2 | 30 | 265 | 1269 | 0.79 | 44.9 | 33.4 | 11 | 3 | 1197 | 70.6 | 0 | 179 | 0 | 0 | 7 | 435 | 0.11 | 0.017 | 0.023 | 0.307 | 1100 | 170 | 230 | 3070 | 1 | 1 | 1 | 0
181007 | 478.3333 | 43.5 | 36.66667 | 787.5 | 10533.75 | 238.6001 | 4476.257 | 24104.43 | 1755.414 | 307.0481 | 224.2162 | 3425.298 | 59.91333 | 2049 | 70.33333 | 130 | 3 | 163 | 60.37301 | 11.5 | 0 | 0 | 0 | 19 | 0 | 35 | 31 | 3 | 0 | 0 | 4 | 7 | 0.607362 | 64 | 1.7 | 43.5 | 40.6 | 30 | 189 | 1.159509 | 0.3535354 | 0.03030303 | 0.07070707 | 153 | 59.7 | 10 | 70.74 | 196 | 1295 | 1 | 40.6 | 33.7 | 9 | 64 | 1.7 | 43.5 | 40.6 | 30 | 242 | 1266 | 0.83 | 45.1 | 31.6 | 7 | 18 | 1189 | 68.7 | 0 | 162 | 0 | 0 | 5 | 409 | 0.108 | 0.018 | 0.025 | 0.333 | 1080 | 180 | 250 | 3330 | 1 | 1 | 1 | 0
181007 | 478.3333 | 43.5 | 36.66667 | 787.5 | 10533.75 | 238.6001 | 4476.257 | 24104.43 | 1755.414 | 307.0481 | 224.2162 | 3425.298 | 61.28667 | 2584.667 | 71 | 134.6667 | 2 | 153 | 62.30817 | 10.4 | 0 | 0 | 0 | 19 | 0 | 35 | 24 | 3 | 8 | 0 | 3 | 7 | 0.6470588 | 55 | 5.14 | 39.7 | 29.3 | 33 | 173 | 1.130719 | 0.3571429 | 0.03061224 | 0.07142857 | 135 | 61.46 | 18 | 68.67 | 167 | 1295 | 1.1 | 39.8 | 33.9 | 11 | 55 | 5.1 | 39.7 | 29.3 | 33 | 212 | 1269 | 0.82 | 44.2 | 31 | 10 | 10 | 1192 | 68.5 | 0 | 189 | 0 | 0 | 8 | 410 | 0.121 | 0.019 | 0.032 | 0.428 | 1210 | 190 | 320 | 4280 | 1 | 1 | 1 | 0
181008 | 478.3333 | 43.5 | 36.66667 | 787.5 | 10533.75 | 238.6001 | 4476.257 | 24104.43 | 1755.414 | 307.0481 | 224.2162 | 3425.298 | 60.57 | 2066 | 70.33333 | 130 | 3 | 162 | 60.9521 | 11.6 | 0 | 0 | 0 | 23 | 0 | 35 | 19 | 3 | 8 | 0 | 3 | 9 | 0.617284 | 64 | 2.36 | 47.2 | 25.6 | 28 | 176 | 1.08642 | 0.3571429 | 0.03061224 | 0.09183673 | 152 | 60.46 | 10 | 68.5 | 189 | 1308 | 1.2 | 39.8 | 32.1 | 8 | 64 | 2.4 | 47.2 | 25.6 | 28 | 246 | 1248 | 0.94 | 44.8 | 31.3 | 9 | 7 | 1196 | 67.5 | 0 | 173 | 0 | 0 | 5 | 380 | 0.211 | 0.026 | 0.032 | 0.321 | 2110 | 260 | 320 | 3210 | 0 | 1 | 1 | 0
181008 | 478.3333 | 43.5 | 36.66667 | 787.5 | 10533.75 | 238.6001 | 4476.257 | 24104.43 | 1755.414 | 307.0481 | 224.2162 | 3425.298 | 61.96667 | 2175.333 | 89.33333 | 131.3333 | 2 | 153 | 62.18373 | 10.5 | 0 | 0 | 0 | 18 | 10 | 35 | 10 | 3 | 0 | 8 | 5 | 7 | 0.627451 | 57 | 6.7 | 40.5 | 25.6 | 38 | 187 | 1.222222 | 0.3645833 | 0.03125 | 0.07291667 | 146 | 61.93 | 7 | 67.53 | 173 | 1314 | 1.1 | 40.8 | 32.8 | 12 | 57 | 6.7 | 40.5 | 25.6 | 38 | 219 | 1241 | 1.04 | 44.2 | 31.7 | 11 | 11 | 1191 | 67.8 | 0 | 165 | 0 | 0 | 0 | 401 | 0.115 | 0.018 | 0.031 | 0.41 | 1150 | 180 | 310 | 4100 | 1 | 1 | 1 | 0
181008 | 478.3333 | 43.5 | 36.66667 | 787.5 | 10533.75 | 238.6001 | 4476.257 | 24104.43 | 1755.414 | 307.0481 | 224.2162 | 3425.298 | 60.97667 | 1724 | 73.66667 | 127 | 3 | 163 | 61.41761 | 11.5 | 0 | 0 | 0 | 26 | 0 | 35 | 18 | 3 | 8 | 0 | 3 | 10 | 0.6319018 | 57 | 1.69 | 45.8 | 28.4 | 29 | 197 | 1.208589 | 0.3301887 | 0.02830189 | 0.09433962 | 152 | 60.96 | 11 | 67.76 | 175 | 1290 | 1.2 | 40.4 | 32.4 | 11 | 57 | 1.7 | 45.8 | 28.4 | 29 | 230 | 1267 | 0.86 | 45.1 | 32.6 | 13 | 2 | 1198 | 66.1 | 0 | 170 | 0 | 0 | 0 | 426 | 0.203 | 0.028 | 0.033 | 0.371 | 2030 | 280 | 330 | 3710 | 0 | 1 | 1 | 0
181008 | 478.3333 | 43.5 | 36.66667 | 787.5 | 10533.75 | 238.6001 | 4476.257 | 24104.43 | 1755.414 | 307.0481 | 224.2162 | 3425.298 | 62.57 | 1819 | 70 | 127.6667 | 2 | 156 | 62.58256 | 10.7 | 0 | 0 | 0 | 15 | 0 | 35 | 29 | 3 | 0 | 0 | 3 | 10 | 0.6089744 | 63 | 2.07 | 45.6 | 28.3 | 30 | 166 | 1.064103 | 0.3763441 | 0.03225806 | 0.1075269 | 154 | 62.54 | 2 | 66.14 | 168 | 1297 | 1.3 | 40.7 | 34 | 7 | 63 | 2.1 | 45.6 | 28.3 | 30 | 225 | 1264 | 0.93 | 44 | 32.9 | 9 | 6 | 1186 | 66.4 | 0 | 197 | 0 | 0 | 0 | 439 | 0.134 | 0.021 | 0.028 | 0.338 | 1340 | 210 | 280 | 3380 | 1 | 1 | 1 | 0
181008 | 478.3333 | 43.5 | 36.66667 | 787.5 | 10533.75 | 238.6001 | 4476.257 | 24104.43 | 1755.414 | 307.0481 | 224.2162 | 3425.298 | 60.73333 | 1835 | 97.33333 | 128 | 3 | 162 | 61.25444 | 11.5 | 0 | 0 | 0 | 18 | 0 | 35 | 31 | 3 | 0 | 0 | 4 | 8 | 0.6111111 | 60 | 2.11 | 46.6 | 25.5 | 32 | 194 | 1.197531 | 0.3431373 | 0.02941176 | 0.07843137 | 156 | 61.06 | 6 | 66.36 | 168 | 1295 | 1.5 | 36.5 | 36.9 | 8 | 60 | 2.1 | 46.6 | 25.5 | 32 | 219 | 1266 | 1.02 | 43.9 | 33.2 | 10 | 9 | 1195 | 58.7 | 0 | 166 | 0 | 0 | 0 | 403 | 0.107 | 0.013 | 0.027 | 0.396 | 1070 | 130 | 270 | 3960 | 1 | 1 | 1 | 0
181008 | 478.3333 | 43.5 | 36.66667 | 787.5 | 10533.75 | 238.6001 | 4476.257 | 24104.43 | 1755.414 | 307.0481 | 224.2162 | 3425.298 | 61.19 | 1928.667 | 87.33333 | 129 | 2 | 155 | 60.942 | 10.7 | 0 | 0 | 0 | 17 | 0 | 35 | 24 | 3 | 0 | 0 | 5 | 9 | 0.6 | 57 | 2.5 | 43.9 | 31.1 | 33 | 175 | 1.129032 | 0.3571429 | 0.03061224 | 0.09183673 | 146 | 61.08 | 9 | 58.65 | 212 | 1304 | 1.2 | 37.6 | 35.8 | 8 | 57 | 2.5 | 43.9 | 31.1 | 33 | 253 | 1265 | 0.95 | 42.8 | 33.2 | 7 | 16 | 1193 | 66 | 0 | 194 | 0 | 0 | 0 | 444 | 0.15 | 0.023 | 0.031 | 0.336 | 1500 | 230 | 310 | 3360 | 1 | 1 | 1 | 0
181009 | 484.6667 | 48.83333 | 53.33333 | 1347 | 10885.35 | 262.8394 | 4483.448 | 29172.86 | 1863.787 | 354.217 | 236.6823 | 4506.528 | 58.71 | 1786 | 55.5 | 127.5 | 3 | 161 | 38.53404 | 12.6 | 0 | 0 | 0 | 25 | 0 | 35 | 18.5 | 0 | 0 | 0 | 5 | 11 | 0.5869565 | 58 | 2.01 | 46.1 | 27.8 | 28 | 170 | 1.055901 | 0.3398058 | 0 | 0.1067961 | 145 | 35.5 | 16 | 66.03 | 187 | 1300 | 1.1 | 37.9 | 34.9 | 7 | 58 | 2 | 46.1 | 27.8 | 28 | 235 | 1267 | 1 | 43.5 | 33.2 | 7 | 10 | 1198 | 67.7 | 0 | 175 | 0 | 0 | 6 | 408 | 0.126 | 0.017 | 0.028 | 0.364 | 1260 | 170 | 280 | 3640 | 1 | 1 | 1 | 0
181009 | 484.6667 | 48.83333 | 53.33333 | 1347 | 10885.35 | 262.8394 | 4483.448 | 29172.86 | 1863.787 | 354.217 | 236.6823 | 4506.528 | 60.83667 | 2341.333 | 72.33333 | 132.6667 | 2 | 157 | 61.38783 | 11.1 | 0 | 0 | 0 | 18 | 0 | 24.4 | 40 | 0 | 0 | 0 | 5 | 8 | 0.6076433 | 56 | 2.87 | 43 | 30.5 | 30 | 180 | 1.146497 | 0.2415842 | 0 | 0.07920792 | 147 | 60.96 | 10 | 67.7 | 186 | 1312 | 1.4 | 37.2 | 35.7 | 6 | 56 | 2.9 | 43 | 30.5 | 30 | 221 | 1269 | 0.95 | 42.9 | 33.4 | 7 | 21 | 1205 | 68.4 | 0 | 170 | 0 | 0 | 4 | 387 | 0.144 | 0.017 | 0.027 | 0.417 | 1440 | 170 | 270 | 4170 | 1 | 1 | 1 | 0
181009 | 484.6667 | 48.83333 | 53.33333 | 1347 | 10885.35 | 262.8394 | 4483.448 | 29172.86 | 1863.787 | 354.217 | 236.6823 | 4506.528 | 59.43333 | 2440 | 106 | 133.6667 | 3 | 167 | 60.66593 | 12.2 | 0 | 0 | 0 | 27 | 0 | 33.1 | 26 | 0 | 0 | 0 | 5 | 7 | 0.5874251 | 67 | 1.59 | 46.7 | 26.6 | 29 | 175 | 1.047904 | 0.331 | 0 | 0.07 | 146 | 59.56 | 21 | 68.35 | 170 | 1308 | 1.3 | 37.9 | 35 | 7 | 67 | 1.6 | 46.7 | 26.6 | 29 | 230 | 1265 | 1 | 44 | 32.7 | 8 | 7 | 1198 | 65.2 | 0 | 180 | 0 | 0 | 6 | 445 | 0.145 | 0.015 | 0.028 | 0.444 | 1450 | 150 | 280 | 4440 | 1 | 1 | 1 | 0
181009 | 484.6667 | 48.83333 | 53.33333 | 1347 | 10885.35 | 262.8394 | 4483.448 | 29172.86 | 1863.787 | 354.217 | 236.6823 | 4506.528 | 60.80667 | 2769.333 | 129 | 136 | 2 | 156 | 60.98615 | 11.4 | 0 | 0 | 0 | 27 | 0 | 0 | 31 | 0 | 8 | 0 | 5 | 7 | 0.5 | 57 | 1.59 | 46.7 | 26.6 | 29 | 153 | 0.9807692 | 0 | 0 | 0.07070707 | 149 | 60.79 | 7 | 65.18 | 199 | 1313 | 1.1 | 39 | 34.4 | 7 | 57 | 2.7 | 45.4 | 27.7 | 28 | 244 | 1266 | 0.89 | 44.2 | 32.6 | 7 | 12 | 1194 | 67.1 | 0 | 175 | 0 | 0 | 5 | 392 | 0.116 | 0.016 | 0.029 | 0.35 | 1160 | 160 | 290 | 3500 | 1 | 1 | 1 | 0
181009 | 484.6667 | 48.83333 | 53.33333 | 1347 | 10885.35 | 262.8394 | 4483.448 | 29172.86 | 1863.787 | 354.217 | 236.6823 | 4506.528 | 60.42667 | 2441 | 114 | 133.3333 | 3 | 159 | 61.04289 | 11.3 | 0 | 0 | 0 | 25 | 0 | 0 | 36 | 1.5 | 8 | 0 | 3 | 9 | 0.5188679 | 57 | 1.7 | 47 | 26.3 | 31 | 168 | 1.056604 | 0 | 0.01470588 | 0.08823529 | 147 | 60.55 | 12 | 67.1 | 173 | 1320 | 1.3 | 38.5 | 35.3 | 7 | 57 | 1.7 | 47 | 26.3 | 31 | 225 | 1258 | 0.99 | 44.3 | 32.5 | 8 | 5 | 1198 | 68.5 | 0 | 153 | 0 | 0 | 7 | 357 | 0.132 | 0.014 | 0.027 | 0.375 | 1320 | 140 | 270 | 3750 | 1 | 1 | 1 | 0
181009 | 484.6667 | 48.83333 | 53.33333 | 1347 | 10885.35 | 262.8394 | 4483.448 | 29172.86 | 1863.787 | 354.217 | 236.6823 | 4506.528 | 61.28333 | 2422.333 | 125 | 133.3333 | 2 | 156 | 61.69179 | 11.2 | 0 | 0 | 0 | 18 | 0 | 35 | 18 | 0 | 8 | 0 | 5 | 10 | 0.6025641 | 56 | 4.64 | 41.4 | 29.4 | 31 | 181 | 1.160256 | 0.35 | 0 | 0.1 | 151 | 61.47 | 5 | 68.51 | 160 | 1301 | 1.2 | 37.4 | 36.8 | 7 | 56 | 4.6 | 41.4 | 29.4 | 31 | 198 | 1262 | 0.96 | 44 | 32.5 | 7 | 18 | 1203 | 68.4 | 0 | 168 | 0 | 0 | 0 | 366 | 0.151 | 0.024 | 0.038 | 0.481 | 1510 | 240 | 380 | 4810 | 1 | 1 | 0 | 0
181010 | 484.6667 | 48.83333 | 53.33333 | 1347 | 10885.35 | 262.8394 | 4483.448 | 29172.86 | 1863.787 | 354.217 | 236.6823 | 4506.528 | 60.98 | 1997.333 | 94 | 129.6667 | 3 | 165 | 61.81036 | 11.1 | 0 | 0 | 0 | 21 | 0 | 35 | 26.5 | 0 | 0 | 0 | 5 | 10 | 0.5909091 | 56 | 2.01 | 46.3 | 28 | 28 | 172 | 1.042424 | 0.3211009 | 0 | 0.09174312 | 147 | 61.01 | 18 | 68.35 | 191 | 1310 | 1.1 | 40.9 | 32.6 | 7 | 56 | 2 | 46.3 | 28 | 28 | 240 | 1270 | 0.92 | 44.2 | 31.6 | 7 | 7 | 1222 | 67.4 | 0 | 181 | 0 | 0 | 5 | 437 | 0.131 | 0.016 | 0.028 | 0.319 | 1310 | 160 | 280 | 3190 | 1 | 1 | 1 | 0
181010 | 484.6667 | 48.83333 | 53.33333 | 1347 | 10885.35 | 262.8394 | 4483.448 | 29172.86 | 1863.787 | 354.217 | 236.6823 | 4506.528 | 61.71 | 2280 | 120.3333 | 132.3333 | 2 | 155 | 62.0529 | 10.3 | 0 | 0 | 0 | 18 | 0 | 27 | 41 | 0 | 0 | 0 | 5 | 7 | 0.6322581 | 60 | 2.89 | 43.4 | 28.7 | 32 | 177 | 1.141935 | 0.2842105 | 0 | 0.07368421 | 148 | 61.8 | 7 | 67.43 | 166 | 1314 | 1.7 | 38.6 | 33.5 | 7 | 60 | 2.9 | 43.4 | 28.7 | 32 | 207 | 1268 | 0.94 | 43.4 | 32 | 6 | 19 | 1197 | 67.7 | 0 | 172 | 0 | 0 | 5 | 376 | 0.117 | 0.02 | 0.029 | 0.337 | 1170 | 200 | 290 | 3370 | 1 | 1 | 1 | 0
181010 | 484.6667 | 48.83333 | 53.33333 | 1347 | 10885.35 | 262.8394 | 4483.448 | 29172.86 | 1863.787 | 354.217 | 236.6823 | 4506.528 | 60.78 | 1954.333 | 107.3333 | 129 | 3 | 160 | 62.036625 | 10.7 | 0 | 0 | 0 | 18 | 0 | 6 | 40 | 0 | 0 | 0 | 4 | 8 | 0.475 | 66 | 1.77 | 45.7 | 29.6 | 32 | 163 | 1.01875 | 0.06382979 | 0 | 0.08510638 | 141 | 61.27 | 19 | 67.72 | 156 | 1312 | 1.2 | 37.5 | 35.4 | 7 | 68 | 1.8 | 45.7 | 29.6 | 32 | 219 | 1268 | 0.91 | 44.2 | 32 | 6 | 5 | 1192 | 69.4 | 0 | 177 | 0 | 0 | 6 | 421 | 0.115 | 0.015 | 0.027 | 0.365 | 1150 | 150 | 270 | 3650 | 1 | 1 | 1 | 0
181010 | 484.6667 | 48.83333 | 53.33333 | 1347 | 10885.35 | 262.8394 | 4483.448 | 29172.86 | 1863.787 | 354.217 | 236.6823 | 4506.528 | 61.59333 | 1775.667 | 69.33333 | 127.6667 | 2 | 155 | 61.83665 | 11.1 | 0 | 0 | 0 | 17 | 0 | 35 | 24.5 | 0 | 8 | 0 | 5 | 7 | 0.6225806 | 54 | 3.21 | 40.8 | 35.4 | 30 | 178 | 1.148387 | 0.3465347 | 0 | 0.06930693 | 151 | 61.64 | 4 | 69.42 | 200 | 1311 | 1.5 | 38 | 34.9 | 8 | 54 | 3.2 | 40.8 | 35.4 | 30 | 230 | 1259 | 0.96 | 42.9 | 33.3 | 7 | 24 | 1196 | 68.6 | 0 | 162 | 0 | 0 | 7 | 391 | 0.147 | 0.02 | 0.028 | 0.386 | 1470 | 200 | 280 | 3860 | 1 | 1 | 1 | 0
181010 | 484.6667 | 48.83333 | 53.33333 | 1347 | 10885.35 | 262.8394 | 4483.448 | 29172.86 | 1863.787 | 354.217 | 236.6823 | 4506.528 | 61.2 | 1888 | 82 | 128.6667 | 3 | 162 | 62.53111 | 10.8 | 0 | 0 | 0 | 17 | 7 | 35 | 11 | 3 | 8 | 0 | 5 | 9 | 0.5864198 | 62 | 1.98 | 47.5 | 26.8 | 29 | 188 | 1.160494 | 0.35 | 0.03 | 0.09 | 138 | 61.47 | 24 | 68.62 | 174 | 1303 | 0.9 | 39.4 | 34.4 | 7 | 62 | 2 | 47.5 | 26.8 | 29 | 230 | 1251 | 0.86 | 43.1 | 32.9 | 7 | 6 | 1201 | 71.1 | 0 | 167 | 0 | 0 | 5 | 385 | 0.134 | 0.017 | 0.024 | 0.324 | 1340 | 170 | 240 | 3240 | 1 | 1 | 1 | 0
181010 | 484.6667 | 48.83333 | 53.33333 | 1347 | 10885.35 | 262.8394 | 4483.448 | 29172.86 | 1863.787 | 354.217 | 236.6823 | 4506.528 | 62.47333 | 2065.333 | 73.66667 | 130.3333 | 2 | 157 | 62.88994 | 10.6 | 0 | 0 | 0 | 17 | 0 | 35 | 34 | 3 | 0 | 0 | 5 | 8 | 0.6496815 | 61 | 2.87 | 43.1 | 28.5 | 31 | 176 | 1.121019 | 0.3645833 | 0.03125 | 0.08333333 | 151 | 62.57 | 6 | 71.06 | 215 | 1315 | 1 | 38.7 | 34.5 | 8 | 61 | 2.9 | 43.1 | 28.5 | 31 | 247 | 1260 | 0.92 | 41.6 | 33.3 | 6 | 29 | 1202 | 70.8 | 0 | 180 | 0 | 0 | 7 | 406 | 0.144 | 0.025 | 0.028 | 0.36 | 1440 | 250 | 280 | 3600 | 1 | 1 | 1 | 0
181011 | 484.6667 | 48.83333 | 53.33333 | 1347 | 10885.35 | 262.8394 | 4483.448 | 29172.86 | 1863.787 | 354.217 | 236.6823 | 4506.528 | 59.85333 | 2540.333 | 13 | 134.3333 | 3 | 164 | 61.86317 | 11.1 | 0 | 0 | 0 | 27 | 0 | 35 | 27.5 | 3 | 8 | 0 | 5 | 0 | 0.6432927 | 58 | 2.46 | 41.3 | 33.2 | 30 | 186 | 1.134146 | 0.3301887 | 0.02830189 | 0 | 135 | 59.95 | 29 | 70.75 | 173 | 1318 | 0.9 | 35.5 | 34.3 | 7 | 57 | 2.5 | 41.3 | 33.2 | 30 | 225 | 1264 | 0.87 | 41 | 32.9 | 7 | 5 | 1220 | 69.6 | 0 | 176 | 0 | 0 | 5 | 434 | 0.107 | 0.023 | 0.026 | 0.393 | 1070 | 230 | 260 | 3930 | 1 | 1 | 1 | 0
181011 | 484.6667 | 48.83333 | 53.33333 | 1347 | 10885.35 | 262.8394 | 4483.448 | 29172.86 | 1863.787 | 354.217 | 236.6823 | 4506.528 | 59.8 | 2523.667 | 40 | 134 | 3 | 160 | 52.14125 | 11.5 | 0 | 0 | 0 | 18 | 0 | 6 | 36 | 3 | 0 | 0 | 4 | 8 | 0.46875 | 58 | 1.82 | 44 | 26.2 | 26 | 178 | 1.1125 | 0.05882353 | 0.02941176 | 0.07843137 | 140 | 59.59 | 20 | 0 | 206 | 1306 | 0.9 | 36.5 | 35.7 | 7 | 58 | 1.8 | 44 | 26.2 | 26 | 235 | 1268 | 0.81 | 42.7 | 32.3 | 7 | 29 | 1202 | 67.2 | 0 | 158 | 0 | 0 | 5 | 374 | 0.112 | 0.02 | 0.026 | 0.461 | 1120 | 200 | 260 | 4610 | 1 | 1 | 1 | 0
181011 | 484.6667 | 48.83333 | 53.33333 | 1347 | 10885.35 | 262.8394 | 4483.448 | 29172.86 | 1863.787 | 354.217 | 236.6823 | 4506.528 | 61.35667 | 2558.333 | 22.66667 | 134.6667 | 2 | 156 | 62.27615 | 10.3 | 0 | 0 | 0 | 18 | 0 | 20.1 | 29 | 3 | 8 | 0 | 5 | 7 | 0.5775641 | 65 | 4.21 | 40.4 | 24.9 | 36 | 177 | 1.134615 | 0.2208791 | 0.03296703 | 0.07692308 | 127 | 61.15 | 29 | 67.21 | 195 | 1298 | 0.9 | 37.4 | 34.3 | 8 | 65 | 4.2 | 40.4 | 24.9 | 36 | 248 | 1259 | 0.88 | 42.5 | 32.3 | 9 | 12 | 1198 | 68 | 0 | 178 | 0 | 0 | 0 | 383 | 0.143 | 0.025 | 0.032 | 0.515 | 1430 | 250 | 320 | 5150 | 1 | 1 | 1 | 0
181011 | 484.6667 | 48.83333 | 53.33333 | 1347 | 10885.35 | 262.8394 | 4483.448 | 29172.86 | 1863.787 | 354.217 | 236.6823 | 4506.528 | 61.70667 | 2946.667 | 67.66667 | 138 | 3 | 161 | 61.87385 | 10.8 | 0 | 0 | 0 | 16 | 0 | 35 | 27 | 3 | 8 | 0 | 5 | 9.5 | 0.6428571 | 55 | 1.24 | 47.1 | 26.7 | 25 | 192 | 1.192547 | 0.3301887 | 0.02830189 | 0.08962264 | 149 | 61.38 | 12 | 67.99 | 212 | 1312 | 1.1 | 37.6 | 33.6 | 9 | 55 | 1.2 | 47.1 | 26.7 | 25 | 253 | 1253 | 0.79 | 43.1 | 31.6 | 8 | 14 | 1201 | 68.9 | 0 | 165 | 0 | 0 | 5 | 394 | 0.203 | 0.022 | 0.026 | 0.385 | 2030 | 220 | 260 | 3850 | 0 | 1 | 1 | 0
181012 | 484.6667 | 48.83333 | 53.33333 | 1347 | 10885.35 | 262.8394 | 4483.448 | 29172.86 | 1863.787 | 354.217 | 236.6823 | 4506.528 | 58.11 | 2862.667 | 70.66667 | 136.6667 | 3 | 165 | 59.72582 | 12 | 0 | 0 | 0 | 24 | 0 | 35 | 26.5 | 3 | 8 | 0 | 5 | 8 | 0.6636364 | 60 | 1.71 | 44.3 | 26.8 | 28 | 186 | 1.127273 | 0.3333333 | 0.02857143 | 0.07619048 | 140 | 58.15 | 25 | 68.55 | 172 | 1303 | 1.2 | 38.6 | 32.3 | 9 | 60 | 1.7 | 44.3 | 26.8 | 28 | 223 | 1259 | 0.94 | 43.9 | 30.2 | 9 | 9 | 1200 | 68.8 | 0 | 174 | 0 | 0 | 5 | 417 | 0.154 | 0.024 | 0.027 | 0.379 | 1540 | 240 | 270 | 3790 | 1 | 1 | 1 | 0
181012 | 484.6667 | 48.83333 | 53.33333 | 1347 | 10885.35 | 262.8394 | 4483.448 | 29172.86 | 1863.787 | 354.217 | 236.6823 | 4506.528 | 59.35 | 3331.333 | 92.66667 | 141 | 2 | 157 | 59.86599 | 12.1 | 0 | 0 | 0 | 18 | 0 | 35 | 31 | 3 | 0 | 0 | 5 | 6 | 0.6242038 | 59 | 3.93 | 39.8 | 27 | 32 | 187 | 1.191083 | 0.3571429 | 0.03061224 | 0.06122449 | 148 | 59.32 | 9 | 68.77 | 180 | 1300 | 1.1 | 38.6 | 31.5 | 8 | 59 | 3.9 | 39.8 | 27 | 32 | 219 | 1268 | 0.95 | 43.7 | 30 | 8 | 20 | 1202 | 68.1 | 0 | 186 | 0 | 0 | 7 | 434 | 0.115 | 0.021 | 0.024 | 0.374 | 1150 | 210 | 240 | 3740 | 1 | 1 | 1 | 0
181012 | 484.6667 | 48.83333 | 53.33333 | 1347 | 10885.35 | 262.8394 | 4483.448 | 29172.86 | 1863.787 | 354.217 | 236.6823 | 4506.528 | 63.07333 | 2998.667 | 33.66667 | 138 | 2 | 153 | 55.36144 | 9.5 | 0 | 0 | 0 | 18 | 0 | 35 | 22 | 3 | 8 | 0 | 5 | 0 | 0.5947712 | 57 | 3.7 | 36.8 | 33.3 | 27 | 162 | 1.058824 | 0.3645833 | 0.03125 | 0 | 134 | 63.21 | 19 | 0 | 178 | 1294 | 1 | 38.9 | 32.3 | 8 | 58 | 3.7 | 36.8 | 33.3 | 27 | 184 | 1260 | 0.89 | 43.5 | 31.4 | 12 | 25 | 1202 | 67.7 | 0 | 195 | 0 | 0 | 0 | 402 | 0.145 | 0.023 | 0.028 | 0.576 | 1450 | 230 | 280 | 5760 | 1 | 1 | 1 | 0
181012 | 484.6667 | 48.83333 | 53.33333 | 1347 | 10885.35 | 262.8394 | 4483.448 | 29172.86 | 1863.787 | 354.217 | 236.6823 | 4506.528 | 59.49 | 2644.667 | 68 | 135 | 3 | 130 | 62.53108 | 8.5 | 0 | 0 | 0 | 0 | 0 | 28.8 | 46.5 | 0 | 0 | 0 | 6 | 0 | 0.6253846 | 27 | 6.43 | 37.7 | 23.9 | 41 | 185 | 1.423077 | 0.2796117 | 0 | 0 | 80 | 59.29 | 50 | 67.71 | 228 | 1303 | 1.2 | 41 | 31.9 | 9 | 27 | 6.4 | 37.7 | 23.9 | 41 | 230 | 1265 | 0.66 | 43.5 | 31.6 | 8 | 25 | 1199 | 69.4 | 0 | 132 | 0 | 0 | 5 | 330 | 0.14 | 0.02 | 0.025 | 0.38 | 1400 | 200 | 250 | 3800 | 1 | 1 | 1 | 0
181012 | 960.3333 | 56.53333 | 51.33333 | 1324.5 | 9903.865 | 241.6568 | 4051.383 | 26968.83 | 2492.475 | 370.8886 | 230.5491 | 4817.895 | 60.39 | 2540.333 | 70.66667 | 133.6667 | 2 | 153 | 60.92425 | 11.1 | 0 | 0 | 0 | 15 | 0 | 35 | 23 | 3 | 0 | 0 | 5 | 9 | 0.5882353 | 55 | 1.84 | 45 | 29.8 | 23 | 143 | 0.9346405 | 0.3571429 | 0.03061224 | 0.09183673 | 143 | 60.35 | 10 | 69.16 | 208 | 1331 | 1.3 | 40.4 | 31.8 | 14 | 55 | 1.8 | 45 | 29.8 | 23 | 253 | 1285 | 0.87 | 43.4 | 31.4 | 7 | 10 | 1177 | 69.2 | 0 | 185 | 0 | 0 | 0 | 447 | 0.144 | 0.021 | 0.024 | 0.236 | 1440 | 210 | 240 | 2360 | 1 | 1 | 1 | 1
181013 | 926 | 58 | 10 | 982 | 8607.478 | 211.0049 | 3504.763 | 23468.01 | 2487.257 | 385.7343 | 203.9033 | 4102.574 | 59.49667 | 2822 | 92.66667 | 136.6667 | 2 | 156 | 61.98859 | 10.5 | 0 | 0 | 0 | 0 | 0 | 34.56 | 43.5 | 3 | 0 | 0 | 5 | 9 | 0.609359 | 46 | 4.6 | 40.1 | 25.8 | 34 | 187 | 1.198718 | 0.3141818 | 0.02727273 | 0.08181818 | 114 | 59.66 | 42 | 68.3 | 177 | 1315 | 1 | 38.7 | 32.5 | 7 | 46 | 4.6 | 40.1 | 25.8 | 34 | 221 | 1277 | 0.87 | 42.9 | 31.6 | 7 | 2 | 1180 | 68.4 | 0 | 143 | 0 | 0 | 0 | 324 | 0.175 | 0.036 | 0.021 | 0.31 | 1750 | 360 | 210 | 3100 | 1 | 0 | 1 | 0
181014 | 926 | 58 | 10 | 982 | 8607.478 | 211.0049 | 3504.763 | 23468.01 | 2487.257 | 385.7343 | 203.9033 | 4102.574 | 60.35333 | 3159.667 | 107.3333 | 139.6667 | 3 | 163 | 60.58693 | 0 | 0 | 0 | 0 | 22 | 0 | 35 | 27 | 3 | 8 | 0 | 5 | 8 | 0.6625767 | 58 | 1.72 | 45.3 | 25.5 | 30 | 187 | 1.147239 | 0.3333333 | 0.02857143 | 0.07619048 | 161 | 60.49 | 2 | 68.44 | 217 | 1330 | 1 | 38.8 | 32.8 | 7 | 58 | 1.7 | 45.3 | 25.5 | 30 | 253 | 1280 | 0.96 | 44.1 | 30.9 | 8 | 22 | 1201 | 67.8 | 0 | 180 | 0 | 0 | 0 | 377 | 0.183 | 0.034 | 0.022 | 0.379 | 1830 | 340 | 220 | 3790 | 0 | 0 | 1 | 0
181014 | 926 | 58 | 10 | 982 | 8607.478 | 211.0049 | 3504.763 | 23468.01 | 2487.257 | 385.7343 | 203.9033 | 4102.574 | 59.35667 | 2976 | 130 | 138 | 3 | 165 | 59.48558 | 12.8 | 0 | 0 | 0 | 22 | 0 | 35 | 13.5 | 3 | 8 | 0 | 5 | 17 | 0.6272727 | 58 | 1.34 | 45.6 | 25.7 | 31 | 190 | 1.151515 | 0.3271028 | 0.02803738 | 0.1588785 | 163 | 59.38 | 2 | 67.77 | 187 | 1320 | 1.1 | 38.6 | 32 | 8 | 58 | 1.3 | 45.6 | 25.7 | 27 | 235 | 1288 | 0.87 | 42.2 | 31.3 | 11 | 10 | 1219 | 67.8 | 0 | 187 | 0 | 0 | 8 | 422 | 0.117 | 0.02 | 0.018 | 0.224 | 1170 | 200 | 180 | 2240 | 1 | 1 | 1 | 1
181014 | 926 | 58 | 10 | 982 | 8607.478 | 211.0049 | 3504.763 | 23468.01 | 2487.257 | 385.7343 | 203.9033 | 4102.574 | 59.47 | 2901 | 97.66667 | 137.3333 | 2 | 158 | 60.11354 | 12 | 0 | 0 | 0 | 17 | 0 | 34.56 | 13 | 3 | 0 | 16 | 5 | 8 | 0.6111392 | 68 | 2.9 | 41.4 | 27.7 | 33 | 170 | 1.075949 | 0.384 | 0.03333333 | 0.08888889 | 148 | 59.6 | 10 | 67.78 | 167 | 1340 | 1.2 | 37.2 | 31.9 | 8 | 68 | 2.9 | 41.4 | 27.7 | 33 | 232 | 1284 | 1.07 | 43.6 | 30.3 | 14 | 3 | 1208 | 67.6 | 0 | 176 | 0 | 0 | 0 | 406 | 0.149 | 0.021 | 0.02 | 0.508 | 1490 | 210 | 200 | 5080 | 1 | 1 | 1 | 0
181014 | 926 | 58 | 10 | 982 | 8607.478 | 211.0049 | 3504.763 | 23468.01 | 2487.257 | 385.7343 | 203.9033 | 4102.574 | 60.63 | 3233 | 93 | 140.3333 | 3 | 163 | 60.70718 | 12.2 | 0 | 0 | 0 | 23 | 0 | 35 | 26 | 3 | 0 | 0 | 5 | 6 | 0.601227 | 66 | 1.79 | 44.6 | 25.3 | 28 | 170 | 1.042945 | 0.3608247 | 0.03092784 | 0.06185567 | 160 | 60.58 | 3 | 67.59 | 187 | 1333 | 1.3 | 39.7 | 29.6 | 11 | 66 | 1.8 | 44.6 | 25.3 | 28 | 242 | 1276 | 0.91 | 44.8 | 30.5 | 19 | 11 | 1210 | 67.7 | 0 | 190 | 0 | 0 | 5 | 432 | 0.122 | 0.024 | 0.021 | 0.46 | 1220 | 240 | 210 | 4600 | 1 | 1 | 1 | 0
181014 | 926 | 58 | 10 | 982 | 8607.478 | 211.0049 | 3504.763 | 23468.01 | 2487.257 | 385.7343 | 203.9033 | 4102.574 | 61.00333 | 3264.667 | 108 | 140.3333 | 2 | 155 | 61.6229 | 10.9 | 0 | 0 | 0 | 17 | 0 | 34.56 | 33 | 3 | 0 | 0 | 5 | 7 | 0.6423226 | 58 | 4.58 | 38.8 | 28.2 | 32 | 180 | 1.16129 | 0.3562887 | 0.03092784 | 0.07216495 | 144 | 61.16 | 11 | 67.65 | 203 | 1306 | 1 | 38.8 | 32.3 | 7 | 58 | 4.6 | 38.8 | 28.2 | 32 | 248 | 1280 | 1.13 | 43 | 31.9 | 17 | 13 | 1205 | 67.6 | 0 | 170 | 0 | 0 | 0 | 387 | 0.124 | 0.017 | 0.018 | 0.612 | 1240 | 170 | 180 | 6120 | 1 | 1 | 1 | 0
181015 | 926 | 58 | 10 | 982 | 8607.478 | 211.0049 | 3504.763 | 23468.01 | 2487.257 | 385.7343 | 203.9033 | 4102.574 | 62.06667 | 3337.333 | 113 | 141.3333 | 3 | 160 | 62.6645625 | 10.5 | 0 | 0 | 0 | 16 | 0 | 35 | 27 | 3 | 8 | 0 | 5 | 7 | 0.63125 | 57 | 2.37 | 41.9 | 25 | 28 | 188 | 1.175 | 0.3398058 | 0.02912621 | 0.06796117 | 147 | 62.23 | 13 | 67.56 | 216 | 1298 | 1.4 | 37.3 | 32.6 | 9 | 57 | 2.4 | 41.9 | 25 | 28 | 253 | 1268 | 1.08 | 42.3 | 32 | 9 | 20 | 1198 | 70.1 | 0 | 170 | 0 | 0 | 5 | 381 | 0.109 | 0.018 | 0.021 | 0.557 | 1090 | 180 | 210 | 5570 | 1 | 1 | 1 | 0
181015 | 926 | 58 | 10 | 982 | 8607.478 | 211.0049 | 3504.763 | 23468.01 | 2487.257 | 385.7343 | 203.9033 | 4102.574 | 59.80667 | 2155 | 100.6667 | 131 | 3 | 165 | 61.42564 | 11.8 | 0 | 0 | 0 | 22 | 0 | 35 | 21.5 | 3 | 0 | 0 | 5 | 17 | 0.6272727 | 55 | 1.86 | 43.5 | 27.5 | 29 | 195 | 1.181818 | 0.3181818 | 0.02727273 | 0.1545455 | 142 | 59.76 | 23 | 71.73 | 202 | 1325 | 0.9 | 39.6 | 33.9 | 7 | 55 | 1.9 | 43.5 | 27.5 | 29 | 253 | 1277 | 1.02 | 42.9 | 32.7 | 7 | 4 | 1230 | 71.1 | 0 | 183 | 0 | 0 | 0 | 433 | 0.137 | 0.021 | 0.029 | 0.399 | 1370 | 210 | 290 | 3990 | 1 | 1 | 1 | 0
181015 | 926 | 58 | 10 | 982 | 8607.478 | 211.0049 | 3504.763 | 23468.01 | 2487.257 | 385.7343 | 203.9033 | 4102.574 | 60.50667 | 2187 | 99 | 131 | 2 | 156 | 60.85314 | 11.6 | 0 | 0 | 0 | 27 | 0 | 35 | 27 | 3 | 0 | 0 | 5 | 11 | 0.6923077 | 55 | 2.84 | 41.8 | 29 | 31 | 173 | 1.108974 | 0.3465347 | 0.02970297 | 0.1089109 | 152 | 60.57 | 4 | 71.73 | 203 | 1320 | 1.4 | 39.7 | 33.3 | 7 | 55 | 2.8 | 41.8 | 29 | 31 | 242 | 1283 | 0.98 | 42.8 | 32.9 | 7 | 16 | 1204 | 70.5 | 0 | 167 | 0 | 0 | 0 | 367 | 0.128 | 0.017 | 0.023 | 0.4 | 1280 | 170 | 230 | 4000 | 1 | 1 | 1 | 0
181015 | 926 | 58 | 10 | 982 | 8607.478 | 211.0049 | 3504.763 | 23468.01 | 2487.257 | 385.7343 | 203.9033 | 4102.574 | 60.31667 | 2074.667 | 83 | 129.6667 | 3 | 165 | 61.88182 | 11.3 | 0 | 0 | 0 | 23 | 0 | 35 | 28.5 | 3 | 0 | 0 | 5 | 8 | 0.6212121 | 58 | 1.97 | 43.1 | 26.9 | 31 | 180 | 1.090909 | 0.3271028 | 0.02803738 | 0.07476636 | 139 | 60.27 | 26 | 70.49 | 190 | 1307 | 0.9 | 36.6 | 36 | 6 | 58 | 2 | 43.1 | 26.9 | 31 | 246 | 1269 | 0.92 | 43.4 | 33.6 | 14 | 2 | 1210 | 71.2 | 0 | 195 | 0 | 0 | 0 | 454 | 0.136 | 0.025 | 0.024 | 0.444 | 1360 | 250 | 240 | 4440 | 1 | 1 | 1 | 0
181015 | 926 | 58 | 10 | 982 | 8607.478 | 211.0049 | 3504.763 | 23468.01 | 2487.257 | 385.7343 | 203.9033 | 4102.574 | 60.16667 | 2233 | 61 | 131.6667 | 2 | 154 | 60.36682 | 11.9 | 0 | 0 | 0 | 16 | 0 | 34.56 | 30 | 3 | 0 | 0 | 5 | 9 | 0.6335065 | 69 | 3.64 | 40.9 | 28.2 | 33 | 168 | 1.090909 | 0.4065882 | 0.03529412 | 0.1058824 | 152 | 60.22 | 2 | 71.17 | 199 | 1296 | 1.1 | 39.1 | 33.7 | 7 | 69 | 3.6 | 40.9 | 28.2 | 33 | 253 | 1272 | 1.09 | 43.2 | 33.3 | 14 | 15 | 1198 | 71 | 0 | 173 | 0 | 0 | 0 | 387 | 0.149 | 0.023 | 0.022 | 0.555 | 1490 | 230 | 220 | 5550 | 1 | 1 | 1 | 0
181016 | 926 | 58 | 10 | 982 | 8607.478 | 211.0049 | 3504.763 | 23468.01 | 2487.257 | 385.7343 | 203.9033 | 4102.574 | 60.53333 | 2753.333 | 95.66667 | 136 | 3 | 164 | 61.4514 | 11.4 | 0 | 0 | 0 | 24 | 0 | 35 | 18 | 3 | 8 | 0 | 5 | 15 | 0.6585366 | 64 | 2.74 | 42.3 | 27.5 | 31 | 194 | 1.182927 | 0.35 | 0.03 | 0.15 | 149 | 60.49 | 15 | 70.97 | 196 | 1308 | 0.9 | 39 | 34 | 7 | 64 | 2.7 | 42.3 | 27.5 | 31 | 258 | 1278 | 1.08 | 43.5 | 32.4 | 9 | 2 | 1203 | 72.8 | 0 | 180 | 0 | 0 | 5 | 421 | 0.132 | 0.019 | 0.02 | 0.52 | 1320 | 190 | 200 | 5200 | 1 | 1 | 1 | 0
181016 | 926 | 58 | 10 | 982 | 8607.478 | 211.0049 | 3504.763 | 23468.01 | 2487.257 | 385.7343 | 203.9033 | 4102.574 | 59.94333 | 2585.333 | 103.6667 | 134.6667 | 2 | 153 | 60.39092 | 12 | 0 | 0 | 0 | 17 | 0 | 35 | 31 | 3 | 0 | 0 | 5 | 0 | 0.5947712 | 57 | 2.11 | 42.1 | 30.4 | 24 | 165 | 1.078431 | 0.3645833 | 0.03125 | 0 | 151 | 60.23 | 2 | 72.77 | 236 | 1305 | 1.5 | 37.2 | 33.5 | 8 | 56 | 2.1 | 42.1 | 30.4 | 24 | 265 | 1279 | 0.93 | 42.7 | 33.4 | 8 | 27 | 1200 | 70 | 0 | 168 | 0 | 0 | 0 | 385 | 0.122 | 0.019 | 0.02 | 0.336 | 1220 | 190 | 200 | 3360 | 1 | 1 | 1 | 0
181016 | 926 | 58 | 10 | 982 | 8607.478 | 211.0049 | 3504.763 | 23468.01 | 2487.257 | 385.7343 | 203.9033 | 4102.574 | 60.73667 | 2440 | 62.33333 | 133.3333 | 2 | 156 | 61.83071 | 10.7 | 0 | 0 | 0 | 9 | 0 | 35 | 26 | 3 | 0 | 0 | 5 | 16 | 0.6025641 | 55 | 4.24 | 37.5 | 39.1 | 26 | 175 | 1.121795 | 0.3465347 | 0.02970297 | 0.1584158 | 134 | 60.66 | 22 | 68.96 | 234 | 1330 | 1.2 | 38.8 | 34.2 | 6 | 55 | 4.2 | 37.5 | 39.1 | 26 | 260 | 1280 | 1.03 | 42.6 | 33.2 | 7 | 29 | 1199 | 68.9 | 0 | 165 | 0 | 0 | 0 | 365 | 0.099 | 0.015 | 0.023 | 0.352 | 990 | 150 | 230 | 3520 | 1 | 1 | 1 | 0
181016 | 926 | 58 | 10 | 982 | 8607.478 | 211.0049 | 3504.763 | 23468.01 | 2487.257 | 385.7343 | 203.9033 | 4102.574 | 61.61 | 2528.667 | 57 | 133.6667 | 3 | 164 | 62.92945 | 10.5 | 0 | 0 | 0 | 19 | 0 | 35 | 24 | 3 | 8 | 0 | 4 | 7 | 0.6097561 | 57 | 3.43 | 40.7 | 26.9 | 31 | 205 | 1.25 | 0.3271028 | 0.02803738 | 0.06542056 | 135 | 61.65 | 29 | 68.9 | 215 | 1338 | 1.2 | 39 | 33.4 | 7 | 57 | 3.4 | 40.7 | 26.9 | 31 | 258 | 1272 | 0.95 | 43.2 | 32 | 9 | 14 | 1200 | 68.3 | 0 | 169 | 0 | 0 | 5 | 387 | 0.137 | 0.018 | 0.022 | 0.41 | 1370 | 180 | 220 | 4100 | 1 | 1 | 1 | 0
181016 | 926 | 58 | 10 | 982 | 8607.478 | 211.0049 | 3504.763 | 23468.01 | 2487.257 | 385.7343 | 203.9033 | 4102.574 | 61.31333 | 3004.667 | 74.66667 | 138 | 2 | 156 | 61.86981 | 10.5 | 0 | 0 | 0 | 18 | 0 | 35 | 29 | 3 | 0 | 0 | 5 | 7 | 0.6217949 | 55 | 2.34 | 42.8 | 29.5 | 22 | 177 | 1.134615 | 0.3465347 | 0.02970297 | 0.06930693 | 142 | 61.24 | 14 | 68.29 | 221 | 1332 | 1.1 | 37.7 | 34 | 8 | 55 | 2.3 | 42.8 | 29.5 | 22 | 253 | 1270 | 0.93 | 43.3 | 32 | 7 | 23 | 1203 | 68 | 0 | 175 | 0 | 0 | 0 | 389 | 0.136 | 0.021 | 0.023 | 0.345 | 1360 | 210 | 230 | 3450 | 1 | 1 | 1 | 0
181017 | 926 | 58 | 10 | 982 | 8607.478 | 211.0049 | 3504.763 | 23468.01 | 2487.257 | 385.7343 | 203.9033 | 4102.574 | 60.30667 | 2686.333 | 103 | 135.3333 | 3 | 160 | 61.52375 | 11 | 0 | 0 | 0 | 16 | 8 | 38 | 19 | 3 | 8 | 0 | 5 | 7 | 0.65 | 56 | 1.76 | 43.6 | 26.7 | 26 | 192 | 1.2 | 0.3653846 | 0.02884615 | 0.06730769 | 137 | 60.43 | 23 | 68.01 | 205 | 1308 | 1 | 35.5 | 35.7 | 8 | 56 | 1.8 | 43.6 | 26.7 | 26 | 251 | 1268 | 0.88 | 43.6 | 32 | 8 | 10 | 1200 | 68.2 | 0 | 195 | 0 | 0 | 0 | 455 | 0.151 | 0.022 | 0.024 | 0.324 | 1510 | 220 | 240 | 3240 | 1 | 1 | 1 | 0
181017 | 926 | 58 | 10 | 982 | 8607.478 | 211.0049 | 3504.763 | 23468.01 | 2487.257 | 385.7343 | 203.9033 | 4102.574 | 60.17 | 2693 | 103.3333 | 135.3333 | 2 | 155 | 60.76303 | 11.4 | 0 | 0 | 0 | 20 | 14 | 35 | 12 | 3 | 16 | 0 | 5 | 0 | 0.6774194 | 57 | 2.13 | 41.8 | 33 | 25 | 181 | 1.167742 | 0.3571429 | 0.03061224 | 0 | 145 | 60.25 | 10 | 68.19 | 212 | 1323 | 1 | 39.9 | 33.4 | 9 | 57 | 2.1 | 41.8 | 33 | 25 | 244 | 1264 | 0.9 | 43.7 | 32.3 | 8 | 25 | 1198 | 66 | 0 | 177 | 0 | 0 | 0 | 409 | 0.149 | 0.02 | 0.025 | 0.358 | 1490 | 200 | 250 | 3580 | 1 | 1 | 1 | 0
181017 | 926 | 58 | 10 | 982 | 8607.478 | 211.0049 | 3504.763 | 23468.01 | 2487.257 | 385.7343 | 203.9033 | 4102.574 | 60.12667 | 2578 | 84.33333 | 134.3333 | 3 | 165 | 61.18988 | 11.6 | 0 | 0 | 0 | 25 | 8 | 14.4 | 18 | 3 | 0 | 0 | 5 | 10 | 0.5054545 | 66 | 1.49 | 44.4 | 27.5 | 27 | 163 | 0.9878788 | 0.1454545 | 0.03030303 | 0.1010101 | 140 | 60.34 | 25 | 65.97 | 166 | 1333 | 1.5 | 39.4 | 32.6 | 10 | 66 | 1.5 | 44.4 | 27.5 | 27 | 223 | 1268 | 0.98 | 44.3 | 31.3 | 12 | 9 | 1194 | 66.1 | 0 | 181 | 0 | 0 | 0 | 435 | 0.137 | 0.019 | 0.022 | 0.387 | 1370 | 190 | 220 | 3870 | 1 | 1 | 1 | 0
181017 | 926 | 58 | 10 | 982 | 8607.478 | 211.0049 | 3504.763 | 23468.01 | 2487.257 | 385.7343 | 203.9033 | 4102.574 | 60.22 | 2470.333 | 86.66667 | 133.3333 | 2 | 153 | 60.62765 | 11.3 | 0 | 0 | 0 | 25 | 10 | 34.56 | 13 | 5 | 8 | 0 | 0 | 8 | 0.6768627 | 56 | 2.88 | 42.1 | 29.6 | 31 | 180 | 1.176471 | 0.3562887 | 0.05154639 | 0.08247423 | 144 | 60.29 | 9 | 66.05 | 177 | 1290 | 1.2 | 35.3 | 37.7 | 6 | 56 | 2.9 | 42.1 | 29.6 | 31 | 225 | 1272 | 1.1 | 43.5 | 33.4 | 14 | 8 | 1210 | 66.1 | 0 | 181 | 0 | 0 | 0 | 423 | 0.116 | 0.015 | 0.022 | 0.473 | 1160 | 150 | 220 | 4730 | 1 | 1 | 1 | 0
181017 | 926 | 58 | 10 | 982 | 8607.478 | 211.0049 | 3504.763 | 23468.01 | 2487.257 | 385.7343 | 203.9033 | 4102.574 | 61.67 | 2778.667 | 108 | 136 | 3 | 165 | 61.66691 | 11.1 | 0 | 0 | 0 | 19 | 0 | 35 | 27 | 3 | 8 | 0 | 4 | 6 | 0.6181818 | 62 | 1.97 | 45.2 | 27.6 | 26 | 179 | 1.084848 | 0.3398058 | 0.02912621 | 0.05825243 | 157 | 61.44 | 8 | 66.11 | 200 | 1290 | 0.9 | 38.7 | 34.4 | 8 | 63 | 2 | 45.2 | 27.6 | 26 | 253 | 1268 | 0.82 | 43.7 | 32.4 | 7 | 10 | 1198 | 68.1 | 0 | 163 | 0 | 0 | 0 | 377 | 0.154 | 0.022 | 0.021 | 0.311 | 1540 | 220 | 210 | 3110 | 1 | 1 | 1 | 0
181017 | 561.5 | 71.5 | 10 | 540.5 | 9866.765 | 206.949 | 4033.732 | 26394.69 | 1925.049 | 424.1124 | 205.163 | 3515.893 | 61.25667 | 2554 | 66.66667 | 134.3333 | 2 | 155 | 61.56387 | 10.8 | 0 | 0 | 0 | 20 | 0 | 35 | 21 | 3 | 0 | 14 | 0 | 7 | 0.6451613 | 61 | 2.04 | 44.4 | 28 | 29 | 181 | 1.167742 | 0.3723404 | 0.03191489 | 0.07446809 | 145 | 61.11 | 10 | 68.12 | 210 | 1302 | 1 | 38.1 | 34.2 | 8 | 61 | 2 | 44.4 | 28 | 29 | 248 | 1270 | 0.88 | 43.3 | 32.2 | 6 | 23 | 1200 | 67.3 | 0 | 180 | 0 | 0 | 0 | 445 | 0.137 | 0.023 | 0.023 | 0.3 | 1370 | 230 | 230 | 3000 | 1 | 1 | 1 | 0
181018 | 561.5 | 71.5 | 10 | 540.5 | 9866.765 | 206.949 | 4033.732 | 26394.69 | 1925.049 | 424.1124 | 205.163 | 3515.893 | 58.82 | 2732.333 | 134 | 135.6667 | 2 | 157 | 59.08446 | 12.7 | 0 | 0 | 0 | 15 | 0 | 35 | 17 | 3 | 0 | 0 | 5 | 18 | 0.5923567 | 62 | 1.32 | 43.4 | 30.9 | 24 | 175 | 1.11465 | 0.3684211 | 0.03157895 | 0.1894737 | 153 | 58.87 | 4 | 67.13 | 187 | 1310 | 1.3 | 33 | 39.4 | 6 | 61 | 1.3 | 43.4 | 30.9 | 24 | 226 | 1277 | 0.96 | 42.1 | 33.5 | 7 | 22 | 1204 | 67 | 0 | 181 | 0 | 0 | 0 | 424 | 0.133 | 0.023 | 0.025 | 0.42 | 1330 | 230 | 250 | 4200 | 1 | 1 | 1 | 0
181018 | 561.5 | 71.5 | 10 | 540.5 | 9866.765 | 206.949 | 4033.732 | 26394.69 | 1925.049 | 424.1124 | 205.163 | 3515.893 | 60.15667 | 2963.667 | 153.6667 | 138 | 2 | 156 | 60.21731 | 11.9 | 0 | 0 | 0 | 25 | 0 | 34.56 | 18 | 5 | 0 | 10 | 5 | 8 | 0.6766667 | 63 | 3 | 41.4 | 29.2 | 34 | 176 | 1.128205 | 0.3716129 | 0.05376344 | 0.08602151 | 153 | 60.1 | 3 | 66.18 | 207 | 1307 | 1.1 | 37.6 | 34.5 | 7 | 63 | 3 | 41.4 | 29.2 | 34 | 253 | 1268 | 1.01 | 43.5 | 32.8 | 15 | 17 | 1194 | 65.7 | 0 | 175 | 0 | 0 | 0 | 406 | 0.109 | 0.018 | 0.02 | 0.576 | 1090 | 180 | 200 | 5760 | 1 | 1 | 1 | 0
181018 | 561.5 | 71.5 | 10 | 540.5 | 9866.765 | 206.949 | 4033.732 | 26394.69 | 1925.049 | 424.1124 | 205.163 | 3515.893 | 59.85333 | 3039.667 | 152.6667 | 138.6667 | 3 | 163 | 60.46479 | 11.7 | 0 | 0 | 0 | 17 | 0 | 35 | 31 | 3 | 0 | 0 | 4 | 6 | 0.5889571 | 63 | 1.45 | 44.4 | 26.2 | 29 | 173 | 1.06135 | 0.35 | 0.03 | 0.06 | 146 | 59.85 | 17 | 65.73 | 203 | 1294 | 1 | 40 | 32.9 | 8 | 61 | 1.5 | 44.4 | 26.2 | 29 | 260 | 1267 | 0.86 | 43.6 | 31.7 | 6 | 4 | 1193 | 67.7 | 0 | 178 | 0 | 0 | 0 | 403 | 0.158 | 0.033 | 0.025 | 0.375 | 1580 | 330 | 250 | 3750 | 1 | 0 | 1 | 0
181018 | 561.5 | 71.5 | 10 | 540.5 | 9866.765 | 206.949 | 4033.732 | 26394.69 | 1925.049 | 424.1124 | 205.163 | 3515.893 | 58.92333 | 2391.667 | 130 | 132.6667 | 2 | 155 | 59.09387 | 12.6 | 0 | 0 | 0 | 18 | 0 | 35 | 39 | 3 | 0 | 0 | 0 | 7 | 0.6580645 | 63 | 1.95 | 45.5 | 26.7 | 28 | 193 | 1.245161 | 0.3804348 | 0.0326087 | 0.07608696 | 152 | 58.92 | 3 | 67.65 | 190 | 1317 | 1 | 39.3 | 32.4 | 10 | 63 | 2 | 45.5 | 26.7 | 28 | 242 | 1270 | 0.84 | 44.1 | 31 | 7 | 11 | 1198 | 68 | 0 | 177 | 0 | 0 | 0 | 432 | 0.122 | 0.023 | 0.02 | 0.298 | 1220 | 230 | 200 | 2980 | 1 | 1 | 1 | 1
181019 | 561.5 | 71.5 | 10 | 540.5 | 9866.765 | 206.949 | 4033.732 | 26394.69 | 1925.049 | 424.1124 | 205.163 | 3515.893 | 60.13333 | 2812.333 | 121 | 136.3333 | 3 | 162 | 60.67444 | 11.6 | 0 | 0 | 0 | 25 | 0 | 35 | 19.5 | 3 | 0 | 0 | 5 | 13 | 0.6203704 | 60 | 1.76 | 44.7 | 25.7 | 30 | 193 | 1.191358 | 0.3431373 | 0.02941176 | 0.127451 | 151 | 60.14 | 11 | 68.04 | 176 | 1298 | 1 | 39.5 | 32.5 | 10 | 60 | 1.8 | 44.7 | 25.7 | 30 | 233 | 1279 | 0.9 | 44.1 | 30.9 | 7 | 3 | 1211 | 64.4 | 0 | 173 | 0 | 0 | 0 | 378 | 0.118 | 0.022 | 0.021 | 0.374 | 1180 | 220 | 210 | 3740 | 1 | 1 | 1 | 0
181019 | 561.5 | 71.5 | 10 | 540.5 | 9866.765 | 206.949 | 4033.732 | 26394.69 | 1925.049 | 424.1124 | 205.163 | 3515.893 | 60.41333 | 2804 | 127 | 136.6667 | 2 | 156 | 60.46763 | 11.9 | 0 | 0 | 0 | 18 | 0 | 35 | 15 | 3 | 0 | 0 | 5 | 19 | 0.6089744 | 61 | 1.83 | 44.1 | 27.5 | 31 | 178 | 1.141026 | 0.3684211 | 0.03157895 | 0.2 | 153 | 60.39 | 3 | 64.37 | 191 | 1313 | 2.5 | 40.6 | 30 | 8 | 61 | 1.8 | 44.1 | 27.5 | 31 | 226 | 1277 | 0.87 | 45.5 | 31 | 10 | 26 | 1195 | 66.6 | 0 | 180 | 0 | 0 | 0 | 411 | 0.121 | 0.026 | 0.023 | 0.41 | 1210 | 260 | 230 | 4100 | 1 | 1 | 1 | 0
181019 | 561.5 | 71.5 | 10 | 540.5 | 9866.765 | 206.949 | 4033.732 | 26394.69 | 1925.049 | 424.1124 | 205.163 | 3515.893 | 60.88 | 2012.333 | 58 | 129.3333 | 3 | 153 | 61.85614 | 11 | 0 | 0 | 0 | 22 | 0 | 35 | 27 | 3 | 0 | 0 | 5 | 0 | 0.6013072 | 62 | 3.42 | 39.6 | 26.3 | 37 | 169 | 1.104575 | 0.3846154 | 0.03296703 | 0 | 127 | 60.89 | 26 | 66.59 | 179 | 1330 | 1.4 | 40.7 | 32.9 | 7 | 62 | 3.4 | 39.6 | 26.3 | 37 | 235 | 1268 | 0.92 | 44.9 | 31.7 | 15 | 6 | 1193 | 63.9 | 0 | 194 | 0 | 0 | 5 | 435 | 0.164 | 0.033 | 0.026 | 0.591 | 1640 | 330 | 260 | 5910 | 1 | 0 | 1 | 0
181019 | 561.5 | 71.5 | 10 | 540.5 | 9866.765 | 206.949 | 4033.732 | 26394.69 | 1925.049 | 424.1124 | 205.163 | 3515.893 | 61.25667 | 2072.667 | 93.66667 | 130 | 2 | 157 | 61.44452 | 10.5 | 0 | 0 | 0 | 25 | 0 | 34.56 | 27 | 5 | 0 | 0 | 5 | 9 | 0.6723567 | 69 | 2.96 | 44.8 | 27.5 | 27 | 166 | 1.057325 | 0.3927273 | 0.05681818 | 0.1022727 | 151 | 61.35 | 6 | 63.91 | 216 | 1318 | 1.3 | 40.1 | 32.7 | 8 | 69 | 3 | 44.8 | 27.5 | 27 | 260 | 1271 | 0.88 | 45 | 32.6 | 13 | 25 | 1205 | 68.9 | 0 | 178 | 0 | 0 | 0 | 409 | 0.113 | 0.024 | 0.018 | 0.375 | 1130 | 240 | 180 | 3750 | 1 | 1 | 1 | 0
181019 | 561.5 | 71.5 | 10 | 540.5 | 9866.765 | 206.949 | 4033.732 | 26394.69 | 1925.049 | 424.1124 | 205.163 | 3515.893 | 63.68 | 2831 | 101.3333 | 136.6667 | 3 | 165 | 64.43909 | 9.8 | 0 | 0 | 0 | 19 | 8 | 35 | 27 | 3 | 0 | 0 | 5 | 9 | 0.6424242 | 62 | 3.38 | 38.6 | 30.3 | 32 | 182 | 1.10303 | 0.3398058 | 0.02912621 | 0.08737864 | 140 | 63.64 | 25 | 68.91 | 178 | 1300 | 1.2 | 39.6 | 34.3 | 8 | 62 | 3.4 | 38.6 | 30.3 | 32 | 230 | 1273 | 1.01 | 43.6 | 33.5 | 13 | 10 | 1210 | 68.6 | 0 | 169 | 0 | 0 | 5 | 381 | 0.34 | 0.044 | 0.026 | 0.498 | 3400 | 440 | 260 | 4980 | 0 | 0 | 1 | 0
181019 | 561.5 | 71.5 | 10 | 540.5 | 9866.765 | 206.949 | 4033.732 | 26394.69 | 1925.049 | 424.1124 | 205.163 | 3515.893 | 63.87333 | 3463.667 | 62.66667 | 142.3333 | 3 | 166 | 64.10295 | 10.2 | 0 | 0 | 0 | 22 | 0 | 35 | 15.5 | 3 | 0 | 0 | 5 | 13 | 0.563253 | 57 | 2.7 | 42.3 | 28.8 | 28 | 190 | 1.144578 | 0.3211009 | 0.02752294 | 0.1192661 | 161 | 63.99 | 5 | 67.79 | 217 | 1293 | 1.3 | 38.2 | 34.4 | 8 | 57 | 2.7 | 42.3 | 28.8 | 28 | 250 | 1272 | 0.86 | 42.5 | 33.4 | 7 | 24 | 1194 | 70.5 | 0 | 182 | 0 | 0 | 0 | 390 | 0.21 | 0.033 | 0.025 | 0.374 | 2100 | 330 | 250 | 3740 | 0 | 0 | 1 | 0
181020 | 561.5 | 71.5 | 10 | 540.5 | 9866.765 | 206.949 | 4033.732 | 26394.69 | 1925.049 | 424.1124 | 205.163 | 3515.893 | 60.63 | 3049.333 | 77.33333 | 138.6667 | 2 | 158 | 62.20342 | 10.7 | 0 | 0 | 0 | 10 | 0 | 35 | 26 | 3 | 8 | 0 | 5 | 16 | 0.6518987 | 61 | 2.85 | 42.8 | 27.8 | 38 | 171 | 1.082278 | 0.3608247 | 0.03092784 | 0.1649485 | 134 | 60.72 | 24 | 70.48 | 193 | 1310 | 1.1 | 35.2 | 36.6 | 7 | 61 | 2.9 | 42.8 | 27.8 | 38 | 230 | 1270 | 0.97 | 41.2 | 32.4 | 20 | 24 | 1199 | 70.9 | 0 | 178 | 0 | 0 | 0 | 394 | 0.163 | 0.026 | 0.024 | 0.416 | 1630 | 260 | 240 | 4160 | 1 | 1 | 1 | 0
181020 | 561.5 | 71.5 | 10 | 540.5 | 9866.765 | 206.949 | 4033.732 | 26394.69 | 1925.049 | 424.1124 | 205.163 | 3515.893 | 61.70333 | 3659 | 66 | 144 | 3 | 165 | 62.94224 | 10.8 | 0 | 0 | 0 | 22 | 0 | 35 | 18 | 3 | 8 | 0 | 5 | 10 | 0.6121212 | 58 | 2.31 | 44.3 | 27.9 | 32 | 176 | 1.066667 | 0.3271028 | 0.02803738 | 0.09345794 | 141 | 61.58 | 24 | 70.92 | 189 | 1320 | 1.3 | 38.4 | 34.9 | 8 | 58 | 2.3 | 44.3 | 27.9 | 32 | 237 | 1272 | 0.92 | 43.4 | 33.8 | 12 | 10 | 1205 | 70.6 | 0 | 190 | 0 | 0 | 5 | 422 | 0.163 | 0.025 | 0.031 | 0.414 | 1630 | 250 | 310 | 4140 | 1 | 1 | 1 | 0
181020 | 561.5 | 71.5 | 10 | 540.5 | 9866.765 | 206.949 | 4033.732 | 26394.69 | 1925.049 | 424.1124 | 205.163 | 3515.893 | 60.17333 | 2816.333 | 93.66667 | 137 | 2 | 155 | 60.65452 | 11.4 | 0 | 0 | 0 | 18 | 0 | 34.56 | 28 | 5 | 8 | 0 | 5 | 11 | 0.7068387 | 56 | 3.48 | 42 | 29 | 32 | 190 | 1.225806 | 0.3490909 | 0.05050505 | 0.1111111 | 145 | 59.97 | 10 | 70.55 | 194 | 1303 | 1.1 | 37.5 | 35.2 | 6 | 56 | 3.5 | 42 | 29 | 32 | 230 | 1269 | 1.07 | 43.6 | 33.9 | 13 | 20 | 1197 | 70.6 | 0 | 171 | 0 | 0 | 0 | 385 | 0.148 | 0.017 | 0.025 | 0.556 | 1480 | 170 | 250 | 5560 | 1 | 1 | 1 | 0
181020 | 561.5 | 71.5 | 10 | 540.5 | 9866.765 | 206.949 | 4033.732 | 26394.69 | 1925.049 | 424.1124 | 205.163 | 3515.893 | 59.44333 | 2313.333 | 62.33333 | 132.3333 | 3 | 164 | 61.05634 | 11.9 | 0 | 0 | 0 | 22 | 0 | 35 | 26 | 3 | 0 | 0 | 5 | 9 | 0.6097561 | 69 | 2.33 | 46.1 | 25.6 | 33 | 192 | 1.170732 | 0.3684211 | 0.03157895 | 0.09473684 | 140 | 59.43 | 24 | 70.57 | 183 | 1314 | 1.2 | 37.9 | 34.9 | 6 | 69 | 2.3 | 46.1 | 25.6 | 33 | 230 | 1267 | 0.82 | 44.2 | 32.7 | 8 | 22 | 1202 | 67.8 | 0 | 176 | 0 | 0 | 5 | 427 | 0.172 | 0.023 | 0.027 | 0.414 | 1720 | 230 | 270 | 4140 | 1 | 1 | 1 | 0
181020 | 732.3 | 93.92 | 27.28 | 550.54 | 7841.065 | 163.9704 | 3155.311 | 21694.6 | 2252.916 | 544.3478 | 213.8684 | 3480.287 | 60.41333 | 2504.333 | 92.33333 | 133.6667 | 2 | 156 | 61.45077 | 10.9 | 0 | 0 | 0 | 18 | 0 | 35 | 26 | 3 | 0 | 0 | 5 | 10 | 0.6217949 | 59 | 3.46 | 42.2 | 28.6 | 32 | 172 | 1.102564 | 0.3608247 | 0.03092784 | 0.1030928 | 134 | 60.41 | 22 | 67.82 | 195 | 1301 | 1 | 40.2 | 33.9 | 11 | 59 | 3.5 | 42.2 | 28.6 | 32 | 242 | 1267 | 0.82 | 43.8 | 32.5 | 9 | 12 | 1196 | 68.5 | 0 | 173 | 0 | 0 | 0 | 415 | 0.157 | 0.025 | 0.022 | 0.426 | 1570 | 250 | 220 | 4260 | 1 | 1 | 1 | 0
181020 | 732.3 | 93.92 | 27.28 | 550.54 | 7841.065 | 163.9704 | 3155.311 | 21694.6 | 2252.916 | 544.3478 | 213.8684 | 3480.287 | 62.42 | 3033 | 121.6667 | 139 | 3 | 160 | 62.935375 | 10.4 | 0 | 0 | 0 | 26 | 0 | 35 | 18.5 | 3 | 0 | 0 | 4 | 9 | 0.596875 | 60 | 1.78 | 46 | 26.2 | 30 | 170 | 1.0625 | 0.35 | 0.03 | 0.09 | 148 | 62.48 | 12 | 68.53 | 183 | 1303 | 1 | 40.5 | 33.7 | 9 | 60 | 1.8 | 46 | 26.2 | 30 | 223 | 1268 | 0.76 | 44.3 | 31.2 | 7 | 20 | 1198 | 68.1 | 0 | 192 | 0 | 0 | 6 | 433 | 0.185 | 0.028 | 0.023 | 0.356 | 1850 | 280 | 230 | 3560 | 0 | 1 | 1 | 0
181021 | 732.3 | 93.92 | 27.28 | 550.54 | 7841.065 | 163.9704 | 3155.311 | 21694.6 | 2252.916 | 544.3478 | 213.8684 | 3480.287 | 59.85667 | 2400 | 103 | 132.6667 | 2 | 156 | 60.79513 | 11 | 0 | 0 | 0 | 17 | 0 | 35 | 19 | 3 | 0 | 0 | 5 | 20 | 0.6346154 | 0 | 2 | 44.6 | 28.6 | 29 | 176 | 1.128205 | 0.224359 | 0.01923077 | 0.1282051 | 136 | 59.72 | 20 | 68.13 | 208 | 1290 | 1 | 41.1 | 32.8 | 8 | 64 | 2 | 44.6 | 28.6 | 29 | 249 | 1262 | 0.77 | 44 | 32.2 | 7 | 23 | 1187 | 68.1 | 0 | 172 | 0 | 0 | 0 | 391 | 0.161 | 0.029 | 0.021 | 0.337 | 1610 | 290 | 210 | 3370 | 1 | 1 | 1 | 0
181021 | 732.3 | 93.92 | 27.28 | 550.54 | 7841.065 | 163.9704 | 3155.311 | 21694.6 | 2252.916 | 544.3478 | 213.8684 | 3480.287 | 61.12667 | 2935.333 | 126.3333 | 138 | 3 | 164 | 62.10604 | 10.8 | 0 | 0 | 0 | 20 | 0 | 35 | 32 | 3 | 0 | 0 | 5 | 8 | 0.6280488 | 62 | 3.27 | 41.6 | 33.2 | 25 | 198 | 1.207317 | 0.3431373 | 0.02941176 | 0.07843137 | 141 | 61.13 | 23 | 68.11 | 193 | 1293 | 1 | 38.2 | 35.1 | 7 | 62 | 3.3 | 41.6 | 33.2 | 25 | 235 | 1265 | 0.81 | 44.2 | 32.7 | 7 | 20 | 1196 | 66.8 | 0 | 170 | 0 | 0 | 0 | 399 | 0.139 | 0.022 | 0.021 | 0.411 | 1390 | 220 | 210 | 4110 | 1 | 1 | 1 | 0
181021 | 732.3 | 93.92 | 27.28 | 550.54 | 7841.065 | 163.9704 | 3155.311 | 21694.6 | 2252.916 | 544.3478 | 213.8684 | 3480.287 | 61.01333 | 3120.667 | 127 | 139.6667 | 2 | 155 | 61.76013 | 10.5 | 0 | 0 | 0 | 16 | 0 | 35 | 31 | 3 | 0 | 0 | 5 | 8 | 0.6322581 | 57 | 2.39 | 43 | 26.8 | 33 | 201 | 1.296774 | 0.3571429 | 0.03061224 | 0.08163265 | 135 | 61.02 | 20 | 66.78 | 182 | 1290 | 1 | 39.6 | 34.4 | 9 | 57 | 2.4 | 43 | 26.8 | 33 | 230 | 1270 | 0.88 | 42.9 | 32 | 7 | 9 | 1198 | 67.6 | 0 | 176 | 0 | 0 | 0 | 425 | 0.174 | 0.031 | 0.025 | 0.429 | 1740 | 310 | 250 | 4290 | 1 | 0 | 1 | 0
181021 | 732.3 | 93.92 | 27.28 | 550.54 | 7841.065 | 163.9704 | 3155.311 | 21694.6 | 2252.916 | 544.3478 | 213.8684 | 3480.287 | 62.00333 | 4218 | 172.3333 | 149.3333 | 3 | 161 | 62.28795 | 10.5 | 0 | 0 | 0 | 18 | 0 | 35 | 25 | 3 | 8 | 0 | 4 | 8 | 0.6273292 | 64 | 2.27 | 41.8 | 32.7 | 29 | 209 | 1.298137 | 0.3608247 | 0.03092784 | 0.08247423 | 152 | 61.97 | 9 | 67.59 | 165 | 1289 | 1.3 | 37.6 | 32.6 | 14 | 64 | 2.3 | 41.8 | 32.7 | 29 | 214 | 1269 | 0.87 | 43.3 | 31.2 | 10 | 15 | 1194 | 67.8 | 0 | 198 | 0 | 0 | 5 | 438 | 0.176 | 0.023 | 0.028 | 0.489 | 1760 | 230 | 280 | 4890 | 1 | 1 | 1 | 0
181021 | 732.3 | 93.92 | 27.28 | 550.54 | 7841.065 | 163.9704 | 3155.311 | 21694.6 | 2252.916 | 544.3478 | 213.8684 | 3480.287 | 59.95 | 3777.667 | 207 | 145 | 2 | 156 | 60.59038 | 11.4 | 0 | 0 | 0 | 26 | 0 | 35 | 17 | 3 | 16 | 0 | 5 | 8 | 0.7051282 | 59 | 2.94 | 41.1 | 26.6 | 35 | 204 | 1.307692 | 0.3608247 | 0.03092784 | 0.08247423 | 141 | 59.83 | 15 | 67.75 | 193 | 1312 | 0.9 | 36.7 | 33.4 | 13 | 59 | 2.9 | 41.1 | 26.6 | 35 | 246 | 1264 | 1.32 | 42.1 | 30.7 | 12 | 6 | 1191 | 67 | 0 | 170 | 0 | 0 | 0 | 403 | 0.198 | 0.026 | 0.027 | 0.494 | 1980 | 260 | 270 | 4940 | 0 | 1 | 1 | 0
181022 | 732.3 | 93.92 | 27.28 | 550.54 | 7841.065 | 163.9704 | 3155.311 | 21694.6 | 2252.916 | 544.3478 | 213.8684 | 3480.287 | 61.38333 | 3898 | 204.3333 | 146.3333 | 3 | 165 | 61.58442 | 11.7 | 0 | 0 | 0 | 17 | 0 | 35 | 25 | 3 | 0 | 0 | 4 | 7 | 0.5515152 | 66 | 2.63 | 44 | 27 | 30 | 195 | 1.181818 | 0.3535354 | 0.03030303 | 0.07070707 | 159 | 61.38 | 6 | 66.98 | 170 | 1294 | 1.7 | 34.4 | 34.1 | 8 | 66 | 2.6 | 44 | 27 | 30 | 219 | 1269 | 0.95 | 42.1 | 31.6 | 8 | 17 | 1198 | 65.8 | 0 | 190 | 0 | 0 | 7 | 429 | 0.166 | 0.022 | 0.032 | 0.476 | 1660 | 220 | 320 | 4760 | 1 | 1 | 1 | 0
181022 | 732.3 | 93.92 | 27.28 | 550.54 | 7841.065 | 163.9704 | 3155.311 | 21694.6 | 2252.916 | 544.3478 | 213.8684 | 3480.287 | 59.27333 | 3640 | 281.6667 | 144.6667 | 2 | 157 | 59.9479 | 10.7 | 0 | 0 | 0 | 24 | 0 | 34.56 | 43 | 5 | 0 | 0 | 0 | 0 | 0.6787261 | 60 | 3.27 | 41 | 31.3 | 27 | 191 | 1.216561 | 0.3562887 | 0.05154639 | 0 | 140 | 59.23 | 17 | 65.84 | 182 | 1272 | 1.1 | 35.6 | 32.7 | 10 | 60 | 3.3 | 41 | 31.3 | 27 | 237 | 1265 | 0.93 | 41.2 | 32.4 | 8 | 5 | 1194 | 66.4 | 0 | 180 | 0 | 0 | 0 | 400 | 0.215 | 0.03 | 0.034 | 0.46 | 2150 | 300 | 340 | 4600 | 0 | 0 | 1 | 0
181022 | 732.3 | 93.92 | 27.28 | 550.54 | 7841.065 | 163.9704 | 3155.311 | 21694.6 | 2252.916 | 544.3478 | 213.8684 | 3480.287 | 59.21667 | 2931.667 | 240.3333 | 137.6667 | 2 | 156 | 60.49 | 11.3 | 0 | 0 | 0 | 10 | 0 | 28.8 | 44 | 0 | 0 | 0 | 5 | 0 | 0.5628205 | 0 | 2.01 | 43.9 | 30.9 | 32 | 175 | 1.121795 | 0.1846154 | 0 | 0 | 130 | 59.3 | 26 | 66.45 | 210 | 1285 | 0.9 | 34.1 | 36.1 | 7 | 58 | 2 | 43.9 | 30.9 | 32 | 258 | 1269 | 0.91 | 41.3 | 32.9 | 7 | 10 | 1201 | 63.3 | 0 | 176 | 0 | 0 | 0 | 402 | 0.135 | 0.019 | 0.032 | 0.393 | 1350 | 190 | 320 | 3930 | 1 | 1 | 1 | 0
181023 | 832.05 | 103.25 | 10 | 491.5 | 7841.065 | 163.9704 | 3155.311 | 21694.6 | 2454.23 | 595.2938 | 206.3012 | 3476.8 | 61.545 | 2791.25 | 27 | 136.5 | 3 | 203 | 62.05901 | 9.8 | 0 | 4 | 0 | 18 | 0 | 35 | 23.5 | 3 | 0 | 0 | 5 | 19 | 0.5098522 | 43 | 0.61 | 51.8 | 28 | 21 | 183 | 0.9014778 | 0.3431373 | 0.02941176 | 0.1862745 | 120 | 60.74 | 25 | 64.8 | 193 | 1295 | 1.3 | 33.8 | 35.6 | 6 | 81 | 0.6 | 51.8 | 28 | 21 | 262 | 1264 | 0.92 | 39.3 | 34.3 | 6 | 12 | 1188 | 64 | 0 | 180 | 0 | 0 | 0 | 486 | 0.162 | 0.018 | 0.028 | 0.221 | 1620 | 180 | 280 | 2210 | 1 | 1 | 1 | 1
181024 | 832.05 | 103.25 | 10 | 491.5 | 7841.065 | 163.9704 | 3155.311 | 21694.6 | 2454.23 | 595.2938 | 206.3012 | 3476.8 | 63.28333 | 3341.667 | 51.33333 | 141.6667 | 2 | 155 | 63.11723 | 9.7 | 0 | 0 | 0 | 16 | 0 | 34.56 | 33 | 3 | 0 | 0 | 5 | 7 | 0.635871 | 62 | 1.2 | 48.7 | 32.6 | 25 | 152 | 0.9806452 | 0.3716129 | 0.03225806 | 0.07526882 | 143 | 63.04 | 12 | 64 | 191 | 1303 | 1.6 | 33.8 | 36.6 | 7 | 62 | 1.2 | 48.7 | 32.6 | 25 | 237 | 1267 | 0.97 | 42.1 | 33.1 | 14 | 16 | 1197 | 63 | 0 | 167 | 0 | 0 | 0 | 374 | 0.074 | 0.016 | 0.013 | 0.233 | 740 | 160 | 130 | 2330 | 1 | 1 | 1 | 1
181025 | 832.05 | 103.25 | 10 | 491.5 | 7841.065 | 163.9704 | 3155.311 | 21694.6 | 2454.23 | 595.2938 | 206.3012 | 3476.8 | 60.91333 | 3014.667 | 117.3333 | 138.6667 | 3 | 166 | 60.90054 | 11.4 | 0 | 0 | 0 | 21 | 6 | 12.9 | 25 | 6 | 0 | 0 | 5 | 13 | 0.5355422 | 63 | 1.9 | 47.4 | 27.2 | 30 | 174 | 1.048193 | 0.1252427 | 0.05825243 | 0.1262136 | 150 | 60.68 | 16 | 63 | 203 | 1293 | 1.1 | 39 | 31.9 | 13 | 63 | 1.9 | 47.4 | 27.2 | 30 | 242 | 1275 | 0.95 | 43.4 | 31 | 12 | 24 | 1198 | 64.7 | 0 | 183 | 0 | 0 | 0 | 392 | 0.127 | 0.021 | 0.025 | 0.263 | 1270 | 210 | 250 | 2630 | 1 | 1 | 1 | 1
181025 | 832.05 | 103.25 | 10 | 491.5 | 7841.065 | 163.9704 | 3155.311 | 21694.6 | 2454.23 | 595.2938 | 206.3012 | 3476.8 | 61.01333 | 3510 | 143.6667 | 143 | 2 | 157 | 61.53389 | 10.5 | 0 | 0 | 0 | 12 | 0 | 0 | 44 | 6 | 0 | 0 | 5 | 8 | 0.477707 | 53 | 3.66 | 42 | 32.5 | 32 | 176 | 1.121019 | 0 | 0.05769231 | 0.07692308 | 133 | 60.97 | 24 | 64.65 | 193 | 1323 | 1.2 | 38.1 | 32.2 | 14 | 53 | 3.7 | 42 | 32.5 | 32 | 219 | 1302 | 0.97 | 42.4 | 31.6 | 11 | 27 | 1202 | 65.8 | 0 | 152 | 0 | 0 | 0 | 356 | 0.076 | 0.013 | 0.019 | 0.362 | 760 | 130 | 190 | 3620 | 1 | 1 | 1 | 0
181025 | 832.05 | 103.25 | 10 | 491.5 | 7841.065 | 163.9704 | 3155.311 | 21694.6 | 2454.23 | 595.2938 | 206.3012 | 3476.8 | 61.12667 | 3588.333 | 168 | 143.3333 | 3 | 160 | 61.8873125 | 10.6 | 0 | 0 | 0 | 9 | 0 | 4.3 | 49 | 6 | 0 | 0 | 3 | 7 | 0.489375 | 64 | 3.37 | 44.5 | 25.8 | 33 | 160 | 1 | 0.04479167 | 0.0625 | 0.07291667 | 133 | 61.1 | 27 | 65.75 | 209 | 1327 | 1.7 | 37.5 | 32.8 | 14 | 64 | 3.4 | 44.5 | 25.8 | 33 | 248 | 1253 | 0.96 | 42.9 | 31.5 | 13 | 25 | 1198 | 69.8 | 0 | 174 | 0 | 0 | 0 | 364 | 0.149 | 0.026 | 0.028 | 0.468 | 1490 | 260 | 280 | 4680 | 1 | 1 | 1 | 0
181025 | 832.05 | 103.25 | 10 | 491.5 | 7841.065 | 163.9704 | 3155.311 | 21694.6 | 2454.23 | 595.2938 | 206.3012 | 3476.8 | 62.12667 | 4396.333 | 178 | 151 | 2 | 157 | 63.35675 | 10 | 0 | 0 | 0 | 16 | 0 | 37.4 | 38 | 6 | 0 | 0 | 5 | 7 | 0.6968153 | 64 | 3.84 | 40.6 | 29.4 | 31 | 176 | 1.121019 | 0.4021505 | 0.06451613 | 0.07526882 | 132 | 62.13 | 25 | 69.81 | 201 | 1324 | 1.2 | 37.5 | 33 | 11 | 64 | 3.8 | 40.6 | 29.4 | 31 | 237 | 1255 | 0.94 | 42.1 | 31.6 | 8 | 28 | 1193 | 69.9 | 0 | 176 | 0 | 0 | 0 | 394 | 0.185 | 0.029 | 0.031 | 0.565 | 1850 | 290 | 310 | 5650 | 0 | 1 | 1 | 0
181025 | 689.5 | 136 | 10 | 531.5 | 11197.16 | 253.7142 | 4752.826 | 25797.1 | 2143.401 | 725.411 | 209.7607 | 3044.152 | 61.98333 | 4557.333 | 185.6667 | 152.3333 | 3 | 165 | 63.29248 | 10.5 | 0 | 0 | 0 | 19 | 0 | 37.4 | 13.5 | 6 | 16 | 0 | 5 | 10 | 0.6478788 | 56 | 3.46 | 39.6 | 29.6 | 32 | 193 | 1.169697 | 0.3431193 | 0.05504587 | 0.09174312 | 137 | 61.94 | 28 | 69.92 | 228 | 1310 | 1.1 | 37.3 | 32.4 | 9 | 56 | 3.5 | 39.6 | 29.6 | 32 | 253 | 1260 | 1.1 | 41.9 | 31.3 | 10 | 31 | 1191 | 64.9 | 0 | 160 | 0 | 0 | 0 | 372 | 0.173 | 0.031 | 0.027 | 0.75 | 1730 | 310 | 270 | 7500 | 1 | 0 | 1 | 0
181026 | 689.5 | 136 | 10 | 531.5 | 11197.16 | 253.7142 | 4752.826 | 25797.1 | 2143.401 | 725.411 | 209.7607 | 3044.152 | 61.71 | 5086.667 | 190.3333 | 156.6667 | 2 | 157 | 62.40185 | 10 | 0 | 0 | 0 | 8 | 15 | 37 | 15 | 6 | 0 | 0 | 5 | 0 | 0.5477707 | 52 | 6.85 | 36 | 35.3 | 38 | 195 | 1.242038 | 0.352381 | 0.05714286 | 0 | 126 | 61.78 | 31 | 64.94 | 192 | 1300 | 1.1 | 35.9 | 34.1 | 7 | 52 | 6.9 | 36 | 35.3 | 38 | 214 | 1259 | 1.02 | 41.5 | 31.8 | 7 | 30 | 1200 | 44.2 | 0 | 176 | 0 | 0 | 0 | 415 | 0.17 | 0.024 | 0.029 | 0.573 | 1700 | 240 | 290 | 5730 | 1 | 1 | 1 | 0
181026 | 689.5 | 136 | 10 | 531.5 | 11197.16 | 253.7142 | 4752.826 | 25797.1 | 2143.401 | 725.411 | 209.7607 | 3044.152 | 62.57667 | 3862 | 169.6667 | 146 | 3 | 165 | 59.20733 | 10.2 | 0 | 0 | 0 | 18 | 0 | 34 | 14 | 6 | 0 | 0 | 4 | 17 | 0.5939394 | 57 | 2.49 | 40.2 | 28.2 | 35 | 200 | 1.212121 | 0.3611111 | 0.05555556 | 0.1574074 | 135 | 62.55 | 30 | 44.15 | 169 | 1306 | 1.1 | 38.4 | 32 | 11 | 57 | 2.5 | 40.2 | 28.2 | 35 | 212 | 1267 | 0.92 | 42.3 | 31.1 | 10 | 14 | 1193 | 69.4 | 0 | 192 | 0 | 0 | 5 | 453 | 0.232 | 0.041 | 0.036 | 0.58 | 2320 | 410 | 360 | 5800 | 0 | 0 | 0 | 0
181026 | 689.5 | 136 | 10 | 531.5 | 11197.16 | 253.7142 | 4752.826 | 25797.1 | 2143.401 | 725.411 | 209.7607 | 3044.152 | 62.95 | 4028.667 | 185.6667 | 147.6667 | 2 | 155 | 63.41677 | 9.7 | 0 | 0 | 0 | 16 | 0 | 37.4 | 13 | 6 | 8 | 0 | 5 | 9 | 0.6090323 | 58 | 1.51 | 47 | 27.6 | 24 | 181 | 1.167742 | 0.385567 | 0.06185567 | 0.09278351 | 141 | 62.82 | 14 | 69.44 | 227 | 1321 | 1.1 | 38 | 32.1 | 11 | 58 | 1.5 | 47 | 27.6 | 24 | 265 | 1268 | 0.94 | 43.2 | 30.6 | 10 | 20 | 1194 | 68.2 | 0 | 175 | 0 | 0 | 0 | 315 | 0.146 | 0.017 | 0.026 | 0.432 | 1460 | 170 | 260 | 4320 | 1 | 1 | 1 | 0
181026 | 689.5 | 136 | 10 | 531.5 | 11197.16 | 253.7142 | 4752.826 | 25797.1 | 2143.401 | 725.411 | 209.7607 | 3044.152 | 60.84 | 3678 | 205.6667 | 144 | 3 | 162 | 61.85037 | 11 | 0 | 0 | 0 | 16 | 0 | 36 | 32 | 6 | 0 | 0 | 5 | 8.5 | 0.6388889 | 60 | 2.5 | 41 | 25.7 | 32 | 180 | 1.111111 | 0.3529412 | 0.05882353 | 0.08333333 | 142 | 60.96 | 20 | 68.17 | 189 | 1315 | 0.9 | 38 | 32.9 | 14 | 60 | 2.5 | 41 | 25.7 | 32 | 237 | 1251 | 0.84 | 42.7 | 30.9 | 12 | 12 | 1201 | 70.1 | 0 | 200 | 0 | 0 | 0 | 450 | 0.265 | 0.041 | 0.036 | 0.619 | 2650 | 410 | 360 | 6190 | 0 | 0 | 0 | 0
181026 | 689.5 | 136 | 10 | 531.5 | 11197.16 | 253.7142 | 4752.826 | 25797.1 | 2143.401 | 725.411 | 209.7607 | 3044.152 | 60.46333 | 4011.667 | 204.6667 | 147 | 2 | 156 | 61.16423 | 11.2 | 0 | 0 | 0 | 17 | 0 | 37.4 | 26 | 6 | 0 | 0 | 5 | 9 | 0.6435897 | 55 | 1.98 | 43.7 | 26.8 | 31 | 175 | 1.121795 | 0.370297 | 0.05940594 | 0.08910891 | 144 | 60.42 | 12 | 70.07 | 212 | 1316 | 1 | 38.4 | 32.9 | 11 | 55 | 2 | 43.7 | 26.8 | 31 | 253 | 1263 | 0.83 | 42.7 | 30.9 | 10 | 14 | 1204 | 67.8 | 0 | 181 | 0 | 0 | 0 | 409 | 0.156 | 0.027 | 0.028 | 0.451 | 1560 | 270 | 280 | 4510 | 1 | 1 | 1 | 0
181026 | 689.5 | 136 | 10 | 531.5 | 11197.16 | 253.7142 | 4752.826 | 25797.1 | 2143.401 | 725.411 | 209.7607 | 3044.152 | 60.04667 | 4077.667 | 175.6667 | 147.3333 | 3 | 165 | 60.72982 | 11.9 | 0 | 0 | 0 | 14 | 0 | 37.4 | 17.5 | 6 | 8 | 0 | 5 | 10 | 0.5933333 | 65 | 2.38 | 42.7 | 26.9 | 30 | 181 | 1.09697 | 0.374 | 0.06 | 0.1 | 151 | 60.08 | 14 | 67.78 | 232 | 1335 | 1 | 39.4 | 31.3 | 11 | 65 | 2.4 | 42.7 | 26.9 | 30 | 258 | 1266 | 0.99 | 43.7 | 30 | 10 | 29 | 1199 | 66.8 | 0 | 180 | 0 | 0 | 0 | 407 | 0.18 | 0.041 | 0.031 | 0.496 | 1800 | 410 | 310 | 4960 | 0 | 0 | 1 | 0
181027 | 577.05 | 114.75 | 10 | 603.5 | 10706.55 | 243.0544 | 4540.419 | 24752.78 | 2051.32 | 667.5502 | 214.1005 | 3076.094 | 59.56667 | 3152 | 198 | 139.3333 | 2 | 156 | 61.4584 | 10.6 | 0 | 0 | 0 | 8 | 0 | 37.4 | 34 | 6 | 0 | 0 | 5 | 9 | 0.6371795 | 58 | 2.73 | 41.2 | 30.6 | 31 | 182 | 1.166667 | 0.3816327 | 0.06122449 | 0.09183673 | 117 | 59.66 | 39 | 66.84 | 204 | 1315 | 1.1 | 40.2 | 31.5 | 10 | 58 | 2.7 | 41.2 | 30.6 | 31 | 235 | 1269 | 0.89 | 44 | 30.7 | 11 | 27 | 1191 | 68.1 | 0 | 175 | 0 | 0 | 0 | 409 | 0.141 | 0.029 | 0.025 | 0.501 | 1410 | 290 | 250 | 5010 | 1 | 1 | 1 | 0
181027 | 577.05 | 114.75 | 10 | 603.5 | 10706.55 | 243.0544 | 4540.419 | 24752.78 | 2051.32 | 667.5502 | 214.1005 | 3076.094 | 59.20333 | 2919.333 | 221.6667 | 137.6667 | 3 | 167 | 60.37401 | 11.5 | 0 | 0 | 0 | 18 | 0 | 37 | 23 | 6 | 8 | 0 | 4 | 6 | 0.6107784 | 65 | 1.25 | 47.4 | 26.2 | 30 | 190 | 1.137725 | 0.3627451 | 0.05882353 | 0.05882353 | 140 | 58.88 | 27 | 68.1 | 205 | 1330 | 1.1 | 38.9 | 32.3 | 11 | 65 | 1.3 | 47.4 | 26.2 | 30 | 242 | 1276 | 0.85 | 44.7 | 30.6 | 7 | 28 | 1204 | 62.3 | 0 | 181 | 0 | 0 | 0 | 412 | 0.159 | 0.039 | 0.026 | 0.33 | 1590 | 390 | 260 | 3300 | 1 | 0 | 1 | 0
181027 | 577.05 | 114.75 | 10 | 603.5 | 10706.55 | 243.0544 | 4540.419 | 24752.78 | 2051.32 | 667.5502 | 214.1005 | 3076.094 | 59.01667 | 2801 | 226 | 136.3333 | 2 | 155 | 59.62755 | 11.2 | 0 | 0 | 0 | 19 | 0 | 17.2 | 32 | 6 | 8 | 0 | 5 | 10 | 0.6270968 | 56 | 3.92 | 38 | 29.3 | 37 | 178 | 1.148387 | 0.1737374 | 0.06060606 | 0.1010101 | 127 | 59.04 | 28 | 62.31 | 194 | 1321 | 1.2 | 39.3 | 32.1 | 10 | 56 | 1.4 | 44.3 | 29.8 | 25 | 225 | 1272 | 0.86 | 43.6 | 31 | 7 | 25 | 1206 | 63.1 | 0 | 170 | 0 | 0 | 0 | 388 | 0.159 | 0.037 | 0.027 | 0.313 | 1590 | 370 | 270 | 3130 | 1 | 0 | 1 | 0
181027 | 577.05 | 114.75 | 10 | 603.5 | 10706.55 | 243.0544 | 4540.419 | 24752.78 | 2051.32 | 667.5502 | 214.1005 | 3076.094 | 59.34667 | 2566.667 | 229 | 134 | 3 | 164 | 59.93232 | 11.4 | 0 | 0 | 0 | 17 | 0 | 24 | 35 | 3 | 0 | 0 | 4 | 8 | 0.554878 | 62 | 1.53 | 47.7 | 26 | 32 | 174 | 1.060976 | 0.2352941 | 0.02941176 | 0.07843137 | 139 | 59.36 | 25 | 63.14 | 223 | 1318 | 1 | 39.6 | 32.6 | 14 | 62 | 1.5 | 47.7 | 26 | 32 | 258 | 1266 | 0.82 | 43.9 | 31.4 | 8 | 27 | 1199 | 63.6 | 0 | 190 | 0 | 0 | 0 | 414 | 0.131 | 0.035 | 0.022 | 0.348 | 1310 | 350 | 220 | 3480 | 1 | 0 | 1 | 0
181027 | 577.05 | 114.75 | 10 | 603.5 | 10706.55 | 243.0544 | 4540.419 | 24752.78 | 2051.32 | 667.5502 | 214.1005 | 3076.094 | 61.85 | 3486.333 | 246.6667 | 142.6667 | 2 | 155 | 62.06787 | 10 | 0 | 0 | 0 | 0 | 0 | 37.4 | 47 | 0 | 0 | 0 | 5 | 7 | 0.6219355 | 40 | 3.92 | 38 | 29.3 | 37 | 183 | 1.180645 | 0.3252174 | 0 | 0.06086957 | 128 | 61.74 | 27 | 63.64 | 175 | 1315 | 1.2 | 36.9 | 34.7 | 11 | 40 | 3.9 | 38 | 29.3 | 37 | 198 | 1259 | 0.91 | 43.3 | 32.4 | 10 | 17 | 1197 | 65.2 | 0 | 178 | 0 | 0 | 0 | 414 | 0.127 | 0.032 | 0.022 | 0.376 | 1270 | 320 | 220 | 3760 | 1 | 0 | 1 | 0
181027 | 577.05 | 114.75 | 10 | 603.5 | 10706.55 | 243.0544 | 4540.419 | 24752.78 | 2051.32 | 667.5502 | 214.1005 | 3076.094 | 63.165 | 3861 | 249.5 | 146 | 3 | 165 | 65.18594 | 10.2 | 0 | 0 | 0 | 14 | 0 | 0 | 22.5 | 6 | 16 | 0 | 5 | 18 | 0.4939394 | 51 | 3.11 | 41.3 | 30.2 | 35 | 173 | 1.048485 | 0 | 0.05263158 | 0.1578947 | 148 | 65.18 | 17 | 65.24 | 217 | 1310 | 1 | 38.1 | 32.7 | 8 | 51 | 3.1 | 41.3 | 30.2 | 35 | 257 | 1255 | 0.91 | 42.7 | 31.6 | 10 | 11 | 1195 | 61.9 | 0 | 174 | 0 | 0 | 0 | 399 | 0.131 | 0.032 | 0.02 | 0.707 | 1310 | 320 | 200 | 7070 | 1 | 0 | 1 | 0
181027 | 577.05 | 114.75 | 10 | 603.5 | 10706.55 | 243.0544 | 4540.419 | 24752.78 | 2051.32 | 667.5502 | 214.1005 | 3076.094 | 60.39333 | 4148.333 | 326.6667 | 148.3333 | 2 | 153 | 60.9417 | 11 | 0 | 0 | 0 | 15 | 0 | 37.4 | 11 | 6 | 0 | 0 | 5 | 17 | 0.5973856 | 63 | 2.25 | 41.3 | 28.1 | 32 | 177 | 1.156863 | 0.4155556 | 0.06666667 | 0.1888889 | 142 | 60.87 | 11 | 61.85 | 184 | 1308 | 1 | 38.1 | 32.8 | 9 | 63 | 2.3 | 41.3 | 28.1 | 32 | 237 | 1253 | 1.11 | 42.8 | 31.5 | 10 | 10 | 1193 | 62.7 | 0 | 183 | 0 | 0 | 0 | 430 | 0.13 | 0.025 | 0.026 | 0.839 | 1300 | 250 | 260 | 8390 | 1 | 1 | 1 | 0
181028 | 577.05 | 114.75 | 10 | 603.5 | 10706.55 | 243.0544 | 4540.419 | 24752.78 | 2051.32 | 667.5502 | 214.1005 | 3076.094 | 60.76667 | 4489.333 | 387 | 151.6667 | 3 | 163 | 61.21951 | 11 | 0 | 0 | 0 | 15 | 0 | 2 | 39 | 6 | 0 | 0 | 5 | 7 | 0.4539877 | 58 | 1.86 | 42.9 | 29.6 | 30 | 0 | 0 | 0.01904762 | 0.05714286 | 0.06666667 | 153 | 61.13 | 10 | 62.65 | 216 | 1315 | 1.1 | 36.8 | 33.6 | 7 | 60 | 1.9 | 42.9 | 29.6 | 30 | 267 | 1270 | 0.87 | 42.6 | 31.7 | 7 | 9 | 1198 | 64 | 0 | 173 | 0 | 0 | 0 | 391 | 0.179 | 0.046 | 0.033 | 0.574 | 1790 | 460 | 330 | 5740 | 1 | 0 | 1 | 0
181028 | 577.05 | 114.75 | 10 | 603.5 | 10706.55 | 243.0544 | 4540.419 | 24752.78 | 2051.32 | 667.5502 | 214.1005 | 3076.094 | 57.97 | 2759 | 343 | 136.3333 | 2 | 155 | 58.2811 | 12.7 | 0 | 0 | 0 | 18 | 0 | 37.4 | 36 | 6 | 0 | 0 | 5 | 10 | 0.7251613 | 55 | 1.75 | 45.8 | 28.6 | 30 | 190 | 1.225806 | 0.374 | 0.06 | 0.1 | 146 | 57.93 | 9 | 64.04 | 207 | 1312 | 0.9 | 37.1 | 34.2 | 9 | 55 | 1.8 | 45.8 | 28.6 | 30 | 255 | 1266 | 0.89 | 43 | 31.7 | 7 | 7 | 1182 | 64.8 | 0 | 177 | 0 | 0 | 0 | 403 | 0.156 | 0.035 | 0.029 | 0.423 | 1560 | 350 | 290 | 4230 | 1 | 0 | 1 | 0
181028 | 577.05 | 114.75 | 10 | 603.5 | 10706.55 | 243.0544 | 4540.419 | 24752.78 | 2051.32 | 667.5502 | 214.1005 | 3076.094 | 60.06333 | 3035 | 329.3333 | 138.6667 | 3 | 163 | 60.25301 | 12.2 | 0 | 0 | 0 | 17 | 0 | 37.4 | 26 | 6 | 8 | 0 | 4 | 9 | 0.6588957 | 62 | 2.74 | 45.7 | 25.6 | 32 | 202 | 1.239264 | 0.370297 | 0.05940594 | 0.08910891 | 156 | 60.05 | 7 | 64.76 | 217 | 1318 | 1.1 | 38 | 33.3 | 10 | 62 | 2.7 | 45.7 | 25.6 | 32 | 265 | 1267 | 0.88 | 42.3 | 31.7 | 9 | 14 | 1189 | 65.4 | 0 | 172 | 0 | 0 | 0 | 360 | 0.164 | 0.035 | 0.034 | 0.443 | 1640 | 350 | 340 | 4430 | 1 | 0 | 1 | 0
181028 | 577.05 | 114.75 | 10 | 603.5 | 10706.55 | 243.0544 | 4540.419 | 24752.78 | 2051.32 | 667.5502 | 214.1005 | 3076.094 | 58.84 | 2964 | 346 | 138 | 2 | 155 | 59.27806 | 11.8 | 0 | 0 | 0 | 18 | 0 | 37.4 | 26 | 6 | 8 | 0 | 5 | 8 | 0.6993548 | 57 | 3.41 | 42.4 | 26.7 | 36 | 188 | 1.212903 | 0.3816327 | 0.06122449 | 0.08163265 | 141 | 58.67 | 14 | 65.44 | 163 | 1290 | 0.9 | 37.2 | 32.7 | 13 | 57 | 3.4 | 42.4 | 26.7 | 36 | 209 | 1249 | 0.91 | 42.4 | 31.2 | 13 | 11 | 1186 | 65.3 | 0 | 175 | 0 | 0 | 0 | 406 | 0.124 | 0.029 | 0.024 | 0.559 | 1240 | 290 | 240 | 5590 | 1 | 1 | 1 | 0
181028 | 577.05 | 114.75 | 10 | 603.5 | 10706.55 | 243.0544 | 4540.419 | 24752.78 | 2051.32 | 667.5502 | 214.1005 | 3076.094 | 59.61667 | 4276.333 | 477 | 149.6667 | 3 | 166 | 59.86687 | 12.4 | 0 | 0 | 0 | 18 | 0 | 37.4 | 30 | 6 | 0 | 0 | 0 | 9 | 0.6048193 | 62 | 1.91 | 44.4 | 25.2 | 29 | 187 | 1.126506 | 0.3596154 | 0.05769231 | 0.08653846 | 155 | 59.48 | 11 | 65.33 | 189 | 1318 | 2.1 | 37.2 | 31.6 | 13 | 62 | 1.9 | 44.4 | 25.2 | 29 | 235 | 1256 | 1.08 | 43.9 | 31.4 | 14 | 16 | 1192 | 64.7 | 0 | 185 | 0 | 0 | 6 | 423 | 0.128 | 0.035 | 0.027 | 0.697 | 1280 | 350 | 270 | 6970 | 1 | 0 | 1 | 0
181028 | 378.05 | 54.25 | 10 | 646 | 10393.32 | 244.2499 | 4329.82 | 26090.12 | 1718.194 | 387.7601 | 209.3926 | 3398.512 | 61.30667 | 4696.333 | 496 | 154 | 2 | 156 | 61.57731 | 10.5 | 0 | 0 | 0 | 18 | 0 | 37.44 | 41 | 6 | 0 | 0 | 0 | 9 | 0.714359 | 63 | 3.8 | 40.1 | 26.4 | 33 | 177 | 1.134615 | 0.4025806 | 0.06451613 | 0.09677419 | 140 | 61.22 | 16 | 64.71 | 167 | 1288 | 1.1 | 38.1 | 31.3 | 14 | 63 | 3.8 | 40.1 | 26.4 | 33 | 230 | 1259 | 1.1 | 42.8 | 31.5 | 14 | 0 | 1185 | 64.4 | 0 | 174 | 0 | 0 | 0 | 397 | 0.125 | 0.025 | 0.021 | 0.858 | 1250 | 250 | 210 | 8580 | 1 | 1 | 1 | 0
181029 | 378.05 | 54.25 | 10 | 646 | 10393.32 | 244.2499 | 4329.82 | 26090.12 | 1718.194 | 387.7601 | 209.3926 | 3398.512 | 62.05333 | 4176 | 387.3333 | 149.3333 | 2 | 155 | 62.57258 | 9.9 | 0 | 0 | 0 | 8 | 0 | 37.4 | 30 | 6 | 8 | 0 | 5 | 10 | 0.6735484 | 54 | 2.9 | 42.9 | 29.9 | 30 | 190 | 1.225806 | 0.370297 | 0.05940594 | 0.0990099 | 126 | 61.44 | 29 | 67.5 | 199 | 1330 | 1.2 | 38.7 | 32.4 | 10 | 54 | 2.9 | 42.9 | 29.9 | 30 | 230 | 1267 | 1.01 | 43.1 | 31.1 | 10 | 23 | 1191 | 68.1 | 0 | 171 | 0 | 0 | 0 | 392 | 0.161 | 0.028 | 0.035 | 0.501 | 1610 | 280 | 350 | 5010 | 1 | 1 | 0 | 0
181029 | 378.05 | 54.25 | 10 | 646 | 10393.32 | 244.2499 | 4329.82 | 26090.12 | 1718.194 | 387.7601 | 209.3926 | 3398.512 | 60.80333 | 2636.333 | 289.6667 | 135 | 3 | 167 | 61.65491 | 11.1 | 0 | 0 | 0 | 19 | 0 | 37.4 | 16.5 | 6 | 0 | 0 | 5 | 11 | 0.5682635 | 57 | 3.73 | 42.7 | 29.8 | 29 | 187 | 1.11976 | 0.34 | 0.05454545 | 0.1 | 144 | 60.62 | 23 | 68.11 | 168 | 1335 | 1.3 | 38.4 | 32.9 | 10 | 57 | 3.7 | 42.7 | 29.8 | 29 | 212 | 1275 | 0.94 | 41.5 | 32.3 | 7 | 13 | 1204 | 67.2 | 0 | 180 | 0 | 0 | 5 | 404 | 0.184 | 0.027 | 0.044 | 0.203 | 1840 | 270 | 440 | 2030 | 0 | 1 | 0 | 1
181029 | 378.05 | 54.25 | 10 | 646 | 10393.32 | 244.2499 | 4329.82 | 26090.12 | 1718.194 | 387.7601 | 209.3926 | 3398.512 | 58.27667 | 1165.333 | 198.6667 | 122 | 2 | 156 | 59.15763 | 12.3 | 0 | 0 | 0 | 18 | 0 | 37.44 | 28 | 6 | 8 | 0 | 5 | 8 | 0.7079487 | 65 | 4.44 | 40.4 | 30.5 | 37 | 184 | 1.179487 | 0.4114286 | 0.06593407 | 0.08791209 | 143 | 58.42 | 13 | 67.23 | 169 | 1328 | 1.3 | 34.2 | 37.4 | 6 | 65 | 4.4 | 40.4 | 30.5 | 37 | 214 | 1272 | 1.27 | 43 | 33.8 | 14 | 20 | 1198 | 67.9 | 0 | 190 | 0 | 0 | 0 | 447 | 0.17 | 0.026 | 0.032 | 0.54 | 1700 | 260 | 320 | 5400 | 1 | 1 | 1 | 0
181029 | 378.05 | 54.25 | 10 | 646 | 10393.32 | 244.2499 | 4329.82 | 26090.12 | 1718.194 | 387.7601 | 209.3926 | 3398.512 | 58.22667 | 913.3333 | 157 | 120 | 3 | 164 | 59.4178 | 12.6 | 0 | 0 | 0 | 19 | 0 | 37.4 | 19 | 6 | 0 | 0 | 5 | 12 | 0.6 | 67 | 1.99 | 48.5 | 25.3 | 33 | 197 | 1.20122 | 0.385567 | 0.06185567 | 0.1237113 | 144 | 58.24 | 20 | 67.87 | 183 | 1313 | 1.1 | 37.7 | 33.2 | 7 | 67 | 2 | 48.5 | 25.3 | 33 | 235 | 1271 | 0.9 | 44.3 | 32.7 | 14 | 15 | 1197 | 66.4 | 0 | 187 | 0 | 0 | 5 | 406 | 0.166 | 0.024 | 0.025 | 0.311 | 1660 | 240 | 250 | 3110 | 1 | 1 | 1 | 0
181030 | 378.05 | 54.25 | 10 | 646 | 10393.32 | 244.2499 | 4329.82 | 26090.12 | 1718.194 | 387.7601 | 209.3926 | 3398.512 | 58.08 | 1428 | 188 | 124.3333 | 2 | 155 | 58.918 | 12.2 | 0 | 0 | 0 | 18 | 10 | 37.4 | 31 | 6 | 0 | 0 | 5 | 0 | 0.6929032 | 55 | 1.98 | 46.4 | 27.4 | 26 | 190 | 1.225806 | 0.374 | 0.06 | 0 | 140 | 58.12 | 15 | 66.4 | 207 | 1218 | 0.8 | 34.6 | 37.6 | 6 | 55 | 2 | 46.4 | 27.4 | 26 | 253 | 1252 | 0.68 | 41.7 | 33.3 | 8 | 9 | 1200 | 66.6 | 0 | 174 | 0 | 0 | 0 | 414 | 0.16 | 0.028 | 0.02 | 0.203 | 1600 | 280 | 200 | 2030 | 1 | 1 | 1 | 1
181030 | 378.05 | 54.25 | 10 | 646 | 10393.32 | 244.2499 | 4329.82 | 26090.12 | 1718.194 | 387.7601 | 209.3926 | 3398.512 | 55.40667 | 829.6667 | 185 | 119 | 3 | 161 | 55.82522 | 13.7 | 0 | 0 | 0 | 16 | 0 | 37.4 | 32 | 6 | 8 | 0 | 4 | 8.5 | 0.6950311 | 67 | 0.84 | 48.5 | 29 | 22 | 190 | 1.180124 | 0.3978723 | 0.06382979 | 0.09042553 | 152 | 55.19 | 9 | 66.61 | 222 | 1318 | 1 | 37.5 | 34.2 | 10 | 67 | 0.8 | 48.5 | 29 | 22 | 269 | 1262 | 0.8 | 44 | 31.9 | 10 | 20 | 1205 | 59.4 | 0 | 197 | 0 | 0 | 0 | 417 | 0.132 | 0.031 | 0.015 | 0.157 | 1320 | 310 | 150 | 1570 | 1 | 0 | 1 | 1
181030 | 378.05 | 54.25 | 10 | 646 | 10393.32 | 244.2499 | 4329.82 | 26090.12 | 1718.194 | 387.7601 | 209.3926 | 3398.512 | 60.24667 | 901 | 130.6667 | 119.6667 | 2 | 154 | 60.00727 | 10.8 | 0 | 0 | 0 | 16 | 0 | 37.4 | 32 | 6 | 0 | 0 | 5 | 9 | 0.6844156 | 63 | 3.47 | 40.4 | 30.2 | 33 | 184 | 1.194805 | 0.410989 | 0.06593407 | 0.0989011 | 134 | 60.11 | 20 | 59.35 | 211 | 1315 | 1 | 40.8 | 31.6 | 14 | 63 | 2.7 | 43.2 | 33 | 29 | 249 | 1265 | 0.85 | 45.1 | 30.1 | 12 | 25 | 1195 | 59.2 | 0 | 180 | 0 | 0 | 0 | 401 | 0.107 | 0.026 | 0.015 | 0.31 | 1070 | 260 | 150 | 3100 | 1 | 1 | 1 | 0
181030 | 378.05 | 54.25 | 10 | 646 | 10393.32 | 244.2499 | 4329.82 | 26090.12 | 1718.194 | 387.7601 | 209.3926 | 3398.512 | 59.41 | 1287.667 | 113 | 123 | 3 | 165 | 59.30697 | 11.6 | 0 | 0 | 0 | 24 | 0 | 37.4 | 16.5 | 6 | 8 | 0 | 5 | 9 | 0.6418182 | 59 | 1.95 | 46.9 | 25.3 | 28 | 180 | 1.090909 | 0.3528302 | 0.05660377 | 0.08490566 | 140 | 59.33 | 25 | 59.2 | 203 | 1300 | 1.3 | 38.1 | 32.4 | 8 | 59 | 2 | 46.9 | 25.3 | 28 | 242 | 1265 | 0.99 | 45.8 | 30 | 12 | 20 | 1194 | 61.9 | 0 | 190 | 0 | 0 | 0 | 408 | 0.119 | 0.039 | 0.016 | 0.318 | 1190 | 390 | 160 | 3180 | 1 | 0 | 1 | 0
181030 | 378.05 | 54.25 | 10 | 646 | 10393.32 | 244.2499 | 4329.82 | 26090.12 | 1718.194 | 387.7601 | 209.3926 | 3398.512 | 61.81 | 1960 | 131.3333 | 129 | 2 | 158 | 61.75728 | 10.6 | 0 | 0 | 0 | 15 | 0 | 37.44 | 23 | 6 | 8 | 0 | 5 | 13 | 0.68 | 62 | 3.47 | 40.4 | 30.2 | 33 | 173 | 1.094937 | 0.39 | 0.0625 | 0.1354167 | 138 | 61.74 | 20 | 61.9 | 196 | 1325 | 1.3 | 39 | 32 | 8 | 62 | 3.5 | 40.4 | 30.2 | 33 | 248 | 1268 | 0.92 | 43.7 | 31.5 | 16 | 10 | 1197 | 61.2 | 0 | 184 | 0 | 0 | 0 | 422 | 0.108 | 0.028 | 0.013 | 0.358 | 1080 | 280 | 130 | 3580 | 1 | 1 | 1 | 0
181030 | 528.66 | 74.3 | 10 | 541 | 4317.458 | 195.1482 | 3689.209 | 22285.05 | 1136.973 | 441.9036 | 141.6178 | 2456.09 | 61.41 | 1727.333 | 138.3333 | 127.3333 | 3 | 166 | 61.54006 | 11.5 | 0 | 0 | 0 | 17 | 0 | 37.4 | 20 | 6 | 8 | 0 | 5 | 9 | 0.6168675 | 57 | 1.6 | 47.6 | 24.3 | 32 | 177 | 1.066265 | 0.3431193 | 0.05504587 | 0.08256881 | 156 | 61.56 | 10 | 61.22 | 206 | 1308 | 1.2 | 39.1 | 31.4 | 9 | 57 | 1.6 | 47.6 | 24.3 | 32 | 248 | 1272 | 0.91 | 45.2 | 31.1 | 18 | 15 | 1208 | 61 | 0 | 180 | 0 | 0 | 0 | 408 | 0.177 | 0.045 | 0.019 | 0.335 | 1770 | 450 | 190 | 3350 | 1 | 0 | 1 | 0
181030 | 528.66 | 74.3 | 10 | 541 | 4317.458 | 195.1482 | 3689.209 | 22285.05 | 1136.973 | 441.9036 | 141.6178 | 2456.09 | 61.17 | 1451.333 | 96.66667 | 124.3333 | 2 | 155 | 60.95097 | 10.5 | 0 | 0 | 0 | 15 | 0 | 37.4 | 29.5 | 6 | 8 | 0 | 5 | 0 | 0.6509677 | 58 | 2.76 | 43.6 | 27.5 | 32 | 183 | 1.180645 | 0.385567 | 0.06185567 | 0 | 140 | 60.94 | 15 | 61.04 | 222 | 1317 | 1.2 | 39.4 | 31.9 | 8 | 58 | 2.8 | 43.6 | 27.5 | 32 | 260 | 1252 | 0.92 | 44 | 31.4 | 13 | 20 | 1199 | 64.3 | 0 | 0 | 0 | 0 | 0 | 403 | 0.15 | 0.033 | 0.018 | 0.364 | 1500 | 330 | 180 | 3640 | 1 | 0 | 1 | 0
181031 | 528.66 | 74.3 | 10 | 541 | 4317.458 | 195.1482 | 3689.209 | 22285.05 | 1136.973 | 441.9036 | 141.6178 | 2456.09 | 61.56667 | 1465 | 96 | 125 | 3 | 162 | 61.82173 | 10.7 | 0 | 0 | 0 | 23 | 0 | 0 | 24 | 6 | 16 | 8 | 0 | 7 | 0.5185185 | 63 | 2.15 | 45 | 24.9 | 31 | 177 | 1.092593 | 0 | 0.06060606 | 0.07070707 | 142 | 61.47 | 20 | 64.29 | 222 | 1308 | 1.1 | 39.3 | 33 | 9 | 63 | 2.2 | 45 | 24.9 | 31 | 260 | 1263 | 0.96 | 43.8 | 31.4 | 10 | 25 | 1201 | 62.5 | 0 | 177 | 0 | 0 | 6 | 412 | 0.127 | 0.03 | 0.017 | 0.354 | 1270 | 300 | 170 | 3540 | 1 | 0 | 1 | 0
181031 | 528.66 | 74.3 | 10 | 541 | 4317.458 | 195.1482 | 3689.209 | 22285.05 | 1136.973 | 441.9036 | 141.6178 | 2456.09 | 61.70667 | 1489 | 55.33333 | 125 | 3 | 164 | 55.64073 | 10.9 | 0 | 0 | 0 | 22 | 0 | 37.4 | 4.5 | 6 | 8 | 16 | 5 | 0 | 0.6030488 | 57 | 3.08 | 44 | 28.2 | 34 | 181 | 1.103659 | 0.3495327 | 0.05607477 | 0 | 147 | 62.08 | 17 | 0 | 206 | 1305 | 1.3 | 37.5 | 34.6 | 7 | 57 | 3.1 | 44 | 28.2 | 34 | 237 | 1263 | 1.09 | 43.3 | 32.2 | 8 | 26 | 1191 | 68.2 | 0 | 177 | 0 | 0 | 3 | 401 | 0.173 | 0.044 | 0.02 | 0.414 | 1730 | 440 | 200 | 4140 | 1 | 0 | 1 | 0
181031 | 528.66 | 74.3 | 10 | 541 | 4317.458 | 195.1482 | 3689.209 | 22285.05 | 1136.973 | 441.9036 | 141.6178 | 2456.09 | 62.54667 | 1927.667 | 94 | 128.6667 | 2 | 155 | 64.03735 | 9.2 | 0 | 0 | 0 | 9 | 0 | 37.44 | 14 | 6 | 8 | 16 | 5 | 12 | 0.6931613 | 54 | 6.88 | 37.6 | 27.8 | 41 | 193 | 1.245161 | 0.3706931 | 0.05940594 | 0.1188119 | 129 | 63.19 | 26 | 68.23 | 196 | 1315 | 1.5 | 36.6 | 34.2 | 8 | 54 | 6.9 | 37.6 | 27.8 | 41 | 235 | 1268 | 1.05 | 41.5 | 33.5 | 13 | 15 | 1198 | 66.7 | 0 | 157 | 0 | 0 | 15 | 407 | 0.133 | 0.028 | 0.02 | 0.4 | 1330 | 280 | 200 | 4000 | 1 | 1 | 1 | 0
181101 | 593.3 | 84.7 | 10 | 662.8 | 5072.119 | 229.1762 | 4336.577 | 26068.16 | 1186.954 | 468.701 | 139.1169 | 2674.616 | 61.21 | 1694.667 | 71.66667 | 126.6667 | 3 | 167 | 61.88054 | 11.3 | 0 | 0 | 0 | 19 | 0 | 14.4 | 22 | 6 | 0 | 9 | 5 | 11 | 0.5173653 | 59 | 1.6 | 46.4 | 26.3 | 28 | 168 | 1.005988 | 0.1333333 | 0.05555556 | 0.1018519 | 152 | 61.4 | 15 | 66.72 | 211 | 1313 | 1.5 | 37.1 | 34.1 | 7 | 59 | 1.6 | 46.4 | 26.3 | 28 | 244 | 1269 | 0.98 | 42.5 | 33.3 | 13 | 26 | 1195 | 65.3 | 0 | 193 | 0 | 0 | 20 | 478 | 0.147 | 0.034 | 0.021 | 0.365 | 1470 | 340 | 210 | 3650 | 1 | 0 | 1 | 0
181101 | 593.3 | 84.7 | 10 | 662.8 | 5072.119 | 229.1762 | 4336.577 | 26068.16 | 1186.954 | 468.701 | 139.1169 | 2674.616 | 63.62333 | 2331 | 93 | 132 | 2 | 154 | 63.89052 | 9.1 | 0 | 0 | 0 | 18 | 0 | 37.4 | 12 | 6 | 16 | 16 | 5 | 0 | 0.7168831 | 55 | 6.54 | 37.5 | 28.2 | 41 | 181 | 1.175325 | 0.3777778 | 0.06060606 | 0 | 128 | 63.6 | 26 | 65.33 | 173 | 1318 | 1.1 | 37.3 | 33.5 | 6 | 55 | 6.5 | 37.5 | 28.2 | 41 | 212 | 1262 | 0.89 | 40.8 | 33.2 | 8 | 16 | 1198 | 69.1 | 0 | 160 | 0 | 0 | 22 | 431 | 0.12 | 0.031 | 0.018 | 0.384 | 1200 | 310 | 180 | 3840 | 1 | 0 | 1 | 0
181101 | 593.3 | 84.7 | 10 | 662.8 | 5072.119 | 229.1762 | 4336.577 | 26068.16 | 1186.954 | 468.701 | 139.1169 | 2674.616 | 61.48667 | 1954.333 | 101.3333 | 129 | 3 | 162 | 62.08444 | 10.4 | 0 | 0 | 0 | 16 | 0 | 37.4 | 11 | 6 | 8 | 8 | 4 | 8.5 | 0.6104938 | 60 | 2.64 | 43.8 | 28.2 | 29 | 178 | 1.098765 | 0.3666667 | 0.05882353 | 0.08333333 | 146 | 61.32 | 16 | 69.08 | 225 | 1320 | 1 | 38.4 | 33.6 | 9 | 60 | 2.6 | 43.8 | 28.2 | 29 | 271 | 1265 | 0.83 | 42.9 | 32.5 | 8 | 14 | 1201 | 66.7 | 175 | 183 | 0 | 0 | 0 | 411 | 0.147 | 0.032 | 0.019 | 0.302 | 1470 | 320 | 190 | 3020 | 1 | 0 | 1 | 0
181101 | 593.3 | 84.7 | 10 | 662.8 | 5072.119 | 229.1762 | 4336.577 | 26068.16 | 1186.954 | 468.701 | 139.1169 | 2674.616 | 60.30333 | 1339.667 | 97.33333 | 123.6667 | 2 | 154 | 60.65727 | 11.1 | 0 | 0 | 0 | 15 | 12 | 37.4 | 12 | 6 | 8 | 0 | 5 | 9 | 0.6779221 | 56 | 4.65 | 41.7 | 28.7 | 36 | 196 | 1.272727 | 0.3816327 | 0.06122449 | 0.09183673 | 141 | 60.1 | 13 | 66.72 | 213 | 1311 | 0.9 | 37.8 | 34.5 | 8 | 54 | 4.7 | 41.7 | 28.7 | 36 | 237 | 1261 | 0.91 | 42.2 | 32.7 | 7 | 30 | 1199 | 68.6 | 165 | 178 | 0 | 0 | 15 | 409 | 0.119 | 0.026 | 0.019 | 0.292 | 1190 | 260 | 190 | 2920 | 1 | 1 | 1 | 1
181101 | 593.3 | 84.7 | 10 | 662.8 | 5072.119 | 229.1762 | 4336.577 | 26068.16 | 1186.954 | 468.701 | 139.1169 | 2674.616 | 60.67333 | 1533.333 | 108 | 125.3333 | 3 | 165 | 62.10333 | 11.3 | 0 | 0 | 0 | 23 | 0 | 37.4 | 14.8 | 6 | 8 | 5 | 5 | 0 | 0.6012121 | 59 | 1.99 | 42.4 | 32.3 | 31 | 180 | 1.090909 | 0.3528302 | 0.05660377 | 0 | 135 | 60.65 | 30 | 68.64 | 216 | 1317 | 2.1 | 36.4 | 33.4 | 7 | 59 | 2 | 42.4 | 32.3 | 31 | 258 | 1262 | 1.13 | 41.9 | 32.3 | 8 | 17 | 1192 | 68.6 | 149 | 162 | 0 | 0 | 20 | 403 | 0.127 | 0.029 | 0.016 | 0.379 | 1270 | 290 | 160 | 3790 | 1 | 1 | 1 | 0
181101 | 593.3 | 84.7 | 10 | 662.8 | 5072.119 | 229.1762 | 4336.577 | 26068.16 | 1186.954 | 468.701 | 139.1169 | 2674.616 | 61.89 | 1886.333 | 103.6667 | 128.3333 | 2 | 154 | 62.62078 | 10 | 0 | 0 | 0 | 16 | 0 | 37.4 | 18 | 6 | 0 | 10 | 5 | 8 | 0.6519481 | 57 | 4.54 | 39.4 | 31.8 | 36 | 178 | 1.155844 | 0.385567 | 0.06185567 | 0.08247423 | 137 | 61.88 | 17 | 68.57 | 200 | 1319 | 1.2 | 38 | 33.4 | 7 | 57 | 4.5 | 39.4 | 31.8 | 36 | 237 | 1266 | 0.9 | 42.9 | 32 | 7 | 20 | 1205 | 67.9 | 144 | 191 | 0 | 0 | 15 | 500 | 0.136 | 0.029 | 0.019 | 0.297 | 1360 | 290 | 190 | 2970 | 1 | 1 | 1 | 1
181101 | 593.3 | 84.7 | 10 | 662.8 | 4665.505 | 211.3972 | 3969.076 | 24139.11 | 1164.051 | 466.0437 | 127.9019 | 2541.689 | 59.62 | 1589.5 | 144.5 | 125.5 | 3 | 160 | 59.4865625 | 0 | 0 | 0 | 0 | 19 | 0 | 37 | 22 | 6 | 8 | 0 | 5 | 7 | 0.65 | 61 | 2.5 | 45.6 | 25.8 | 31 | 199 | 1.24375 | 0.3737374 | 0.06060606 | 0.07070707 | 140 | 58.28 | 20 | 67.9 | 182 | 1335 | 1.4 | 38.4 | 33.9 | 9 | 62 | 2.5 | 45.6 | 25.8 | 31 | 219 | 1269 | 0.81 | 45 | 31.3 | 8 | 25 | 1185 | 67.2 | 147 | 183 | 0 | 0 | 17 | 430 | 0.14 | 0.031 | 0.018 | 0.242 | 1400 | 310 | 180 | 2420 | 1 | 0 | 1 | 1
181101 | 593.3 | 84.7 | 10 | 662.8 | 4665.505 | 211.3972 | 3969.076 | 24139.11 | 1164.051 | 466.0437 | 127.9019 | 2541.689 | 58.32667 | 1317.667 | 117.3333 | 123 | 2 | 156 | 59.60801 | 11.8 | 0 | 0 | 0 | 18 | 7 | 37.4 | 10 | 6 | 8 | 16 | 5 | 0 | 0.6884615 | 0 | 2.2 | 44.8 | 26.6 | 31 | 196 | 1.25641 | 0.2397436 | 0.03846154 | 0 | 131 | 58.16 | 25 | 67.18 | 201 | 1337 | 1.1 | 39.5 | 33 | 8 | 58 | 2.2 | 44.8 | 26.6 | 31 | 230 | 1269 | 0.83 | 44.6 | 31.8 | 10 | 29 | 1198 | 67.5 | 140 | 171 | 0 | 0 | 0 | 386 | 0.148 | 0.034 | 0.017 | 0.302 | 1480 | 340 | 170 | 3020 | 1 | 0 | 1 | 0
181102 | 593.3 | 84.7 | 10 | 662.8 | 4665.505 | 211.3972 | 3969.076 | 24139.11 | 1164.051 | 466.0437 | 127.9019 | 2541.689 | 59.19 | 1224.667 | 109 | 122.6667 | 3 | 164 | 60.715 | 11.7 | 0 | 0 | 0 | 25 | 0 | 37.4 | 12 | 6 | 8 | 15 | 4 | 0 | 0.654878 | 66 | 1.76 | 47.2 | 28.5 | 28 | 178 | 1.085366 | 0.3816327 | 0.06122449 | 0 | 135 | 59.26 | 29 | 67.48 | 191 | 1323 | 1 | 40.1 | 33.7 | 9 | 66 | 1.8 | 47.2 | 28.5 | 28 | 237 | 1255 | 0.82 | 45.4 | 31.8 | 10 | 20 | 1201 | 65.6 | 115 | 175 | 0 | 0 | 16 | 397 | 0.134 | 0.031 | 0.016 | 0.267 | 1340 | 310 | 160 | 2670 | 1 | 0 | 1 | 1
181102 | 593.3 | 84.7 | 10 | 662.8 | 4665.505 | 211.3972 | 3969.076 | 24139.11 | 1164.051 | 466.0437 | 127.9019 | 2541.689 | 60.63667 | 1347 | 108.3333 | 123.6667 | 2 | 154 | 61.57123 | 10.6 | 0 | 0 | 0 | 16 | 0 | 37.44 | 12 | 6 | 8 | 15 | 5 | 9 | 0.7041558 | 54 | 4.19 | 43.3 | 24.1 | 40 | 183 | 1.188312 | 0.3744 | 0.06 | 0.09 | 134 | 60.96 | 20 | 65.64 | 208 | 1327 | 1.1 | 39.5 | 34.4 | 9 | 54 | 4.2 | 43.3 | 24.1 | 40 | 242 | 1265 | 0.92 | 44 | 32.7 | 16 | 20 | 1205 | 66.3 | 100 | 181 | 0 | 0 | 14 | 414 | 0.127 | 0.032 | 0.016 | 0.361 | 1270 | 320 | 160 | 3610 | 1 | 0 | 1 | 0
181102 | 593.3 | 84.7 | 10 | 662.8 | 4665.505 | 211.3972 | 3969.076 | 24139.11 | 1164.051 | 466.0437 | 127.9019 | 2541.689 | 59.49667 | 1115.333 | 110 | 121.6667 | 3 | 162 | 60.06296 | 11.8 | 0 | 0 | 0 | 18 | 8 | 37.4 | 12 | 6 | 0 | 8 | 5 | 9 | 0.6382716 | 60 | 1.47 | 46.9 | 25.5 | 31 | 173 | 1.067901 | 0.3666667 | 0.05882353 | 0.08823529 | 142 | 59.18 | 20 | 66.3 | 159 | 1310 | 1.2 | 38.8 | 32.8 | 9 | 60 | 1.5 | 46.9 | 25.5 | 31 | 209 | 1269 | 0.87 | 44.6 | 31.9 | 14 | 10 | 1210 | 66.2 | 102 | 178 | 0 | 0 | 0 | 403 | 0.132 | 0.032 | 0.016 | 0.282 | 1320 | 320 | 160 | 2820 | 1 | 0 | 1 | 1
181102 | 593.3 | 84.7 | 10 | 662.8 | 4665.505 | 211.3972 | 3969.076 | 24139.11 | 1164.051 | 466.0437 | 127.9019 | 2541.689 | 62.23333 | 1451 | 95 | 124.3333 | 2 | 154 | 62.62039 | 10.2 | 0 | 0 | 0 | 17 | 0 | 37.5 | 19 | 0 | 0 | 10 | 5 | 11 | 0.6461039 | 63 | 4.48 | 40.2 | 29.5 | 35 | 172 | 1.116883 | 0.4120879 | 0 | 0.1208791 | 144 | 62.37 | 10 | 66.23 | 206 | 1313 | 1 | 40.5 | 32.2 | 10 | 63 | 4.5 | 40.2 | 29.5 | 35 | 244 | 1268 | 0.99 | 43.5 | 32.6 | 7 | 25 | 1205 | 66.1 | 106 | 187 | 6 | 0 | 15 | 509 | 0.127 | 0.032 | 0.019 | 0.316 | 1270 | 320 | 190 | 3160 | 1 | 0 | 1 | 0
181103 | 593.3 | 84.7 | 10 | 662.8 | 4665.505 | 211.3972 | 3969.076 | 24139.11 | 1164.051 | 466.0437 | 127.9019 | 2541.689 | 61.06667 | 1433.333 | 126.6667 | 124.3333 | 3 | 164 | 61.87116 | 10.8 | 0 | 0 | 0 | 19 | 0 | 37 | 30 | 6 | 0 | 0 | 5 | 7 | 0.6341463 | 61 | 1.81 | 44.8 | 28.8 | 33 | 181 | 1.103659 | 0.3592233 | 0.05825243 | 0.06796117 | 139 | 61.12 | 25 | 66.07 | 170 | 1305 | 1.2 | 39.5 | 33.5 | 12 | 61 | 1.8 | 44.8 | 28.8 | 33 | 214 | 1266 | 0.85 | 43.8 | 31.7 | 8 | 17 | 1197 | 67.5 | 120 | 187 | 0 | 0 | 21 | 471 | 0.113 | 0.029 | 0.016 | 0.303 | 1130 | 290 | 160 | 3030 | 1 | 1 | 1 | 0
181103 | 593.3 | 84.7 | 10 | 662.8 | 4665.505 | 211.3972 | 3969.076 | 24139.11 | 1164.051 | 466.0437 | 127.9019 | 2541.689 | 60.9 | 1407 | 112 | 124.3333 | 2 | 157 | 61.7235 | 10 | 0 | 0 | 0 | 17 | 8 | 37.4 | 17 | 6 | 0 | 0 | 3 | 10 | 0.6267516 | 56 | 2.97 | 42.3 | 32.7 | 33 | 196 | 1.248408 | 0.370297 | 0.05940594 | 0.0990099 | 140 | 61.02 | 17 | 67.51 | 208 | 1327 | 1.2 | 39 | 33.8 | 9 | 56 | 3 | 42.3 | 32.7 | 33 | 242 | 1267 | 0.9 | 43.8 | 31.9 | 8 | 22 | 1193 | 67.9 | 111 | 163 | 0 | 0 | 0 | 304 | 0.098 | 0.025 | 0.014 | 0.33 | 980 | 250 | 140 | 3300 | 1 | 1 | 1 | 0
181103 | 593.3 | 84.7 | 10 | 662.8 | 4665.505 | 211.3972 | 3969.076 | 24139.11 | 1164.051 | 466.0437 | 127.9019 | 2541.689 | 60.54 | 1318.667 | 117.6667 | 123.3333 | 3 | 165 | 61.67612 | 11.4 | 0 | 0 | 0 | 22 | 0 | 7 | 13.8 | 6 | 8 | 18 | 5 | 0 | 0.4836364 | 57 | 1.84 | 45 | 29.8 | 29 | 162 | 0.9818182 | 0.06481481 | 0.05555556 | 0 | 143 | 60.72 | 22 | 67.86 | 212 | 1324 | 1.2 | 38.5 | 34.2 | 8 | 57 | 1.8 | 45 | 29.8 | 29 | 242 | 1261 | 0.96 | 43 | 31.8 | 7 | 27 | 1202 | 69.3 | 105 | 175 | 0 | 0 | 20 | 452 | 0.105 | 0.027 | 0.016 | 0.273 | 1050 | 270 | 160 | 2730 | 1 | 1 | 1 | 1
181103 | 593.3 | 84.7 | 10 | 662.8 | 4665.505 | 211.3972 | 3969.076 | 24139.11 | 1164.051 | 466.0437 | 127.9019 | 2541.689 | 60.18667 | 1459.667 | 131 | 124.6667 | 2 | 156 | 61.80212 | 10.9 | 0 | 0 | 0 | 13.5 | 0 | 37.4 | 11.5 | 6 | 8 | 18 | 5 | 6 | 0.675641 | 58 | 2.97 | 41.6 | 29.1 | 33 | 192 | 1.230769 | 0.3816327 | 0.06122449 | 0.06122449 | 129 | 60.23 | 27 | 69.3 | 199 | 1304 | 1.5 | 36.9 | 34.4 | 7 | 58 | 3 | 41.6 | 29.1 | 33 | 242 | 1265 | 1.03 | 43.5 | 32.1 | 9 | 15 | 1208 | 69.7 | 92 | 183 | 0 | 0 | 21 | 445 | 0.117 | 0.03 | 0.016 | 0.374 | 1170 | 300 | 160 | 3740 | 1 | 0 | 1 | 0
181103 | 593.3 | 84.7 | 10 | 662.8 | 4665.505 | 211.3972 | 3969.076 | 24139.11 | 1164.051 | 466.0437 | 127.9019 | 2541.689 | 60.26667 | 1389.333 | 130 | 123.6667 | 3 | 165 | 61.25018 | 11.7 | 0 | 0 | 0 | 16 | 8 | 0 | 34 | 6 | 0 | 0 | 5 | 0 | 0.4181818 | 69 | 2.72 | 45.4 | 25 | 35 | 160 | 0.969697 | 0 | 0.0625 | 0 | 150 | 60.4 | 15 | 69.71 | 184 | 1320 | 1.2 | 40.4 | 32 | 9 | 69 | 2.7 | 45.4 | 25 | 35 | 253 | 1268 | 0.94 | 44.2 | 32.3 | 13 | 0 | 1185 | 66.9 | 110 | 180 | 0 | 0 | 0 | 396 | 0.121 | 0.031 | 0.015 | 0.376 | 1210 | 310 | 150 | 3760 | 1 | 0 | 1 | 0
181104 | 593.3 | 84.7 | 10 | 662.8 | 4665.505 | 211.3972 | 3969.076 | 24139.11 | 1164.051 | 466.0437 | 127.9019 | 2541.689 | 61.53333 | 1413.667 | 121.3333 | 124.3333 | 2 | 155 | 59.19839 | 10.7 | 0 | 0 | 0 | 16 | 7 | 37.4 | 25 | 6 | 0 | 0 | 3 | 10 | 0.6735484 | 56 | 4.71 | 39.3 | 26.9 | 32 | 182 | 1.174194 | 0.3777778 | 0.06060606 | 0.1010101 | 149 | 61.58 | 6 | 0 | 184 | 1326 | 1.2 | 39 | 34 | 8 | 56 | 4.7 | 39.3 | 26.9 | 32 | 223 | 1267 | 0.88 | 44.1 | 31.3 | 7 | 17 | 1186 | 66.7 | 130 | 181 | 0 | 0 | 0 | 439 | 0.15 | 0.034 | 0.017 | 0.349 | 1500 | 340 | 170 | 3490 | 1 | 0 | 1 | 0
181104 | 593.3 | 84.7 | 10 | 662.8 | 4665.505 | 211.3972 | 3969.076 | 24139.11 | 1164.051 | 466.0437 | 127.9019 | 2541.689 | 61.92 | 1375 | 110.5 | 123.5 | 3 | 165 | 61.13461 | 11 | 0 | 0 | 0 | 21 | 0 | 37.4 | 4.8 | 6 | 8 | 16 | 5 | 0 | 0.5951515 | 57 | 2.13 | 43.8 | 28.1 | 32 | 180 | 1.090909 | 0.3462963 | 0.05555556 | 0 | 148 | 60.5 | 17 | 66.67 | 213 | 1299 | 1.9 | 38.6 | 34.8 | 10 | 57 | 2.1 | 43.8 | 28.1 | 32 | 242 | 1261 | 0.9 | 44.1 | 31.4 | 7 | 28 | 1172 | 66.2 | 135 | 185 | 0 | 0 | 24 | 483 | 0.191 | 0.038 | 0.019 | 0.282 | 1910 | 380 | 190 | 2820 | 0 | 0 | 1 | 1
181104 | 593.3 | 84.7 | 10 | 662.8 | 4665.505 | 211.3972 | 3969.076 | 24139.11 | 1164.051 | 466.0437 | 127.9019 | 2541.689 | 63.74333 | 1340.667 | 87 | 123.6667 | 2 | 158 | 64.01924 | 9.5 | 0 | 0 | 0 | 8 | 0 | 37 | 23 | 6 | 8 | 15 | 5 | 0 | 0.6455696 | 50 | 13.05 | 32.2 | 33.2 | 49 | 193 | 1.221519 | 0.3425926 | 0.05555556 | 0 | 130 | 63.55 | 28 | 66.2 | 184 | 1300 | 2.2 | 33.8 | 38.6 | 7 | 50 | 13.1 | 32.2 | 33.2 | 49 | 230 | 1259 | 1.15 | 40.9 | 34.7 | 7 | 4 | 1218 | 65.5 | 131 | 178 | 0 | 0 | 24 | 403 | 0.156 | 0.029 | 0.019 | 0.257 | 1560 | 290 | 190 | 2570 | 1 | 1 | 1 | 1
181104 | 593.3 | 84.7 | 10 | 662.8 | 4665.505 | 211.3972 | 3969.076 | 24139.11 | 1164.051 | 466.0437 | 127.9019 | 2541.689 | 60.77333 | 1122.333 | 90.66667 | 121.6667 | 3 | 167 | 61.21497 | 12.4 | 0 | 0 | 0 | 18 | 7 | 37.4 | 14 | 6 | 0 | 7 | 5 | 9 | 0.6191617 | 59 | 1.82 | 45.5 | 27.1 | 30 | 192 | 1.149701 | 0.3462963 | 0.05555556 | 0.08333333 | 163 | 61.11 | 4 | 65.51 | 200 | 1305 | 1.4 | 39.5 | 32.5 | 9 | 59 | 1.8 | 45.5 | 27.1 | 30 | 244 | 1264 | 0.93 | 44 | 32.7 | 14 | 15 | 1198 | 69.8 | 129 | 178 | 0 | 0 | 0 | 399 | 0.324 | 0.047 | 0.024 | 0.282 | 3240 | 470 | 240 | 2820 | 0 | 0 | 1 | 1
181104 | 593.3 | 84.7 | 10 | 662.8 | 4665.505 | 211.3972 | 3969.076 | 24139.11 | 1164.051 | 466.0437 | 127.9019 | 2541.689 | 60.955 | 1277.5 | 60.5 | 123 | 2 | 159 | 60.34138 | 11.5 | 0 | 0 | 0 | 18 | 0 | 37.44 | 14 | 6 | 0 | 15 | 5 | 10 | 0.6631447 | 57 | 3.29 | 39.7 | 33.8 | 35 | 182 | 1.144654 | 0.3670588 | 0.05882353 | 0.09803922 | 144 | 59.36 | 15 | 69.76 | 158 | 1290 | 1.2 | 40 | 32.2 | 10 | 57 | 3.3 | 39.7 | 33.8 | 35 | 212 | 1267 | 0.99 | 43.8 | 32.8 | 16 | 3 | 1196 | 69.6 | 120 | 184 | 0 | 0 | 20 | 496 | 0.273 | 0.046 | 0.023 | 0.387 | 2730 | 460 | 230 | 3870 | 0 | 0 | 1 | 0
181104 | 593.3 | 84.7 | 10 | 662.8 | 4665.505 | 211.3972 | 3969.076 | 24139.11 | 1164.051 | 466.0437 | 127.9019 | 2541.689 | 60.25 | 1227 | 80.33333 | 122.3333 | 3 | 162 | 60.75975 | 11 | 0 | 0 | 0 | 17 | 11 | 37 | 21 | 6 | 0 | 0 | 5 | 8 | 0.6481481 | 60 | 1.9 | 48.1 | 24.1 | 33 | 199 | 1.228395 | 0.3627451 | 0.05882353 | 0.07843137 | 159 | 60.59 | 3 | 69.62 | 205 | 1320 | 1.2 | 39.3 | 33.4 | 11 | 60 | 1.9 | 48.1 | 24.1 | 32 | 253 | 1266 | 0.88 | 45.3 | 31 | 9 | 12 | 1192 | 68.4 | 100 | 172 | 0 | 0 | 0 | 449 | 0.244 | 0.056 | 0.02 | 0.265 | 2440 | 560 | 200 | 2650 | 0 | 0 | 1 | 1
181105 | 958 | 104.4 | 27 | 445.1 | 4058.406 | 191.0031 | 3215.616 | 23329.48 | 1848.725 | 583.647 | 151.8838 | 2742.9 | 60.23 | 1268.5 | 93.5 | 123 | 2 | 153 | 60.34392 | 11.5 | 0 | 0 | 0 | 17 | 8 | 37.4 | 18 | 6 | 0 | 0 | 0 | 10 | 0.6300654 | 54 | 2.94 | 41.3 | 29.1 | 32 | 175 | 1.143791 | 0.3777778 | 0.06060606 | 0.1010101 | 141 | 59.66 | 12 | 68.37 | 203 | 1326 | 1.1 | 38.6 | 33.7 | 11 | 54 | 2.9 | 41.3 | 29.1 | 32 | 253 | 1267 | 0.9 | 43.9 | 31 | 9 | 4 | 1194 | 68.7 | 92 | 179 | 0 | 0 | 0 | 409 | 0.203 | 0.053 | 0.019 | 0.328 | 2030 | 530 | 190 | 3280 | 0 | 0 | 1 | 0
181105 | 958 | 104.4 | 27 | 445.1 | 4058.406 | 191.0031 | 3215.616 | 23329.48 | 1848.725 | 583.647 | 151.8838 | 2742.9 | 59.73333 | 1091.333 | 93.66667 | 121 | 3 | 165 | 59.74727 | 12.1 | 0 | 0 | 0 | 21 | 21 | 37.4 | 4.5 | 6 | 16 | 0 | 0 | 0 | 0.6418182 | 62 | 1.23 | 48.6 | 25.4 | 28 | 186 | 1.127273 | 0.3631068 | 0.05825243 | 0 | 162 | 59.58 | 3 | 68.67 | 212 | 1300 | 1.2 | 40.4 | 32.1 | 12 | 62 | 1.2 | 48.6 | 25.4 | 28 | 253 | 1251 | 0.81 | 44.9 | 31.5 | 8 | 21 | 1193 | 66.1 | 80 | 187 | 0 | 0 | 15 | 431 | 0.14 | 0.037 | 0.017 | 0.214 | 1400 | 370 | 170 | 2140 | 1 | 0 | 1 | 1
181105 | 958 | 104.4 | 27 | 445.1 | 4058.406 | 191.0031 | 3215.616 | 23329.48 | 1848.725 | 583.647 | 151.8838 | 2742.9 | 60.87667 | 1053 | 83.66667 | 121 | 2 | 155 | 61.47703 | 10.4 | 0 | 0 | 0 | 7 | 20 | 37.44 | 30 | 6 | 8 | 0 | 5 | 0 | 0.731871 | 57 | 5.9 | 38.5 | 32.3 | 38 | 194 | 1.251613 | 0.3820408 | 0.06122449 | 0 | 134 | 60.76 | 21 | 66.05 | 185 | 1305 | 1 | 41.2 | 32.5 | 10 | 57 | 5.9 | 38.5 | 32.3 | 38 | 232 | 1253 | 0.95 | 44.1 | 31.8 | 10 | 10 | 1191 | 66.8 | 90 | 185 | 0 | 0 | 15 | 418 | 0.14 | 0.035 | 0.016 | 0.315 | 1400 | 350 | 160 | 3150 | 1 | 0 | 1 | 0
181105 | 958 | 104.4 | 27 | 445.1 | 4058.406 | 191.0031 | 3215.616 | 23329.48 | 1848.725 | 583.647 | 151.8838 | 2742.9 | 60.31 | 999.6667 | 82 | 120.3333 | 3 | 168 | 60.75667 | 12.2 | 0 | 0 | 0 | 17 | 10 | 37.4 | 23 | 3 | 0 | 0 | 5 | 0 | 0.5678571 | 61 | 1.65 | 46.2 | 24.7 | 36 | 183 | 1.089286 | 0.3495327 | 0.02803738 | 0 | 158 | 60.37 | 10 | 66.82 | 195 | 1293 | 1 | 39.2 | 34.2 | 9 | 61 | 1.7 | 46.2 | 24.7 | 36 | 253 | 1264 | 0.93 | 44 | 32.9 | 14 | 3 | 1194 | 69.5 | 84 | 180 | 0 | 0 | 0 | 415 | 0.139 | 0.039 | 0.018 | 0.337 | 1390 | 390 | 180 | 3370 | 1 | 0 | 1 | 0
181105 | 958 | 104.4 | 27 | 445.1 | 4058.406 | 191.0031 | 3215.616 | 23329.48 | 1848.725 | 583.647 | 151.8838 | 2742.9 | 60.79333 | 1239.667 | 91.33333 | 122.3333 | 2 | 155 | 61.01619 | 11.5 | 0 | 0 | 0 | 18 | 15 | 20.1 | 20 | 3 | 8 | 0 | 5 | 0 | 0.5748387 | 57 | 3.27 | 43 | 29.6 | 30 | 172 | 1.109677 | 0.205102 | 0.03061224 | 0 | 152 | 60.85 | 3 | 69.51 | 237 | 1306 | 1 | 40.7 | 32.8 | 9 | 57 | 3.3 | 43 | 29.6 | 30 | 269 | 1268 | 0.98 | 43.6 | 32.4 | 8 | 25 | 1198 | 69.5 | 70 | 180 | 0 | 0 | 23 | 456 | 0.119 | 0.033 | 0.015 | 0.281 | 1190 | 330 | 150 | 2810 | 1 | 0 | 1 | 1
181106 | 958 | 104.4 | 27 | 445.1 | 4058.406 | 191.0031 | 3215.616 | 23329.48 | 1848.725 | 583.647 | 151.8838 | 2742.9 | 59.62667 | 1351.667 | 95.66667 | 124 | 3 | 162 | 61.27062 | 11.5 | 0 | 0 | 0 | 24 | 10 | 0 | 21 | 3 | 8 | 0 | 3 | 7 | 0.4691358 | 58 | 2.82 | 44.5 | 31.7 | 27 | 157 | 0.9691358 | 0 | 0.02884615 | 0.06730769 | 137 | 59.78 | 25 | 69.46 | 180 | 1312 | 1.2 | 37.6 | 34.8 | 11 | 58 | 2.8 | 44.5 | 31.7 | 27 | 232 | 1258 | 0.87 | 43.6 | 32.5 | 9 | 6 | 1201 | 66.7 | 60 | 173 | 0 | 0 | 24 | 413 | 0.12 | 0.03 | 0.015 | 0.319 | 1200 | 300 | 150 | 3190 | 1 | 0 | 1 | 0
181106 | 958 | 104.4 | 27 | 445.1 | 4058.406 | 191.0031 | 3215.616 | 23329.48 | 1848.725 | 583.647 | 151.8838 | 2742.9 | 60.71333 | 1392.333 | 82.66667 | 124 | 2 | 156 | 61.03333 | 11.5 | 0 | 0 | 0 | 18 | 13 | 20 | 23 | 3 | 8 | 0 | 5 | 0 | 0.5769231 | 57 | 3.27 | 43.5 | 27.9 | 34 | 161 | 1.032051 | 0.2020202 | 0.03030303 | 0 | 150 | 60.81 | 6 | 66.67 | 214 | 1315 | 1.2 | 39.9 | 33.6 | 10 | 56 | 3.3 | 43.5 | 27.9 | 34 | 242 | 1260 | 0.84 | 43.2 | 33.1 | 8 | 28 | 1190 | 66.2 | 55 | 167 | 0 | 0 | 0 | 374 | 0.125 | 0.031 | 0.018 | 0.301 | 1250 | 310 | 180 | 3010 | 1 | 0 | 1 | 0
181106 | 958 | 104.4 | 27 | 445.1 | 4058.406 | 191.0031 | 3215.616 | 23329.48 | 1848.725 | 583.647 | 151.8838 | 2742.9 | 60.11333 | 1449.667 | 93 | 124.6667 | 3 | 165 | 61.20752 | 11.5 | 0 | 0 | 0 | 16 | 0 | 0 | 30.8 | 3 | 16 | 0 | 5 | 0 | 0.4290909 | 62 | 2.33 | 44.2 | 29.9 | 36 | 160 | 0.969697 | 0 | 0.02912621 | 0 | 137 | 60.2 | 28 | 66.16 | 213 | 1300 | 2.3 | 36.3 | 35.5 | 8 | 62 | 2.3 | 44.2 | 29.9 | 36 | 253 | 1263 | 1.11 | 42.6 | 32.3 | 8 | 22 | 1206 | 67.1 | 80 | 182 | 0 | 0 | 21 | 470 | 0.134 | 0.033 | 0.02 | 0.393 | 1340 | 330 | 200 | 3930 | 1 | 0 | 1 | 0
181106 | 958 | 104.4 | 27 | 445.1 | 4058.406 | 191.0031 | 3215.616 | 23329.48 | 1848.725 | 583.647 | 151.8838 | 2742.9 | 60.85667 | 1532.667 | 104.6667 | 125 | 2 | 155 | 61.79439 | 10.6 | 0 | 0 | 0 | 15 | 10 | 37.4 | 17 | 3 | 0 | 0 | 5 | 8 | 0.6154839 | 57 | 3.04 | 43.1 | 29.9 | 31 | 168 | 1.083871 | 0.3816327 | 0.03061224 | 0.08163265 | 133 | 60.91 | 22 | 67.12 | 176 | 1301 | 1 | 37.1 | 34.8 | 7 | 57 | 3 | 43.1 | 29.9 | 31 | 214 | 1264 | 0.97 | 42.6 | 32.8 | 7 | 19 | 1196 | 67.9 | 100 | 181 | 0 | 0 | 23 | 458 | 0.118 | 0.028 | 0.019 | 0.347 | 1180 | 280 | 190 | 3470 | 1 | 1 | 1 | 0
181106 | 958 | 104.4 | 27 | 445.1 | 4058.406 | 191.0031 | 3215.616 | 23329.48 | 1848.725 | 583.647 | 151.8838 | 2742.9 | 61.06333 | 1550 | 127 | 125.3333 | 3 | 164 | 61.94878 | 10.5 | 0 | 0 | 0 | 19 | 11 | 37 | 12 | 3 | 0 | 0 | 5 | 12 | 0.6036585 | 60 | 1.99 | 47.4 | 27.1 | 33 | 196 | 1.195122 | 0.3557692 | 0.02884615 | 0.1153846 | 145 | 61.17 | 19 | 67.93 | 203 | 1340 | 1.4 | 35.7 | 36.4 | 7 | 62 | 2 | 47.4 | 27.1 | 33 | 248 | 1269 | 1.08 | 42.7 | 32.4 | 7 | 17 | 1198 | 68.2 | 120 | 180 | 0 | 0 | 0 | 361 | 0.096 | 0.019 | 0.016 | 0.325 | 960 | 190 | 160 | 3250 | 1 | 1 | 1 | 0
181106 | 958 | 104.4 | 27 | 445.1 | 4058.406 | 191.0031 | 3215.616 | 23329.48 | 1848.725 | 583.647 | 151.8838 | 2742.9 | 62.11 | 1976.5 | 129 | 129.5 | 2 | 155 | 61.83832 | 10 | 0 | 0 | 0 | 17 | 15 | 37.4 | 13.5 | 3 | 8 | 0 | 5 | 9 | 0.696129 | 62 | 4.45 | 39.6 | 34.5 | 32 | 184 | 1.187097 | 0.4021505 | 0.03225806 | 0.09677419 | 138 | 61.06 | 17 | 68.16 | 197 | 1279 | 1 | 36 | 34.8 | 8 | 62 | 4.5 | 39.6 | 34.5 | 32 | 230 | 1268 | 0.89 | 42.3 | 32.6 | 8 | 29 | 1201 | 68.2 | 130 | 178 | 0 | 0 | 24 | 460 | 0.097 | 0.023 | 0.016 | 0.383 | 970 | 230 | 160 | 3830 | 1 | 1 | 1 | 0
181107 | 999.5 | 85 | 30 | 475 | 3849.352 | 183.3432 | 2977.378 | 22836.16 | 1924.379 | 498.8203 | 153.2902 | 2858.084 | 60.48 | 1903 | 133 | 128.3333 | 3 | 165 | 61.96721 | 11.3 | 0 | 0 | 0 | 17 | 8 | 37.4 | 12 | 3 | 8 | 0 | 3 | 8 | 0.5842424 | 61 | 3.31 | 42.4 | 29.8 | 30 | 181 | 1.09697 | 0.3596154 | 0.02884615 | 0.07692308 | 136 | 60.63 | 29 | 68.24 | 175 | 1315 | 0.9 | 38.2 | 33.5 | 8 | 61 | 3.3 | 42.4 | 29.8 | 30 | 225 | 1250 | 0.95 | 42.9 | 32.1 | 12 | 11 | 1205 | 69.6 | 120 | 186 | 0 | 0 | 16 | 449 | 0.115 | 0.025 | 0.018 | 0.412 | 1150 | 250 | 180 | 4120 | 1 | 1 | 1 | 0
181107 | 999.5 | 85 | 30 | 475 | 3849.352 | 183.3432 | 2977.378 | 22836.16 | 1924.379 | 498.8203 | 153.2902 | 2858.084 | 61.32333 | 2245.333 | 158 | 131.6667 | 2 | 156 | 62.04006 | 10.8 | 0 | 0 | 0 | 17 | 13 | 37.44 | 12 | 3 | 8 | 0 | 5 | 7 | 0.6566667 | 57 | 3.85 | 40.7 | 28.7 | 35 | 171 | 1.096154 | 0.3781818 | 0.03030303 | 0.07070707 | 145 | 61.46 | 11 | 69.63 | 155 | 1303 | 1 | 40 | 31.9 | 14 | 59 | 3.9 | 40.7 | 28.7 | 35 | 191 | 1262 | 0.91 | 43 | 32.5 | 16 | 23 | 1200 | 69.5 | 120 | 184 | 0 | 0 | 0 | 425 | 0.14 | 0.031 | 0.021 | 0.463 | 1400 | 310 | 210 | 4630 | 1 | 0 | 1 | 0
181107 | 999.5 | 85 | 30 | 475 | 3849.352 | 183.3432 | 2977.378 | 22836.16 | 1924.379 | 498.8203 | 153.2902 | 2858.084 | 62.16667 | 2340 | 173.6667 | 132.3333 | 3 | 164 | 63.22537 | 10.5 | 0 | 0 | 0 | 19 | 0 | 37.4 | 16 | 3 | 8 | 0 | 5 | 9 | 0.5939024 | 60 | 3.38 | 40 | 33.3 | 29 | 184 | 1.121951 | 0.3596154 | 0.02884615 | 0.08653846 | 141 | 62.2 | 23 | 69.54 | 178 | 1280 | 1.1 | 37.6 | 33.7 | 8 | 60 | 3.4 | 40 | 33.3 | 29 | 219 | 1254 | 0.87 | 43 | 32.8 | 14 | 19 | 1193 | 69.9 | 124 | 185 | 0 | 0 | 23 | 477 | 0.119 | 0.024 | 0.02 | 0.434 | 1190 | 240 | 200 | 4340 | 1 | 1 | 1 | 0
181107 | 999.5 | 85 | 30 | 475 | 3849.352 | 183.3432 | 2977.378 | 22836.16 | 1924.379 | 498.8203 | 153.2902 | 2858.084 | 62.55 | 2446.333 | 194.6667 | 133.3333 | 2 | 155 | 63.31342 | 9.8 | 0 | 0 | 0 | 19 | 17 | 37.44 | 13 | 3 | 8 | 0 | 5 | 10 | 0.7254194 | 53 | 3.85 | 40.4 | 30.9 | 33 | 188 | 1.212903 | 0.3670588 | 0.02941176 | 0.09803922 | 136 | 62.41 | 19 | 69.78 | 232 | 1308 | 1.2 | 37.9 | 33.7 | 7 | 53 | 3.9 | 40.4 | 30.9 | 33 | 265 | 1263 | 0.98 | 42 | 33.5 | 12 | 20 | 1198 | 69.8 | 140 | 187 | 0 | 0 | 20 | 433 | 0.118 | 0.022 | 0.02 | 0.401 | 1180 | 220 | 200 | 4010 | 1 | 1 | 1 | 0
181107 | 999.5 | 85 | 30 | 475 | 3849.352 | 183.3432 | 2977.378 | 22836.16 | 1924.379 | 498.8203 | 153.2902 | 2858.084 | 60.96 | 2525.333 | 252 | 134.3333 | 3 | 158 | 62.40513 | 10 | 0 | 0 | 0 | 19 | 9 | 37 | 13 | 3 | 8 | 0 | 5 | 8.5 | 0.6487342 | 60 | 2.77 | 43.1 | 28.8 | 33 | 182 | 1.151899 | 0.377551 | 0.03061224 | 0.08673469 | 138 | 61.34 | 20 | 69.78 | 183 | 1310 | 1.2 | 37.5 | 34.4 | 8 | 60 | 2.8 | 43.1 | 28.8 | 33 | 237 | 1268 | 0.95 | 42.3 | 32.2 | 8 | 6 | 1193 | 70.4 | 130 | 174 | 0 | 0 | 0 | 411 | 0.147 | 0.027 | 0.023 | 0.391 | 1470 | 270 | 230 | 3910 | 1 | 1 | 1 | 0
181107 | 999.5 | 85 | 30 | 475 | 3849.352 | 183.3432 | 2977.378 | 22836.16 | 1924.379 | 498.8203 | 153.2902 | 2858.084 | 60.04667 | 2903.667 | 240.6667 | 137.6667 | 2 | 153 | 60.70725 | 10.9 | 0 | 0 | 0 | 10 | 8 | 37.4 | 28.5 | 3 | 8 | 0 | 3 | 8 | 0.6921569 | 60 | 4.78 | 39.8 | 27.3 | 34 | 188 | 1.228758 | 0.4021505 | 0.03225806 | 0.08602151 | 147 | 60.31 | 6 | 70.44 | 202 | 1294 | 1.3 | 36.7 | 34.4 | 9 | 60 | 4.8 | 39.8 | 27.3 | 34 | 253 | 1269 | 0.91 | 41.7 | 32.5 | 8 | 9 | 1189 | 70 | 120 | 178 | 0 | 0 | 17 | 447 | 0.144 | 0.03 | 0.022 | 0.441 | 1440 | 300 | 220 | 4410 | 1 | 0 | 1 | 0
181108 | 999.5 | 85 | 30 | 475 | 3849.352 | 183.3432 | 2977.378 | 22836.16 | 1924.379 | 498.8203 | 153.2902 | 2858.084 | 59.74 | 3102 | 225.3333 | 139 | 3 | 163 | 60.30816 | 11.6 | 0 | 0 | 0 | 17 | 0 | 37.4 | 29 | 3 | 0 | 0 | 5 | 9 | 0.6159509 | 57 | 1.54 | 45.4 | 27.8 | 27 | 178 | 1.092025 | 0.3528302 | 0.02830189 | 0.08490566 | 154 | 59.74 | 9 | 70.04 | 197 | 1312 | 1.5 | 37.1 | 32.9 | 10 | 58 | 1.5 | 45.4 | 27.8 | 27 | 242 | 1259 | 0.89 | 41.9 | 31.8 | 10 | 13 | 1195 | 69.7 | 100 | 162 | 0 | 0 | 24 | 403 | 0.145 | 0.026 | 0.022 | 0.342 | 1450 | 260 | 220 | 3420 | 1 | 1 | 1 | 0
181108 | 999.5 | 85 | 30 | 475 | 3849.352 | 183.3432 | 2977.378 | 22836.16 | 1924.379 | 498.8203 | 153.2902 | 2858.084 | 61.25333 | 3154.667 | 161 | 139.3333 | 2 | 155 | 61.85471 | 10.7 | 0 | 0 | 0 | 17 | 10 | 37.44 | 18 | 3 | 0 | 0 | 5 | 9 | 0.6415484 | 58 | 4.15 | 40.1 | 26.9 | 38 | 186 | 1.2 | 0.3859794 | 0.03092784 | 0.09278351 | 142 | 61.14 | 13 | 69.69 | 175 | 1314 | 1 | 39.3 | 32.6 | 11 | 58 | 4.4 | 39.4 | 33.6 | 34 | 223 | 1262 | 0.88 | 42.6 | 32.1 | 10 | 10 | 1198 | 70 | 93 | 181 | 0 | 0 | 0 | 360 | 0.143 | 0.025 | 0.024 | 0.38 | 1430 | 250 | 240 | 3800 | 1 | 1 | 1 | 0
181108 | 999.5 | 85 | 30 | 475 | 3849.352 | 183.3432 | 2977.378 | 22836.16 | 1924.379 | 498.8203 | 153.2902 | 2858.084 | 61.16 | 2388 | 141.3333 | 133 | 3 | 163 | 61.88086 | 11 | 0 | 0 | 0 | 18 | 8 | 36 | 15 | 3 | 8 | 0 | 4 | 8 | 0.6134969 | 62 | 2.64 | 42.7 | 26.5 | 32 | 181 | 1.110429 | 0.3564356 | 0.02970297 | 0.07920792 | 153 | 61.35 | 10 | 70.01 | 180 | 1310 | 1.2 | 38 | 32.9 | 8 | 63 | 2.6 | 42.7 | 26.5 | 32 | 230 | 1268 | 1 | 42.6 | 32.8 | 16 | 13 | 1197 | 69.3 | 95 | 180 | 0 | 0 | 26 | 463 | 0.125 | 0.024 | 0.022 | 0.526 | 1250 | 240 | 220 | 5260 | 1 | 1 | 1 | 0
181108 | 999.5 | 85 | 30 | 475 | 3849.352 | 183.3432 | 2977.378 | 22836.16 | 1924.379 | 498.8203 | 153.2902 | 2858.084 | 62.72 | 2506.667 | 138.3333 | 134 | 2 | 155 | 63.33103 | 9.9 | 0 | 0 | 0 | 16 | 0 | 37.44 | 24 | 3 | 0 | 18 | 3 | 9 | 0.7125161 | 60 | 6.04 | 38.4 | 28.3 | 36 | 162 | 1.045161 | 0.3941053 | 0.03157895 | 0.09473684 | 142 | 62.79 | 13 | 69.26 | 195 | 1298 | 1.2 | 38.2 | 32.8 | 10 | 60 | 6 | 38.4 | 28.3 | 36 | 235 | 1256 | 0.96 | 42.1 | 33.5 | 15 | 20 | 1180 | 69 | 92 | 183 | 0 | 0 | 25 | 462 | 0.121 | 0.023 | 0.02 | 0.427 | 1210 | 230 | 200 | 4270 | 1 | 1 | 1 | 0
181108 | 999.5 | 85 | 30 | 475 | 3849.352 | 183.3432 | 2977.378 | 22836.16 | 1924.379 | 498.8203 | 153.2902 | 2858.084 | 62.02333 | 2583.667 | 186.6667 | 134.6667 | 3 | 157 | 62.62401 | 10.6 | 0 | 0 | 0 | 16 | 7 | 37 | 10 | 3 | 8 | 0 | 5 | 9 | 0.6050955 | 60 | 4.15 | 40.1 | 26.9 | 38 | 178 | 1.133758 | 0.3814433 | 0.03092784 | 0.09278351 | 137 | 61.7 | 20 | 68.98 | 202 | 1278 | 1.2 | 37 | 33.7 | 12 | 61 | 4.2 | 40.1 | 26.9 | 38 | 253 | 1263 | 0.96 | 41.8 | 32.3 | 9 | 10 | 1184 | 69.8 | 85 | 179 | 0 | 0 | 0 | 412 | 0.13 | 0.022 | 0.019 | 0.522 | 1300 | 220 | 190 | 5220 | 1 | 1 | 1 | 0
181108 | 999.5 | 85 | 30 | 475 | 3849.352 | 183.3432 | 2977.378 | 22836.16 | 1924.379 | 498.8203 | 153.2902 | 2858.084 | 64.18667 | 3764.333 | 240.6667 | 145 | 3 | 163 | 64.79761 | 9.6 | 0 | 0 | 0 | 8 | 7 | 37.4 | 24 | 0 | 8 | 0 | 5 | 0 | 0.5484663 | 61 | 4.96 | 37.6 | 29.2 | 31 | 182 | 1.116564 | 0.3666667 | 0 | 0 | 141 | 64.05 | 22 | 69.61 | 192 | 1297 | 1.3 | 38.2 | 32.6 | 14 | 61 | 5 | 37.6 | 29.2 | 31 | 237 | 1228 | 1.03 | 41.4 | 32.1 | 12 | 16 | 1196 | 69.7 | 115 | 172 | 0 | 0 | 23 | 391 | 0.129 | 0.02 | 0.025 | 0.488 | 1290 | 200 | 250 | 4880 | 1 | 1 | 1 | 0
181109 | 298.3 | 37.8 | 18 | 576.6 | 3705.206 | 176.5594 | 2862.981 | 21941.78 | 809.8699 | 286.3731 | 144.8903 | 2874.591 | 63.34 | 3663.667 | 311 | 144.3333 | 2 | 154 | 64.01474 | 9.4 | 0 | 0 | 0 | 0 | 10 | 37.4 | 37 | 3 | 8 | 0 | 5 | 0 | 0.6519481 | 47 | 10.48 | 35.5 | 25.8 | 46 | 190 | 1.233766 | 0.3495327 | 0.02803738 | 0 | 138 | 63.36 | 16 | 69.67 | 178 | 1281 | 1.1 | 38.9 | 32.8 | 11 | 47 | 10.5 | 35.5 | 25.8 | 46 | 207 | 1245 | 0.9 | 41.6 | 32.4 | 10 | 18 | 1175 | 70.2 | 113 | 179 | 0 | 0 | 0 | 367 | 0.167 | 0.028 | 0.033 | 0.383 | 1670 | 280 | 330 | 3830 | 1 | 1 | 1 | 0
181109 | 298.3 | 37.8 | 18 | 576.6 | 3705.206 | 176.5594 | 2862.981 | 21941.78 | 809.8699 | 286.3731 | 144.8903 | 2874.591 | 57.31667 | 2409.667 | 301.6667 | 132.6667 | 3 | 164 | 59.22622 | 12.3 | 0 | 0 | 0 | 18 | 15 | 37 | 13 | 3 | 0 | 0 | 5 | 13 | 0.6341463 | 64 | 3.87 | 40.5 | 27 | 37 | 184 | 1.121951 | 0.37 | 0.03 | 0.13 | 146 | 57.87 | 18 | 70.19 | 203 | 1298 | 1.5 | 36.2 | 34.9 | 7 | 64 | 3.9 | 40.5 | 27 | 37 | 248 | 1268 | 1.17 | 42 | 33.6 | 15 | 19 | 1208 | 70 | 111 | 180 | 0 | 0 | 23 | 500 | 0.167 | 0.028 | 0.034 | 0.458 | 1670 | 280 | 340 | 4580 | 1 | 1 | 1 | 0
181109 | 298.3 | 37.8 | 18 | 576.6 | 3705.206 | 176.5594 | 2862.981 | 21941.78 | 809.8699 | 286.3731 | 144.8903 | 2874.591 | 60.31667 | 2251 | 195.3333 | 131.6667 | 2 | 153 | 61.48987 | 10.7 | 0 | 0 | 0 | 18 | 12 | 37.44 | 15 | 3 | 0 | 0 | 5 | 11 | 0.6630065 | 0 | 3.13 | 41.8 | 29.3 | 33 | 168 | 1.098039 | 0.2447059 | 0.01960784 | 0.07189542 | 134 | 60.28 | 19 | 69.99 | 176 | 1338 | 1.2 | 37.9 | 33.3 | 7 | 62 | 3.1 | 41.8 | 29.3 | 33 | 221 | 1264 | 1.05 | 42.7 | 32.1 | 18 | 17 | 1210 | 69.6 | 100 | 179 | 0 | 0 | 21 | 445 | 0.296 | 0.048 | 0.028 | 0.463 | 2960 | 480 | 280 | 4630 | 0 | 0 | 1 | 0
181109 | 298.3 | 37.8 | 18 | 576.6 | 3705.206 | 176.5594 | 2862.981 | 21941.78 | 809.8699 | 286.3731 | 144.8903 | 2874.591 | 59.3 | 2116 | 186.5 | 130.5 | 3 | 164 | 59.71494 | 12.1 | 0 | 0 | 0 | 22 | 7 | 37.4 | 18.8 | 3 | 16 | 0 | 5 | 0 | 0.6658537 | 60 | 1.58 | 46.4 | 26.5 | 28 | 176 | 1.073171 | 0.3596154 | 0.02884615 | 0 | 147 | 58.57 | 17 | 69.61 | 198 | 1328 | 1.1 | 36.1 | 35 | 7 | 60 | 1.6 | 46.4 | 26.5 | 28 | 253 | 1267 | 0.93 | 43.1 | 31.9 | 6 | 5 | 1198 | 67.5 | 90 | 174 | 0 | 0 | 0 | 427 | 0.285 | 0.049 | 0.024 | 0.28 | 2850 | 490 | 240 | 2800 | 0 | 0 | 1 | 1
181109 | 298.3 | 37.8 | 18 | 576.6 | 3705.206 | 176.5594 | 2862.981 | 21941.78 | 809.8699 | 286.3731 | 144.8903 | 2874.591 | 58.665 | 1928.5 | 163 | 129 | 2 | 157 | 57.90025 | 12.6 | 0 | 0 | 0 | 18 | 6 | 37.4 | 24 | 3 | 0 | 0 | 5 | 10 | 0.6585987 | 70 | 1.8 | 46 | 26 | 33 | 172 | 1.095541 | 0.4298851 | 0.03448276 | 0.1149425 | 152 | 57.59 | 5 | 67.48 | 196 | 1276 | 1 | 35.4 | 34.8 | 8 | 70 | 1.8 | 46 | 26 | 33 | 235 | 1269 | 0.79 | 43.2 | 31.6 | 7 | 31 | 1203 | 67.6 | 120 | 198 | 0 | 0 | 0 | 368 | 0.153 | 0.03 | 0.02 | 0.302 | 1530 | 300 | 200 | 3020 | 1 | 0 | 1 | 0
181109 | 298.3 | 37.8 | 18 | 576.6 | 3705.206 | 176.5594 | 2862.981 | 21941.78 | 809.8699 | 286.3731 | 144.8903 | 2874.591 | 56.66 | 1914.5 | 184.5 | 128.5 | 3 | 165 | 58.54291 | 12.7 | 0 | 0 | 0 | 22 | 5 | 37.4 | 27.8 | 3 | 0 | 0 | 5 | 0 | 0.6072727 | 69 | 1.45 | 48.2 | 25 | 31 | 176 | 1.066667 | 0.3895833 | 0.03125 | 0 | 134 | 56.45 | 31 | 67.57 | 216 | 1331 | 1 | 37.5 | 34.1 | 8 | 69 | 1.5 | 48.2 | 25 | 31 | 253 | 1265 | 0.87 | 44.3 | 31.2 | 7 | 32 | 1204 | 64.8 | 128 | 184 | 0 | 0 | 10 | 423 | 0.132 | 0.026 | 0.017 | 0.262 | 1320 | 260 | 170 | 2620 | 1 | 1 | 1 | 1
181110 | 298.3 | 37.8 | 18 | 576.6 | 3705.206 | 176.5594 | 2862.981 | 21941.78 | 809.8699 | 286.3731 | 144.8903 | 2874.591 | 58.33667 | 1888.667 | 153.6667 | 128.6667 | 2 | 157 | 59.6179 | 11.7 | 0 | 0 | 0 | 16 | 12 | 37.4 | 22 | 3 | 0 | 0 | 5 | 8 | 0.6585987 | 59 | 2.37 | 44.1 | 29.9 | 33 | 177 | 1.127389 | 0.3816327 | 0.03061224 | 0.08163265 | 125 | 58.3 | 32 | 64.78 | 181 | 1320 | 2.4 | 38.2 | 32.7 | 8 | 59 | 2.4 | 44.1 | 29.9 | 33 | 237 | 1266 | 1 | 44.2 | 31.1 | 10 | 3 | 1169 | 64.5 | 131 | 175 | 0 | 0 | 0 | 385 | 0.165 | 0.041 | 0.019 | 0.372 | 1650 | 410 | 190 | 3720 | 1 | 0 | 1 | 0
181110 | 298.3 | 37.8 | 18 | 576.6 | 3705.206 | 176.5594 | 2862.981 | 21941.78 | 809.8699 | 286.3731 | 144.8903 | 2874.591 | 59.03667 | 2094.333 | 151 | 130.6667 | 3 | 166 | 58.92319 | 12.7 | 0 | 0 | 0 | 19 | 5 | 37.4 | 17 | 3 | 8 | 0 | 5 | 8 | 0.6168675 | 64 | 1.39 | 47.7 | 24.6 | 31 | 177 | 1.066265 | 0.3666667 | 0.02941176 | 0.07843137 | 163 | 58.82 | 3 | 64.52 | 184 | 1300 | 1 | 38 | 33 | 9 | 64 | 1.4 | 47.7 | 24.6 | 31 | 235 | 1269 | 0.92 | 45.1 | 31.3 | 14 | 13 | 1204 | 64.4 | 129 | 174 | 0 | 0 | 23 | 438 | 0.155 | 0.034 | 0.02 | 0.384 | 1550 | 340 | 200 | 3840 | 1 | 0 | 1 | 0
181110 | 298.3 | 37.8 | 18 | 576.6 | 3705.206 | 176.5594 | 2862.981 | 21941.78 | 809.8699 | 286.3731 | 144.8903 | 2874.591 | 58.07667 | 2412 | 174.6667 | 133 | 2 | 151 | 58.56735 | 11.8 | 0 | 0 | 0 | 16 | 10 | 37.4 | 25 | 3 | 8 | 0 | 5 | 9 | 0.7509934 | 56 | 1.4 | 45.9 | 27.1 | 28 | 172 | 1.139073 | 0.3936842 | 0.03157895 | 0.09473684 | 138 | 58.02 | 13 | 64.41 | 212 | 1294 | 1.1 | 39.9 | 31.9 | 11 | 56 | 1.4 | 45.9 | 27.1 | 28 | 246 | 1272 | 0.94 | 45.1 | 31.7 | 14 | 22 | 1210 | 64.5 | 135 | 183 | 0 | 0 | 20 | 447 | 0.146 | 0.032 | 0.019 | 0.365 | 1460 | 320 | 190 | 3650 | 1 | 0 | 1 | 0
181110 | 298.3 | 37.8 | 18 | 576.6 | 3705.206 | 176.5594 | 2862.981 | 21941.78 | 809.8699 | 286.3731 | 144.8903 | 2874.591 | 58.21 | 1714.333 | 148 | 127 | 3 | 162 | 58.88599 | 12.3 | 0 | 0 | 0 | 20 | 8 | 37.4 | 20 | 3 | 8 | 0 | 4 | 7 | 0.662963 | 65 | 1.5 | 47.4 | 24.8 | 30 | 188 | 1.160494 | 0.385567 | 0.03092784 | 0.07216495 | 140 | 58.01 | 22 | 64.46 | 220 | 1313 | 1 | 39.1 | 32.5 | 10 | 65 | 1.5 | 47.4 | 24.8 | 30 | 255 | 1260 | 0.93 | 45.2 | 30.9 | 10 | 30 | 1209 | 63.3 | 125 | 167 | 0 | 0 | 0 | 384 | 0.123 | 0.026 | 0.019 | 0.316 | 1230 | 260 | 190 | 3160 | 1 | 1 | 1 | 0
181110 | 298.3 | 37.8 | 18 | 576.6 | 3705.206 | 176.5594 | 2862.981 | 21941.78 | 809.8699 | 286.3731 | 144.8903 | 2874.591 | 60.57667 | 1927.667 | 140.6667 | 129 | 2 | 149 | 60.98409 | 10.6 | 0 | 0 | 0 | 18 | 10 | 37.4 | 12 | 3 | 8 | 0 | 5 | 8 | 0.6805369 | 54 | 5.01 | 40.4 | 24.2 | 29 | 166 | 1.114094 | 0.3936842 | 0.03157895 | 0.08421053 | 119 | 60.41 | 30 | 63.28 | 243 | 1310 | 1 | 39.4 | 33.3 | 11 | 54 | 5 | 40.4 | 24.2 | 29 | 269 | 1262 | 0.93 | 43.1 | 31 | 7 | 28 | 1207 | 65.1 | 110 | 157 | 0 | 0 | 24 | 418 | 0.118 | 0.029 | 0.021 | 0.406 | 1180 | 290 | 210 | 4060 | 1 | 1 | 1 | 0
181110 | 298.3 | 37.8 | 18 | 576.6 | 3705.206 | 176.5594 | 2862.981 | 21941.78 | 809.8699 | 286.3731 | 144.8903 | 2874.591 | 60.57667 | 1688.333 | 123 | 126.6667 | 3 | 161 | 50.94373 | 11 | 0 | 0 | 0 | 23 | 8 | 37.4 | 9.8 | 3 | 8 | 0 | 5 | 9 | 0.6409938 | 60 | 2.06 | 45 | 26.5 | 35 | 169 | 1.049689 | 0.370297 | 0.02970297 | 0.08910891 | 133 | 47.97 | 28 | 65.09 | 233 | 1317 | 0.9 | 39.1 | 33.9 | 11 | 60 | 2.1 | 45 | 26.5 | 35 | 265 | 1266 | 1.02 | 42.7 | 31 | 7 | 28 | 1198 | 64.2 | 82 | 160 | 0 | 0 | 20 | 406 | 0.127 | 0.026 | 0.022 | 0.252 | 1270 | 260 | 220 | 2520 | 1 | 1 | 1 | 1
181111 | 298.3 | 37.8 | 18 | 576.6 | 3705.206 | 176.5594 | 2862.981 | 21941.78 | 809.8699 | 286.3731 | 144.8903 | 2874.591 | 61.03 | 1474.333 | 123 | 124.6667 | 2 | 150 | 61.65147 | 10.4 | 0 | 0 | 0 | 17 | 13 | 37.4 | 23 | 3 | 0 | 0 | 5 | 0 | 0.656 | 56 | 5.07 | 41.1 | 27.9 | 33 | 186 | 1.24 | 0.3978723 | 0.03191489 | 0 | 122 | 61.08 | 28 | 64.15 | 216 | 1319 | 1.4 | 38.3 | 34.3 | 8 | 56 | 5.1 | 41.1 | 27.9 | 33 | 247 | 1269 | 1.05 | 42.9 | 32.5 | 9 | 25 | 1205 | 68.9 | 101 | 185 | 0 | 0 | 0 | 434 | 0.141 | 0.027 | 0.021 | 0.344 | 1410 | 270 | 210 | 3440 | 1 | 1 | 1 | 0
181111 | 298.3 | 37.8 | 18 | 576.6 | 3705.206 | 176.5594 | 2862.981 | 21941.78 | 809.8699 | 286.3731 | 144.8903 | 2874.591 | 61.01333 | 1547.333 | 132.6667 | 125.6667 | 3 | 163 | 62.52172 | 10.6 | 0 | 0 | 0 | 17 | 0 | 37.4 | 19 | 3 | 0 | 15 | 5 | 0 | 0.591411 | 54 | 2.31 | 44.6 | 28.3 | 31 | 175 | 1.07362 | 0.3431193 | 0.02752294 | 0 | 138 | 61.37 | 25 | 68.87 | 178 | 1330 | 1.2 | 36.6 | 36.4 | 7 | 54 | 2.3 | 44.6 | 28.3 | 31 | 223 | 1266 | 1 | 43.6 | 32 | 8 | 9 | 1211 | 67.9 | 120 | 188 | 0 | 0 | 18 | 456 | 0.137 | 0.031 | 0.021 | 0.346 | 1370 | 310 | 210 | 3460 | 1 | 0 | 1 | 0
181111 | 298.3 | 37.8 | 18 | 576.6 | 3705.206 | 176.5594 | 2862.981 | 21941.78 | 809.8699 | 286.3731 | 144.8903 | 2874.591 | 60.11 | 1179.667 | 109 | 122.3333 | 2 | 148 | 61.4252 | 11.2 | 0 | 0 | 0 | 16 | 6 | 37.4 | 17 | 3 | 8 | 0 | 5 | 10 | 0.6918919 | 57 | 3.62 | 42.6 | 27.6 | 35 | 180 | 1.216216 | 0.410989 | 0.03296703 | 0.1098901 | 139 | 61.04 | 9 | 67.31 | 201 | 1292 | 1 | 39.4 | 33.3 | 9 | 57 | 3.6 | 42.6 | 27.6 | 35 | 248 | 1265 | 1.06 | 43.5 | 32.1 | 10 | 10 | 1196 | 67.3 | 80 | 143 | 0 | 0 | 20 | 419 | 0.117 | 0.024 | 0.019 | 0.45 | 1170 | 240 | 190 | 4500 | 1 | 1 | 1 | 0
181111 | 298.3 | 37.8 | 18 | 576.6 | 3705.206 | 176.5594 | 2862.981 | 21941.78 | 809.8699 | 286.3731 | 144.8903 | 2874.591 | 60.84 | 1630.667 | 133.3333 | 126 | 3 | 162 | 61.33111 | 10.8 | 0 | 0 | 0 | 18 | 0 | 24.5 | 22 | 3 | 16 | 0 | 5 | 11 | 0.6141975 | 59 | 1.77 | 46.3 | 25.6 | 28 | 181 | 1.117284 | 0.2378641 | 0.02912621 | 0.1067961 | 152 | 60.94 | 10 | 67.31 | 182 | 1330 | 1.4 | 39.5 | 33.3 | 11 | 59 | 1.8 | 46.3 | 25.6 | 28 | 234 | 1268 | 0.96 | 44.5 | 31.3 | 8 | 7 | 1197 | 67.3 | 80 | 185 | 0 | 0 | 0 | 417 | 0.106 | 0.023 | 0.019 | 0.38 | 1060 | 230 | 190 | 3800 | 1 | 1 | 1 | 0
181111 | 298.3 | 37.8 | 18 | 576.6 | 3705.206 | 176.5594 | 2862.981 | 21941.78 | 809.8699 | 286.3731 | 144.8903 | 2874.591 | 60.35 | 1364.333 | 124 | 124 | 2 | 150 | 60.62993 | 11.2 | 0 | 0 | 0 | 18 | 10 | 37.4 | 12.5 | 3 | 8 | 0 | 5 | 10.5 | 0.696 | 58 | 2.37 | 44.4 | 29.4 | 28 | 182 | 1.213333 | 0.4065217 | 0.0326087 | 0.1141304 | 143 | 60.3 | 7 | 67.28 | 219 | 1335 | 1.1 | 38.8 | 33.6 | 10 | 58 | 2.4 | 44.4 | 29.4 | 28 | 262 | 1269 | 0.88 | 43.3 | 32.6 | 8 | 15 | 1200 | 69.7 | 85 | 185 | 0 | 0 | 0 | 410 | 0.105 | 0.028 | 0.02 | 0.322 | 1050 | 280 | 200 | 3220 | 1 | 1 | 1 | 0
181111 | 298.3 | 37.8 | 18 | 576.6 | 3705.206 | 176.5594 | 2862.981 | 21941.78 | 809.8699 | 286.3731 | 144.8903 | 2874.591 | 61.18667 | 1550.333 | 120.3333 | 125.3333 | 3 | 163 | 61.83061 | 11.3 | 0 | 0 | 0 | 17 | 8 | 37.4 | 20 | 3 | 8 | 0 | 3 | 7.5 | 0.6374233 | 58 | 2.91 | 43.9 | 27.7 | 34 | 179 | 1.09816 | 0.3561905 | 0.02857143 | 0.07142857 | 148 | 61.04 | 15 | 69.66 | 204 | 1307 | 0.8 | 39.1 | 34.3 | 10 | 58 | 2.9 | 43.9 | 27.7 | 34 | 253 | 1252 | 1.06 | 43.6 | 32.2 | 11 | 9 | 1198 | 67.4 | 75 | 171 | 0 | 0 | 0 | 400 | 0.095 | 0.025 | 0.018 | 0.377 | 950 | 250 | 180 | 3770 | 1 | 1 | 1 | 0
181112 | 825.9286 | 61 | 28.28571 | 338.8571 | 3955.588 | 186.0555 | 3137.594 | 22637.5 | 1616.86 | 384.4001 | 152.6481 | 2658.914 | 57.78 | 1117.667 | 112.3333 | 121.3333 | 3 | 167 | 59.13323 | 12.5 | 0 | 0 | 0 | 21 | 0 | 37.4 | 26.8 | 3 | 0 | 18 | 0 | 0 | 0.6359281 | 57 | 1.94 | 45.4 | 29.9 | 39 | 178 | 1.065868 | 0.34 | 0.02727273 | 0 | 153 | 58.13 | 14 | 70.08 | 65 | 1303 | 1 | 36.3 | 35 | 7 | 57 | 1.9 | 45.4 | 29.9 | 39 | 119 | 1255 | 0.85 | 43.6 | 32.6 | 10 | 3 | 1198 | 67.5 | 61 | 169 | 0 | 0 | 21 | 443 | 0.091 | 0.023 | 0.017 | 0.279 | 910 | 230 | 170 | 2790 | 1 | 1 | 1 | 1
181112 | 825.9286 | 61 | 28.28571 | 338.8571 | 3955.588 | 186.0555 | 3137.594 | 22637.5 | 1616.86 | 384.4001 | 152.6481 | 2658.914 | 58.62 | 1050.667 | 94.33333 | 121 | 3 | 162 | 59.33512 | 0 | 0 | 0 | 0 | 17 | 10 | 37.4 | 19 | 3 | 0 | 0 | 5 | 11 | 0.6320988 | 55 | 1.26 | 48.3 | 26.4 | 29 | 200 | 1.234568 | 0.3495327 | 0.02803738 | 0.1028037 | 152 | 58.67 | 10 | 69.37 | 136 | 1293 | 1 | 39.9 | 32.9 | 11 | 55 | 1.3 | 48.3 | 26.4 | 29 | 188 | 1268 | 0.85 | 44.7 | 31.4 | 7 | 3 | 1189 | 69.5 | 61 | 178 | 0 | 0 | 0 | 407 | 0.079 | 0.02 | 0.012 | 0.269 | 790 | 200 | 120 | 2690 | 1 | 1 | 1 | 1
181112 | 825.9286 | 61 | 28.28571 | 338.8571 | 3955.588 | 186.0555 | 3137.594 | 22637.5 | 1616.86 | 384.4001 | 152.6481 | 2658.914 | 58.72 | 869.6667 | 87.33333 | 119.6667 | 2 | 148 | 58.98054 | 12.3 | 0 | 0 | 0 | 17 | 10 | 37.4 | 10 | 3 | 8 | 0 | 5 | 10.5 | 0.6817568 | 58 | 2.76 | 43.5 | 33.3 | 28 | 170 | 1.148649 | 0.4155556 | 0.03333333 | 0.1166667 | 145 | 58.76 | 3 | 69.53 | 169 | 1322 | 1.1 | 38.9 | 33.3 | 10 | 59 | 2.8 | 43.5 | 33.3 | 28 | 220 | 1268 | 0.84 | 44.2 | 32 | 9 | 8 | 1191 | 67.1 | 53 | 170 | 0 | 0 | 20 | 440 | 0.083 | 0.021 | 0.012 | 0.261 | 830 | 210 | 120 | 2610 | 1 | 1 | 1 | 1
181112 | 825.9286 | 61 | 28.28571 | 338.8571 | 3955.588 | 186.0555 | 3137.594 | 22637.5 | 1616.86 | 384.4001 | 152.6481 | 2658.914 | 59.26667 | 1112.333 | 90.66667 | 121.3333 | 3 | 161 | 49.70727 | 12.4 | 0 | 0 | 0 | 17 | 8 | 37.4 | 21 | 3 | 0 | 0 | 4 | 7 | 0.6049689 | 69 | 1.76 | 47 | 26.2 | 29 | 170 | 1.055901 | 0.4065217 | 0.0326087 | 0.07608696 | 153 | 48.8 | 8 | 67.11 | 173 | 1312 | 1 | 40.5 | 32.9 | 12 | 69 | 1.8 | 47 | 26.2 | 29 | 237 | 1252 | 0.83 | 44.4 | 30.3 | 8 | 5 | 1198 | 69.6 | 30 | 177 | 0 | 0 | 0 | 399 | 0.08 | 0.024 | 0.012 | 0.299 | 800 | 240 | 120 | 2990 | 1 | 1 | 1 | 1
181113 | 1182 | 61.8 | 23.5 | 393.7 | 3840.082 | 159.1143 | 3123.824 | 20534.06 | 2156.745 | 379.3263 | 148.7691 | 2471.329 | 58.68333 | 802.3333 | 92 | 119 | 3 | 165 | 59.30273 | 12.7 | 0 | 0 | 0 | 23 | 0 | 37.4 | 12.8 | 3 | 0 | 18 | 0 | 0 | 0.5709091 | 66 | 2.25 | 46.5 | 27.5 | 31 | 180 | 1.090909 | 0.3777778 | 0.03030303 | 0 | 156 | 58.79 | 9 | 68.19 | 142 | 1330 | 1.2 | 38.2 | 34.6 | 8 | 66 | 2.3 | 46.5 | 27.5 | 31 | 200 | 1248 | 0.88 | 44.3 | 31.4 | 7 | 8 | 1200 | 68.8 | 50 | 184 | 0 | 0 | 10 | 444 | 0.077 | 0.02 | 0.012 | 0.259 | 770 | 200 | 120 | 2590 | 1 | 1 | 1 | 1
181113 | 1182 | 61.8 | 23.5 | 393.7 | 3840.082 | 159.1143 | 3123.824 | 20534.06 | 2156.745 | 379.3263 | 148.7691 | 2471.329 | 59.78667 | 1051.333 | 105 | 121 | 2 | 149 | 60.18336 | 11.8 | 0 | 0 | 0 | 14 | 16 | 17.2 | 21 | 3 | 0 | 0 | 0 | 6 | 0.5181208 | 58 | 4.28 | 44.2 | 27.6 | 37 | 178 | 1.194631 | 0.189011 | 0.03296703 | 0.06593407 | 141 | 59.7 | 8 | 68.77 | 165 | 1319 | 1.1 | 39.4 | 33.5 | 8 | 58 | 4.3 | 44.2 | 27.6 | 37 | 211 | 1250 | 0.95 | 43.3 | 33.2 | 7 | 12 | 1194 | 69.2 | 62 | 185 | 0 | 0 | 16 | 439 | 0.079 | 0.019 | 0.013 | 0.299 | 790 | 190 | 130 | 2990 | 1 | 1 | 1 | 1
181113 | 1182 | 61.8 | 23.5 | 393.7 | 3840.082 | 159.1143 | 3123.824 | 20534.06 | 2156.745 | 379.3263 | 148.7691 | 2471.329 | 58.31667 | 791.6667 | 109.6667 | 119 | 3 | 164 | 59.05549 | 12.2 | 0 | 0 | 0 | 18 | 0 | 11.6 | 33 | 3 | 0 | 0 | 5 | 10 | 0.4914634 | 64 | 1.71 | 48.5 | 26.7 | 32 | 152 | 0.9268293 | 0.116 | 0.03 | 0.1 | 152 | 58.26 | 12 | 69.15 | 201 | 1306 | 1 | 37.2 | 35.9 | 7 | 63 | 1.7 | 48.5 | 26.7 | 32 | 253 | 1262 | 0.88 | 42.8 | 33.7 | 7 | 11 | 1189 | 69 | 60 | 178 | 0 | 0 | 0 | 412 | 0.076 | 0.017 | 0.011 | 0.214 | 760 | 170 | 110 | 2140 | 1 | 1 | 1 | 1
181113 | 1182 | 61.8 | 23.5 | 393.7 | 3840.082 | 159.1143 | 3123.824 | 20534.06 | 2156.745 | 379.3263 | 148.7691 | 2471.329 | 60.71333 | 1173 | 108.3333 | 121.6667 | 2 | 147 | 61.24905 | 10.5 | 0 | 0 | 0 | 15 | 10 | 37.4 | 12 | 3 | 0 | 0 | 5 | 7.5 | 0.6115646 | 62 | 2.21 | 47.1 | 28.5 | 30 | 163 | 1.108844 | 0.44 | 0.03529412 | 0.08823529 | 136 | 60.62 | 11 | 68.97 | 209 | 1308 | 1.1 | 36.7 | 36.4 | 8 | 62 | 2.2 | 47.1 | 28.5 | 30 | 257 | 1264 | 0.82 | 42.3 | 33.9 | 6 | 14 | 1194 | 69.7 | 85 | 175 | 0 | 0 | 0 | 384 | 0.089 | 0.017 | 0.013 | 0.178 | 890 | 170 | 130 | 1780 | 1 | 1 | 1 | 1
181114 | 1182 | 61.8 | 23.5 | 393.7 | 3840.082 | 159.1143 | 3123.824 | 20534.06 | 2156.745 | 379.3263 | 148.7691 | 2471.329 | 60.37 | 1293 | 119.3333 | 123 | 3 | 165 | 61.61509 | 11.5 | 0 | 0 | 0 | 17 | 8 | 37.4 | 20 | 3 | 0 | 0 | 5 | 6 | 0.5842424 | 64 | 1.53 | 49.1 | 26.1 | 31 | 155 | 0.9393939 | 0.370297 | 0.02970297 | 0.05940594 | 141 | 60.26 | 24 | 69.56 | 172 | 1300 | 1.2 | 37.1 | 34.7 | 7 | 64 | 1.5 | 49.1 | 26.1 | 31 | 218 | 1268 | 0.92 | 43.1 | 33.7 | 11 | 18 | 1193 | 69.4 | 130 | 183 | 0 | 0 | 16 | 468 | 0.084 | 0.015 | 0.012 | 0.229 | 840 | 150 | 120 | 2290 | 1 | 1 | 1 | 1
181114 | 1182 | 61.8 | 23.5 | 393.7 | 3840.082 | 159.1143 | 3123.824 | 20534.06 | 2156.745 | 379.3263 | 148.7691 | 2471.329 | 62.24333 | 1575.333 | 138.3333 | 125.6667 | 2 | 146 | 63.24 | 9.4 | 0 | 0 | 0 | 18 | 6 | 37.4 | 19 | 3 | 0 | 0 | 5 | 8 | 0.660274 | 53 | 4.35 | 41.3 | 34.6 | 34 | 160 | 1.09589 | 0.4021505 | 0.03225806 | 0.08602151 | 128 | 62.38 | 18 | 69.35 | 200 | 1326 | 1.1 | 38.3 | 33.8 | 7 | 53 | 4.4 | 41.3 | 34.6 | 34 | 237 | 1267 | 0.95 | 42.8 | 32.8 | 6 | 16 | 1194 | 69.4 | 130 | 164 | 0 | 0 | 0 | 394 | 0.095 | 0.019 | 0.011 | 0.259 | 950 | 190 | 110 | 2590 | 1 | 1 | 1 | 1
181114 | 1182 | 61.8 | 23.5 | 393.7 | 3840.082 | 159.1143 | 3123.824 | 20534.06 | 2156.745 | 379.3263 | 148.7691 | 2471.329 | 61.58667 | 1460.667 | 148.6667 | 124.6667 | 3 | 161 | 62.48298 | 9.5 | 0 | 0 | 0 | 19 | 0 | 32 | 23 | 3 | 0 | 0 | 5 | 7 | 0.552795 | 58 | 2.73 | 48.4 | 24.2 | 40 | 172 | 1.068323 | 0.3106796 | 0.02912621 | 0.06796117 | 145 | 61.72 | 16 | 69.4 | 203 | 1315 | 1.1 | 36.6 | 35.8 | 7 | 58 | 2.7 | 48.4 | 24.2 | 40 | 242 | 1266 | 0.89 | 42.4 | 33 | 6 | 19 | 1191 | 69.1 | 153 | 171 | 0 | 0 | 0 | 451 | 0.092 | 0.017 | 0.014 | 0.197 | 920 | 170 | 140 | 1970 | 1 | 1 | 1 | 1
181114 | 1182 | 61.8 | 23.5 | 393.7 | 3840.082 | 159.1143 | 3123.824 | 20534.06 | 2156.745 | 379.3263 | 148.7691 | 2471.329 | 62.11333 | 1211.333 | 128.6667 | 122.3333 | 2 | 150 | 62.93733 | 9.8 | 0 | 0 | 0 | 8 | 0 | 37.4 | 25 | 3 | 8 | 0 | 5 | 15 | 0.676 | 59 | 3.05 | 45.8 | 28.5 | 35 | 176 | 1.173333 | 0.410989 | 0.03296703 | 0.1648352 | 135 | 62.25 | 15 | 69.12 | 197 | 1308 | 1.5 | 35.5 | 35.9 | 7 | 59 | 3.1 | 45.8 | 28.5 | 35 | 230 | 1262 | 0.96 | 42.2 | 33.1 | 9 | 26 | 1200 | 70.6 | 0 | 172 | 0 | 0 | 8 | 384 | 0.091 | 0.018 | 0.011 | 0.209 | 910 | 180 | 110 | 2090 | 1 | 1 | 1 | 1
181114 | 1182 | 61.8 | 23.5 | 393.7 | 3840.082 | 159.1143 | 3123.824 | 20534.06 | 2156.745 | 379.3263 | 148.7691 | 2471.329 | 62.88667 | 1167.667 | 108.6667 | 122 | 3 | 163 | 64.10798 | 9.8 | 0 | 0 | 0 | 17 | 12 | 37.4 | 4.8 | 3 | 0 | 0 | 5 | 14 | 0.5717791 | 48 | 4.1 | 44.6 | 26.1 | 38 | 188 | 1.153374 | 0.3252174 | 0.02608696 | 0.1217391 | 137 | 62.87 | 26 | 70.61 | 180 | 1301 | 0.9 | 37.3 | 34.6 | 8 | 48 | 4.1 | 44.6 | 26.1 | 38 | 218 | 1265 | 0.89 | 42.4 | 32.9 | 9 | 10 | 1189 | 70 | 0 | 176 | 0 | 0 | 0 | 391 | 0.09 | 0.018 | 0.011 | 0.264 | 900 | 180 | 110 | 2640 | 1 | 1 | 1 | 1
181114 | 1182 | 61.8 | 23.5 | 393.7 | 3840.082 | 159.1143 | 3123.824 | 20534.06 | 2156.745 | 379.3263 | 148.7691 | 2471.329 | 62.04333 | 1362.667 | 131.3333 | 123.3333 | 2 | 150 | 62.4608 | 10.2 | 0 | 0 | 0 | 20 | 0 | 23 | 5 | 3 | 8 | 14 | 5 | 9 | 0.58 | 57 | 6.1 | 41 | 30 | 30 | 172 | 1.146667 | 0.2473118 | 0.03225806 | 0.09677419 | 140 | 61.93 | 10 | 69.96 | 165 | 1256 | 1.2 | 33.7 | 35.9 | 7 | 57 | 6.1 | 41 | 30 | 30 | 220 | 1260 | 0.99 | 42.5 | 33.9 | 7 | 2 | 1192 | 68.7 | 0 | 167 | 0 | 0 | 20 | 388 | 0.114 | 0.027 | 0.014 | 0.3 | 1140 | 270 | 140 | 3000 | 1 | 1 | 1 | 0
181115 | 1182 | 61.8 | 23.5 | 393.7 | 3840.082 | 159.1143 | 3123.824 | 20534.06 | 2156.745 | 379.3263 | 148.7691 | 2471.329 | 60.71333 | 1265 | 85 | 122.6667 | 3 | 162 | 60.7642 | 12.1 | 0 | 0 | 0 | 18 | 8 | 37.4 | 13 | 3 | 0 | 0 | 5 | 12 | 0.5950617 | 58 | 1.45 | 48 | 27.4 | 30 | 187 | 1.154321 | 0.3596154 | 0.02884615 | 0.1153846 | 160 | 60.67 | 2 | 68.69 | 161 | 1316 | 1.3 | 35.8 | 34.7 | 7 | 58 | 1.5 | 48 | 27.4 | 30 | 207 | 1269 | 0.89 | 43.1 | 33.4 | 12 | 12 | 1190 | 68.6 | 161 | 182 | 0 | 0 | 20 | 436 | 0.124 | 0.028 | 0.014 | 0.301 | 1240 | 280 | 140 | 3010 | 1 | 1 | 1 | 0
181115 | 1182 | 61.8 | 23.5 | 393.7 | 3840.082 | 159.1143 | 3123.824 | 20534.06 | 2156.745 | 379.3263 | 148.7691 | 2471.329 | 60.1 | 1541.667 | 86 | 125 | 2 | 149 | 60.99758 | 10.8 | 0 | 0 | 0 | 15 | 8 | 0 | 28 | 3 | 0 | 0 | 5 | 8 | 0.4496644 | 56 | 2.34 | 44.5 | 29.6 | 26 | 156 | 1.04698 | 0 | 0.03225806 | 0.08602151 | 137 | 60.33 | 12 | 68.57 | 213 | 1292 | 1.1 | 36 | 35.3 | 7 | 56 | 2.3 | 44.5 | 29.6 | 26 | 264 | 1257 | 0.81 | 42 | 32.9 | 7 | 5 | 1204 | 58.7 | 170 | 181 | 0 | 0 | 0 | 424 | 0.077 | 0.022 | 0.012 | 0.214 | 770 | 220 | 120 | 2140 | 1 | 1 | 1 | 1
181115 | 1182 | 61.8 | 23.5 | 393.7 | 3840.082 | 159.1143 | 3123.824 | 20534.06 | 2156.745 | 379.3263 | 148.7691 | 2471.329 | 59.62333 | 1506 | 92 | 125 | 3 | 166 | 59.34422 | 12.3 | 0 | 0 | 0 | 23 | 11 | 46 | 10.8 | 3 | 0 | 0 | 0 | 9.5 | 0.6222892 | 68 | 1.75 | 47.1 | 26.6 | 33 | 175 | 1.054217 | 0.4693878 | 0.03061224 | 0.09693878 | 161 | 59.36 | 5 | 58.71 | 205 | 1295 | 1 | 37.7 | 32.5 | 9 | 68 | 1.8 | 47.1 | 26.6 | 33 | 259 | 1258 | 0.84 | 43.6 | 31.2 | 9 | 14 | 1201 | 68.8 | 140 | 157 | 0 | 0 | 24 | 429 | 0.116 | 0.022 | 0.014 | 0.279 | 1160 | 220 | 140 | 2790 | 1 | 1 | 1 | 1
181115 | 1182 | 61.8 | 23.5 | 393.7 | 3840.082 | 159.1143 | 3123.824 | 20534.06 | 2156.745 | 379.3263 | 148.7691 | 2471.329 | 60.47333 | 1508.667 | 92 | 124.6667 | 2 | 149 | 61.20906 | 10.5 | 0 | 0 | 0 | 17 | 12 | 37.4 | 12 | 3 | 0 | 0 | 5 | 0 | 0.5798658 | 61 | 1.52 | 46.6 | 32.6 | 25 | 153 | 1.026846 | 0.425 | 0.03409091 | 0 | 135 | 60.43 | 14 | 68.75 | 201 | 1325 | 1 | 40.5 | 31.6 | 8 | 61 | 1.5 | 46.6 | 32.6 | 25 | 253 | 1261 | 0.88 | 43.4 | 31.6 | 7 | 9 | 1190 | 58.8 | 150 | 165 | 0 | 0 | 25 | 414 | 0.097 | 0.016 | 0.013 | 0.189 | 970 | 160 | 130 | 1890 | 1 | 1 | 1 | 1
181115 | 1182 | 61.8 | 23.5 | 393.7 | 3840.082 | 159.1143 | 3123.824 | 20534.06 | 2156.745 | 379.3263 | 148.7691 | 2471.329 | 60.51333 | 1337 | 82.66667 | 123.3333 | 3 | 165 | 60.52327 | 12.3 | 0 | 0 | 0 | 15 | 14 | 37.4 | 5 | 3 | 8 | 0 | 0 | 10 | 0.56 | 55 | 1.56 | 46.2 | 28.1 | 32 | 173 | 1.048485 | 0.34 | 0.02727273 | 0.09090909 | 156 | 60.62 | 9 | 58.76 | 210 | 1309 | 1.5 | 35.2 | 35.4 | 7 | 55 | 1.6 | 46.2 | 28.1 | 32 | 247 | 1269 | 0.97 | 42.5 | 32.5 | 7 | 18 | 1199 | 60.7 | 153 | 178 | 0 | 0 | 0 | 407 | 0.114 | 0.026 | 0.014 | 0.281 | 1140 | 260 | 140 | 2810 | 1 | 1 | 1 | 1
181115 | 1182 | 61.8 | 23.5 | 393.7 | 3840.082 | 159.1143 | 3123.824 | 20534.06 | 2156.745 | 379.3263 | 148.7691 | 2471.329 | 60.20667 | 1655.667 | 117.6667 | 126 | 2 | 148 | 60.2375 | 9.2 | 0 | 0 | 0 | 18 | 12 | 37.44 | 13 | 3 | 8 | 0 | 0 | 11 | 0.6921622 | 56 | 4.22 | 42 | 36.8 | 26 | 170 | 1.148649 | 0.4069565 | 0.0326087 | 0.1195652 | 130 | 60.18 | 18 | 60.66 | 229 | 1307 | 1.3 | 35 | 35.7 | 7 | 56 | 4.2 | 42 | 36.8 | 26 | 269 | 1263 | 0.84 | 42.4 | 33.3 | 13 | 16 | 1195 | 63 | 0 | 173 | 0 | 0 | 24 | 441 | 0.109 | 0.022 | 0.014 | 0.228 | 1090 | 220 | 140 | 2280 | 1 | 1 | 1 | 1
181116 | 1182 | 61.8 | 23.5 | 393.7 | 3840.082 | 159.1143 | 3123.824 | 20534.06 | 2156.745 | 379.3263 | 148.7691 | 2471.329 | 61.03 | 1728 | 126.6667 | 127 | 3 | 165 | 61.19109 | 11.3 | 0 | 0 | 0 | 15 | 12 | 37.4 | 23 | 3 | 0 | 0 | 0 | 8 | 0.5963636 | 67 | 2.45 | 44.6 | 28.5 | 31 | 184 | 1.115152 | 0.3816327 | 0.03061224 | 0.08163265 | 149 | 61 | 16 | 62.99 | 188 | 1323 | 1.3 | 37.5 | 33.6 | 8 | 67 | 2.5 | 44.6 | 28.5 | 31 | 234 | 1269 | 1.01 | 43.4 | 32.5 | 16 | 21 | 1205 | 64.3 | 0 | 170 | 0 | 0 | 27 | 439 | 0.139 | 0.033 | 0.015 | 0.326 | 1390 | 330 | 150 | 3260 | 1 | 0 | 1 | 0
181116 | 1182 | 61.8 | 23.5 | 393.7 | 3840.082 | 159.1143 | 3123.824 | 20534.06 | 2156.745 | 379.3263 | 148.7691 | 2471.329 | 60.76667 | 1559 | 106 | 125.3333 | 2 | 150 | 61.5738 | 10.2 | 0 | 0 | 0 | 18 | 10 | 37.4 | 8 | 3 | 8 | 0 | 5 | 8 | 0.6493333 | 57 | 4.49 | 39.2 | 43.1 | 26 | 172 | 1.146667 | 0.4021505 | 0.03225806 | 0.08602151 | 129 | 61.14 | 21 | 64.26 | 196 | 1307 | 1.3 | 36.5 | 34.3 | 7 | 57 | 4.5 | 39.2 | 43.1 | 26 | 239 | 1279 | 0.89 | 43.1 | 31.9 | 10 | 14 | 1200 | 62.9 | 0 | 160 | 0 | 0 | 15 | 427 | 0.113 | 0.024 | 0.013 | 0.259 | 1130 | 240 | 130 | 2590 | 1 | 1 | 1 | 1
181116 | 1182 | 61.8 | 23.5 | 393.7 | 3840.082 | 159.1143 | 3123.824 | 20534.06 | 2156.745 | 379.3263 | 148.7691 | 2471.329 | 59.71 | 1566.667 | 135 | 125.3333 | 3 | 166 | 59.79675 | 11.4 | 0 | 0 | 0 | 19 | 10 | 37.4 | 19 | 3 | 8 | 0 | 0 | 7 | 0.6228916 | 58 | 2.37 | 46.3 | 26.9 | 30 | 178 | 1.072289 | 0.3462963 | 0.02777778 | 0.06481481 | 152 | 59.51 | 14 | 62.88 | 187 | 1325 | 1.2 | 38.1 | 33.5 | 13 | 58 | 2.4 | 46.3 | 26.9 | 30 | 225 | 1273 | 0.91 | 43.7 | 31.4 | 10 | 20 | 1206 | 63.2 | 140 | 164 | 0 | 0 | 25 | 444 | 0.109 | 0.021 | 0.014 | 0.273 | 1090 | 210 | 140 | 2730 | 1 | 1 | 1 | 1
181116 | 1182 | 61.8 | 23.5 | 393.7 | 3840.082 | 159.1143 | 3123.824 | 20534.06 | 2156.745 | 379.3263 | 148.7691 | 2471.329 | 60.45 | 1501.333 | 115 | 125 | 2 | 148 | 60.94595 | 7.3 | 0 | 0 | 0 | 15 | 0 | 37.4 | 17 | 3 | 0 | 0 | 5 | 17 | 0.6378378 | 56 | 3.69 | 42.2 | 29.6 | 36 | 163 | 1.101351 | 0.4065217 | 0.0326087 | 0.1847826 | 128 | 60.6 | 20 | 63.16 | 190 | 1315 | 0.9 | 38.5 | 32.8 | 13 | 56 | 3.7 | 42.2 | 29.6 | 36 | 223 | 1277 | 0.93 | 42.7 | 31.6 | 10 | 23 | 1192 | 63.9 | 130 | 162 | 0 | 0 | 22 | 407 | 0.128 | 0.025 | 0.014 | 0.276 | 1280 | 250 | 140 | 2760 | 1 | 1 | 1 | 1
181116 | 1182 | 61.8 | 23.5 | 393.7 | 3840.082 | 159.1143 | 3123.824 | 20534.06 | 2156.745 | 379.3263 | 148.7691 | 2471.329 | 60.81667 | 1465.667 | 104.3333 | 124.6667 | 3 | 163 | 61.43025 | 11.3 | 0 | 0 | 0 | 24 | 7 | 37.4 | 10.8 | 3 | 8 | 0 | 5 | 6 | 0.6208589 | 61 | 4.31 | 42.2 | 28 | 37 | 180 | 1.104294 | 0.3666667 | 0.02941176 | 0.05882353 | 140 | 61.02 | 23 | 63.91 | 182 | 1323 | 1.9 | 38.7 | 31.5 | 9 | 61 | 4.3 | 42.2 | 28 | 37 | 218 | 1275 | 1.08 | 42.6 | 31.4 | 9 | 25 | 1203 | 63.6 | 110 | 158 | 0 | 0 | 10 | 392 | 0.175 | 0.038 | 0.013 | 0.35 | 1750 | 380 | 130 | 3500 | 1 | 0 | 1 | 0
181116 | 1182 | 61.8 | 23.5 | 393.7 | 3840.082 | 159.1143 | 3123.824 | 20534.06 | 2156.745 | 379.3263 | 148.7691 | 2471.329 | 62.23 | 1745.667 | 109 | 127 | 2 | 149 | 62.20094 | 8.5 | 0 | 0 | 0 | 14 | 15 | 0 | 24 | 3 | 0 | 0 | 5 | 9 | 0.4697987 | 59 | 2.52 | 44.4 | 31 | 33 | 141 | 0.9463087 | 0 | 0.03333333 | 0.1 | 124 | 61.92 | 25 | 63.58 | 169 | 1313 | 1.1 | 34.7 | 36.5 | 7 | 59 | 2.5 | 44.4 | 31 | 33 | 200 | 1274 | 0.86 | 43.1 | 33 | 13 | 28 | 1196 | 67.2 | 110 | 163 | 0 | 0 | 21 | 344 | 0.192 | 0.038 | 0.016 | 0.26 | 1920 | 380 | 160 | 2600 | 0 | 0 | 1 | 1
181117 | 754 | 84 | 15 | 449 | 3326.953 | 132.2771 | 1659.523 | 14877.57 | 1457.489 | 474.5924 | 77.81796 | 1960.622 | 60.85667 | 1290.333 | 81.33333 | 123.3333 | 3 | 164 | 61.8822 | 11.2 | 0 | 0 | 0 | 16 | 10 | 0 | 20 | 3 | 8 | 0 | 5 | 9 | 0.4329268 | 68 | 2.19 | 45.7 | 27.1 | 32 | 156 | 0.9512195 | 0 | 0.03125 | 0.09375 | 136 | 60.79 | 28 | 67.2 | 146 | 1316 | 1 | 38.1 | 32.9 | 10 | 68 | 2.2 | 45.7 | 27.1 | 32 | 207 | 1258 | 0.9 | 43.4 | 32.7 | 15 | 7 | 1190 | 65.9 | 121 | 191 | 0 | 0 | 10 | 461 | 0.178 | 0.031 | 0.016 | 0.253 | 1780 | 310 | 160 | 2530 | 1 | 0 | 1 | 1
181117 | 754 | 84 | 15 | 449 | 3326.953 | 132.2771 | 1659.523 | 14877.57 | 1457.489 | 474.5924 | 77.81796 | 1960.622 | 60.96 | 1339.333 | 74.66667 | 123.6667 | 2 | 150 | 61.38167 | 10.8 | 0 | 0 | 0 | 17 | 16 | 46 | 5 | 3 | 8 | 0 | 5 | 0 | 0.6666667 | 58 | 3.71 | 43.5 | 29.3 | 35 | 185 | 1.233333 | 0.5 | 0.0326087 | 0 | 143 | 61.16 | 7 | 65.94 | 170 | 1313 | 1 | 38 | 33.3 | 10 | 58 | 3.7 | 43.5 | 29.3 | 35 | 207 | 1267 | 0.91 | 43.6 | 32.6 | 15 | 21 | 1195 | 65.3 | 145 | 165 | 0 | 0 | 15 | 414 | 0.193 | 0.036 | 0.018 | 0.351 | 1930 | 360 | 180 | 3510 | 0 | 0 | 1 | 0
181117 | 754 | 84 | 15 | 449 | 3326.953 | 132.2771 | 1659.523 | 14877.57 | 1457.489 | 474.5924 | 77.81796 | 1960.622 | 59.89333 | 1265.333 | 114.6667 | 123 | 3 | 163 | 49.83362 | 10.5 | 0 | 0 | 0 | 23 | 10 | 37.4 | 17.8 | 3 | 0 | 0 | 0 | 6 | 0.596319 | 61 | 1.94 | 48.8 | 28.1 | 29 | 165 | 1.01227 | 0.3666667 | 0.02941176 | 0.05882353 | 142 | 47.55 | 21 | 65.28 | 185 | 1299 | 1 | 37.9 | 33.6 | 10 | 61 | 1.9 | 48.8 | 28.1 | 29 | 230 | 1262 | 0.88 | 43.7 | 32 | 8 | 16 | 1196 | 67.4 | 130 | 141 | 0 | 0 | 26 | 446 | 0.183 | 0.032 | 0.017 | 0.205 | 1830 | 320 | 170 | 2050 | 0 | 0 | 1 | 1
181117 | 754 | 84 | 15 | 449 | 3326.953 | 132.2771 | 1659.523 | 14877.57 | 1457.489 | 474.5924 | 77.81796 | 1960.622 | 60.21 | 1358.667 | 108.6667 | 123.6667 | 2 | 151 | 60.88762 | 8.1 | 0 | 0 | 0 | 0 | 10 | 37.4 | 27 | 3 | 0 | 0 | 0 | 0 | 0.5125828 | 56 | 2.95 | 45.5 | 26.9 | 34 | 175 | 1.15894 | 0.3936842 | 0.03157895 | 0 | 134 | 60.06 | 17 | 67.41 | 185 | 1304 | 1 | 38.4 | 33.5 | 9 | 56 | 3 | 45.5 | 26.9 | 34 | 225 | 1255 | 0.83 | 43.6 | 31.7 | 9 | 16 | 1194 | 68.6 | 115 | 170 | 0 | 0 | 21 | 406 | 0.155 | 0.03 | 0.015 | 0.212 | 1550 | 300 | 150 | 2120 | 1 | 0 | 1 | 1
181117 | 754 | 84 | 15 | 449 | 3326.953 | 132.2771 | 1659.523 | 14877.57 | 1457.489 | 474.5924 | 77.81796 | 1960.622 | 60.73 | 1139.333 | 82 | 121.6667 | 3 | 166 | 61.66096 | 10.6 | 0 | 0 | 0 | 16 | 0 | 37 | 28 | 3 | 0 | 0 | 5 | 10 | 0.5963855 | 0 | 1.67 | 48.1 | 26.9 | 30 | 181 | 1.090361 | 0.2228916 | 0.01807229 | 0.06024096 | 150 | 60.92 | 16 | 68.63 | 194 | 1310 | 1.1 | 37 | 34.1 | 9 | 65 | 1.7 | 48.1 | 26.9 | 30 | 249 | 1261 | 0.86 | 43.1 | 31.9 | 7 | 10 | 1183 | 68.5 | 117 | 167 | 0 | 0 | 8 | 378 | 0.132 | 0.029 | 0.015 | 0.179 | 1320 | 290 | 150 | 1790 | 1 | 1 | 1 | 1
181117 | 754 | 84 | 15 | 449 | 3326.953 | 132.2771 | 1659.523 | 14877.57 | 1457.489 | 474.5924 | 77.81796 | 1960.622 | 61.91333 | 1291 | 83 | 123.3333 | 2 | 152 | 62.45132 | 9.5 | 0 | 0 | 0 | 0 | 7 | 15.8 | 40 | 3 | 0 | 0 | 0 | 0 | 0.4328947 | 56 | 1.03 | 50.7 | 26.6 | 24 | 137 | 0.9013158 | 0.1645833 | 0.03125 | 0 | 142 | 62.03 | 10 | 68.45 | 206 | 1304 | 1.4 | 38.3 | 33 | 9 | 56 | 1 | 50.7 | 26.6 | 24 | 235 | 1266 | 0.86 | 43.2 | 32 | 6 | 27 | 1209 | 68.2 | 115 | 173 | 0 | 0 | 20 | 445 | 0.126 | 0.03 | 0.015 | 0.123 | 1260 | 300 | 150 | 1230 | 1 | 0 | 1 | 1
181117 | 754 | 84 | 15 | 449 | 3326.953 | 132.2771 | 1659.523 | 14877.57 | 1457.489 | 474.5924 | 77.81796 | 1960.622 | 61.54667 | 1320 | 104.3333 | 123.3333 | 3 | 165 | 62.60673 | 10.5 | 0 | 0 | 0 | 18 | 5 | 37 | 20 | 3 | 0 | 0 | 5 | 10 | 0.5939394 | 60 | 2.45 | 44.7 | 29.2 | 32 | 183 | 1.109091 | 0.352381 | 0.02857143 | 0.0952381 | 138 | 61.51 | 27 | 68.19 | 174 | 1315 | 1 | 37.6 | 34 | 9 | 53 | 2.5 | 44.7 | 29.2 | 32 | 225 | 1263 | 0.82 | 42.7 | 32.3 | 7 | 5 | 1182 | 66.1 | 90 | 156 | 0 | 0 | 21 | 389 | 0.103 | 0.023 | 0.013 | 0.166 | 1030 | 230 | 130 | 1660 | 1 | 1 | 1 | 1
181118 | 754 | 84 | 15 | 449 | 3326.953 | 132.2771 | 1659.523 | 14877.57 | 1457.489 | 474.5924 | 77.81796 | 1960.622 | 62.3025 | 1554.5 | 107.25 | 125.5 | 1 | 190 | 62.23663 | 9.8 | 0 | 4.5 | 0 | 0 | 7 | 37.4 | 26 | 0 | 0 | 0 | 5 | 10 | 0.4494737 | 43 | 1.21 | 50.5 | 27.6 | 27 | 190 | 1 | 0.385567 | 0 | 0.1030928 | 138 | 62.77 | 2 | 65.81 | 181 | 1290 | 0.9 | 36.2 | 34.8 | 10 | 86 | 1.2 | 50.5 | 27.6 | 27 | 246 | 1265 | 0.81 | 43.4 | 32.4 | 7 | 21 | 1198 | 65.8 | 99 | 146 | 0 | 0 | 10 | 391 | 0.102 | 0.022 | 0.013 | 0.14 | 1020 | 220 | 130 | 1400 | 1 | 1 | 1 | 1
181118 | 754 | 84 | 15 | 449 | 3326.953 | 132.2771 | 1659.523 | 14877.57 | 1457.489 | 474.5924 | 77.81796 | 1960.622 | 59.87 | 1165.5 | 106 | 121.5 | 3 | 162 | 59.25265 | 11.6 | 0 | 0 | 0 | 19 | 3 | 37.4 | 12 | 3 | 8 | 0 | 7 | 10 | 0.6135802 | 61 | 3.16 | 46.1 | 26.5 | 33 | 191 | 1.179012 | 0.370297 | 0.02970297 | 0.0990099 | 141 | 58.28 | 21 | 65.81 | 198 | 1313 | 0.9 | 36.2 | 36.2 | 8 | 61 | 3.2 | 46.1 | 26.5 | 33 | 246 | 1258 | 0.82 | 42.7 | 33.1 | 9 | 13 | 1194 | 67.4 | 111 | 195 | 0 | 0 | 0 | 421 | 0.091 | 0.018 | 0.012 | 0.202 | 910 | 180 | 120 | 2020 | 1 | 1 | 1 | 1
181118 | 754 | 84 | 15 | 449 | 3326.953 | 132.2771 | 1659.523 | 14877.57 | 1457.489 | 474.5924 | 77.81796 | 1960.622 | 59.8 | 1170.667 | 121.6667 | 122.3333 | 1 | 157 | 60.33166 | 11.6 | 0 | 0 | 0 | 18 | 10 | 37.4 | 19 | 3 | 0 | 0 | 0 | 8.5 | 0.610828 | 54 | 1.21 | 50.5 | 27.6 | 27 | 169 | 1.076433 | 0.3631068 | 0.02912621 | 0.08252427 | 144 | 59.7 | 13 | 67.38 | 223 | 1302 | 1 | 37.1 | 35.8 | 8 | 53 | 1.6 | 50.2 | 27.3 | 25 | 246 | 1270 | 0.91 | 43.2 | 33.1 | 7 | 30 | 1198 | 68.3 | 94 | 173 | 0 | 0 | 13 | 396 | 0.092 | 0.018 | 0.013 | 0.19 | 920 | 180 | 130 | 1900 | 1 | 1 | 1 | 1
181118 | 754 | 84 | 15 | 449 | 3326.953 | 132.2771 | 1659.523 | 14877.57 | 1457.489 | 474.5924 | 77.81796 | 1960.622 | 61.86 | 1436 | 124 | 124.3333 | 3 | 166 | 63.07771 | 10.7 | 0 | 0 | 0 | 17 | 8 | 37.4 | 10 | 3 | 8 | 0 | 5 | 9 | 0.586747 | 69 | 3.09 | 43.9 | 28.2 | 33 | 175 | 1.054217 | 0.385567 | 0.03092784 | 0.09278351 | 136 | 61.92 | 30 | 68.32 | 195 | 1328 | 1.2 | 37.7 | 34.7 | 10 | 69 | 3.1 | 43.9 | 28.2 | 33 | 243 | 1268 | 0.9 | 43.6 | 33.3 | 14 | 21 | 1204 | 68.3 | 67 | 164 | 0 | 0 | 10 | 411 | 0.111 | 0.027 | 0.015 | 0.225 | 1110 | 270 | 150 | 2250 | 1 | 1 | 1 | 1
181118 | 754 | 84 | 15 | 449 | 3326.953 | 132.2771 | 1659.523 | 14877.57 | 1457.489 | 474.5924 | 77.81796 | 1960.622 | 60.82 | 879 | 112 | 120 | 1 | 159 | 60.23654 | 10.9 | 0 | 0 | 0 | 18 | 10 | 37.44 | 21 | 3 | 8 | 0 | 0 | 0 | 0.6128302 | 60 | 2.51 | 48.3 | 26.2 | 34 | 182 | 1.144654 | 0.3781818 | 0.03030303 | 0 | 138 | 59.01 | 21 | 68.27 | 171 | 1300 | 0.9 | 38.7 | 33.4 | 9 | 60 | 2.5 | 48.3 | 26.2 | 34 | 211 | 1264 | 0.93 | 44.6 | 32.5 | 16 | 20 | 1195 | 68.1 | 78 | 180 | 0 | 0 | 24 | 371 | 0.124 | 0.024 | 0.016 | 0.216 | 1240 | 240 | 160 | 2160 | 1 | 1 | 1 | 1
181118 | 754 | 84 | 15 | 449 | 3326.953 | 132.2771 | 1659.523 | 14877.57 | 1457.489 | 474.5924 | 77.81796 | 1960.622 | 60.15667 | 1139 | 132.6667 | 121.6667 | 3 | 163 | 61.0981 | 11.1 | 0 | 0 | 0 | 17 | 10 | 37 | 10 | 3 | 8 | 0 | 5 | 8 | 0.601227 | 54 | 3.16 | 45.8 | 26.6 | 36 | 182 | 1.116564 | 0.3394495 | 0.02752294 | 0.0733945 | 143 | 60.11 | 20 | 68.13 | 206 | 1299 | 0.9 | 40.3 | 32.3 | 11 | 54 | 3.2 | 45.8 | 26.6 | 36 | 253 | 1265 | 0.83 | 43.9 | 31.2 | 7 | 7 | 1186 | 68 | 65 | 162 | 0 | 0 | 17 | 367 | 0.118 | 0.021 | 0.016 | 0.209 | 1180 | 210 | 160 | 2090 | 1 | 1 | 1 | 1
181119 | 808.3492 | 70.5 | 34.29365 | 559.4603 | 4309.907 | 182.4449 | 3639.537 | 22037.26 | 1613.011 | 429.1064 | 159.1427 | 2483.24 | 58.07333 | 810.3333 | 107.6667 | 119 | 1 | 154 | 58.62903 | 12.2 | 0 | 0 | 0 | 16 | 6 | 37.4 | 18 | 3 | 0 | 0 | 5 | 8 | 0.6064935 | 64 | 1.85 | 51 | 23.5 | 31 | 166 | 1.077922 | 0.4155556 | 0.03333333 | 0.08888889 | 147 | 58.18 | 7 | 67.99 | 184 | 1312 | 1 | 36.8 | 33.7 | 9 | 64 | 1.9 | 51 | 23.5 | 31 | 241 | 1266 | 0.87 | 44.1 | 31.4 | 7 | 7 | 1197 | 67.8 | 58 | 175 | 0 | 0 | 0 | 415 | 0.099 | 0.021 | 0.012 | 0.146 | 990 | 210 | 120 | 1460 | 1 | 1 | 1 | 1
181119 | 808.3492 | 70.5 | 34.29365 | 559.4603 | 4309.907 | 182.4449 | 3639.537 | 22037.26 | 1613.011 | 429.1064 | 159.1427 | 2483.24 | 59.59 | 951.3333 | 106.6667 | 120 | 3 | 165 | 59.93945 | 12.4 | 0 | 0 | 0 | 24 | 10 | 37.4 | 10.8 | 3 | 8 | 0 | 0 | 11 | 0.6315152 | 67 | 2.31 | 48.2 | 25.8 | 33 | 186 | 1.127273 | 0.3816327 | 0.03061224 | 0.1122449 | 158 | 59.59 | 7 | 67.81 | 197 | 1289 | 1 | 36.8 | 34.4 | 9 | 67 | 2.3 | 48.2 | 25.8 | 33 | 249 | 1273 | 0.99 | 44.1 | 31.5 | 9 | 15 | 1190 | 66.3 | 15 | 139 | 0 | 0 | 0 | 371 | 0.119 | 0.021 | 0.015 | 0.206 | 1190 | 210 | 150 | 2060 | 1 | 1 | 1 | 1
181119 | 808.3492 | 70.5 | 34.29365 | 559.4603 | 4309.907 | 182.4449 | 3639.537 | 22037.26 | 1613.011 | 429.1064 | 159.1427 | 2483.24 | 60.23667 | 1147.667 | 125.3333 | 122.3333 | 1 | 155 | 61.11723 | 10.8 | 0 | 0 | 0 | 17 | 10 | 37 | 17 | 3 | 0 | 0 | 5 | 0 | 0.5741935 | 62 | 1.22 | 50.4 | 27.3 | 25 | 140 | 0.9032258 | 0.3978495 | 0.03225806 | 0 | 140 | 60.56 | 15 | 66.3 | 192 | 1298 | 2.1 | 38.8 | 32.8 | 10 | 62 | 1.2 | 50.4 | 27.3 | 25 | 230 | 1269 | 0.89 | 43.3 | 32.3 | 7 | 24 | 1199 | 67.6 | 36 | 187 | 0 | 0 | 0 | 382 | 0.099 | 0.019 | 0.013 | 0.143 | 990 | 190 | 130 | 1430 | 1 | 1 | 1 | 1
181119 | 808.3492 | 70.5 | 34.29365 | 559.4603 | 4309.907 | 182.4449 | 3639.537 | 22037.26 | 1613.011 | 429.1064 | 159.1427 | 2483.24 | 61.1 | 1276 | 123.6667 | 122.6667 | 3 | 165 | 62.00655 | 11 | 0 | 0 | 0 | 18 | 8 | 37.4 | 10 | 3 | 8 | 0 | 5 | 9 | 0.5963636 | 66 | 5.56 | 42.2 | 26.4 | 30 | 176 | 1.066667 | 0.3777778 | 0.03030303 | 0.09090909 | 141 | 61.06 | 24 | 67.58 | 179 | 1303 | 1 | 40.1 | 31.9 | 10 | 66 | 5.6 | 42.2 | 26.4 | 30 | 230 | 1272 | 0.85 | 43.6 | 32.4 | 12 | 15 | 1186 | 66.8 | 0 | 150 | 0 | 0 | 0 | 323 | 0.097 | 0.024 | 0.013 | 0.183 | 970 | 240 | 130 | 1830 | 1 | 1 | 1 | 1
181119 | 808.3492 | 70.5 | 34.29365 | 559.4603 | 4309.907 | 182.4449 | 3639.537 | 22037.26 | 1613.011 | 429.1064 | 159.1427 | 2483.24 | 58.71667 | 896.6667 | 123.3333 | 119.6667 | 1 | 158 | 59.5438 | 11.6 | 0 | 0 | 0 | 18 | 10 | 37.44 | 23 | 3 | 0 | 0 | 0 | 10 | 0.6420253 | 64 | 2.32 | 50 | 24.9 | 31 | 174 | 1.101266 | 0.3982979 | 0.03191489 | 0.106383 | 143 | 58.79 | 15 | 66.75 | 191 | 1300 | 1.7 | 39.4 | 32.1 | 9 | 64 | 2.3 | 50 | 24.9 | 31 | 241 | 1264 | 0.96 | 45.7 | 31.4 | 17 | 14 | 1198 | 66.5 | 0 | 140 | 0 | 0 | 0 | 296 | 0.117 | 0.03 | 0.015 | 0.156 | 1170 | 300 | 150 | 1560 | 1 | 0 | 1 | 1
181119 | 808.3492 | 70.5 | 34.29365 | 559.4603 | 4309.907 | 182.4449 | 3639.537 | 22037.26 | 1613.011 | 429.1064 | 159.1427 | 2483.24 | 59.79333 | 1292.333 | 135.6667 | 123.3333 | 3 | 165 | 60.43588 | 12.1 | 0 | 0 | 0 | 17 | 8 | 37 | 17 | 3 | 0 | 0 | 5 | 7 | 0.569697 | 68 | 2.15 | 46.6 | 26.4 | 33 | 184 | 1.115152 | 0.3814433 | 0.03092784 | 0.07216495 | 151 | 59.87 | 14 | 66.54 | 209 | 1306 | 1.2 | 40.6 | 32.4 | 8 | 67 | 2.2 | 46.6 | 26.4 | 33 | 264 | 1268 | 0.94 | 45.5 | 31.1 | 11 | 12 | 1196 | 67.2 | 0 | 176 | 0 | 0 | 0 | 406 | 0.142 | 0.03 | 0.015 | 0.231 | 1420 | 300 | 150 | 2310 | 1 | 0 | 1 | 1
181119 | 808.3492 | 70.5 | 34.29365 | 559.4603 | 4309.907 | 182.4449 | 3639.537 | 22037.26 | 1613.011 | 429.1064 | 159.1427 | 2483.24 | 60.45 | 1108 | 113 | 121.5 | 1 | 155 | 59.99748 | 11.7 | 0 | 0 | 0 | 16 | 0 | 37.4 | 25 | 3 | 0 | 0 | 0 | 7 | 0.5703226 | 58 | 2.02 | 49 | 23 | 35 | 165 | 1.064516 | 0.385567 | 0.03092784 | 0.07216495 | 143 | 59.39 | 12 | 67.24 | 214 | 1323 | 1 | 39.8 | 32.9 | 9 | 58 | 2 | 49 | 23 | 35 | 255 | 1270 | 0.91 | 44.3 | 31.6 | 9 | 17 | 1195 | 66.8 | 0 | 174 | 0 | 0 | 0 | 413 | 0.092 | 0.024 | 0.012 | 0.158 | 920 | 240 | 120 | 1580 | 1 | 1 | 1 | 1
181120 | 808.3492 | 70.5 | 34.29365 | 559.4603 | 4309.907 | 182.4449 | 3639.537 | 22037.26 | 1613.011 | 429.1064 | 159.1427 | 2483.24 | 60.78333 | 1061.667 | 94.33333 | 121 | 3 | 165 | 61.40891 | 11.2 | 0 | 0 | 0 | 22 | 0 | 37.4 | 19.8 | 3 | 0 | 0 | 0 | 14 | 0.5830303 | 68 | 3.17 | 44.3 | 24.8 | 39 | 192 | 1.163636 | 0.385567 | 0.03092784 | 0.1443299 | 148 | 60.79 | 17 | 66.83 | 193 | 1298 | 1 | 39.1 | 33.3 | 9 | 68 | 3.2 | 44.3 | 24.8 | 39 | 249 | 1273 | 1.07 | 43.9 | 31 | 8 | 12 | 1188 | 67.7 | 0 | 150 | 0 | 0 | 0 | 374 | 0.113 | 0.023 | 0.015 | 0.244 | 1130 | 230 | 150 | 2440 | 1 | 1 | 1 | 1
181120 | 808.3492 | 70.5 | 34.29365 | 559.4603 | 4309.907 | 182.4449 | 3639.537 | 22037.26 | 1613.011 | 429.1064 | 159.1427 | 2483.24 | 61.94667 | 1192.667 | 127.3333 | 122.3333 | 1 | 154 | 62.66078 | 9.9 | 0 | 0 | 0 | 8 | 0 | 37 | 5 | 3 | 8 | 15 | 5 | 7 | 0.5714286 | 60 | 1.89 | 47.3 | 26.4 | 31 | 160 | 1.038961 | 0.393617 | 0.03191489 | 0.07446809 | 142 | 62.24 | 12 | 67.67 | 205 | 1300 | 1 | 37.8 | 35.5 | 7 | 60 | 1.9 | 47.3 | 26.4 | 31 | 235 | 1279 | 0.94 | 44.1 | 31.4 | 7 | 30 | 1200 | 67.3 | 150 | 184 | 0 | 0 | 0 | 388 | 0.121 | 0.028 | 0.015 | 0.184 | 1210 | 280 | 150 | 1840 | 1 | 1 | 1 | 1
181120 | 808.3492 | 70.5 | 34.29365 | 559.4603 | 4309.907 | 182.4449 | 3639.537 | 22037.26 | 1613.011 | 429.1064 | 159.1427 | 2483.24 | 62.61667 | 1210 | 106 | 122.6667 | 3 | 165 | 63.31824 | 10.8 | 0 | 0 | 0 | 15 | 0 | 37.4 | 12 | 3 | 0 | 14 | 5 | 10 | 0.5842424 | 57 | 7.41 | 38.7 | 26.4 | 40 | 181 | 1.09697 | 0.3462963 | 0.02777778 | 0.09259259 | 135 | 62.44 | 30 | 67.28 | 183 | 1305 | 1.3 | 40.2 | 32.7 | 8 | 57 | 7.4 | 38.7 | 26.4 | 40 | 232 | 1267 | 1.06 | 43.2 | 33.1 | 16 | 8 | 1194 | 67.6 | 154 | 169 | 0 | 0 | 0 | 395 | 0.213 | 0.037 | 0.016 | 0.283 | 2130 | 370 | 160 | 2830 | 0 | 0 | 1 | 1
181120 | 808.3492 | 70.5 | 34.29365 | 559.4603 | 4309.907 | 182.4449 | 3639.537 | 22037.26 | 1613.011 | 429.1064 | 159.1427 | 2483.24 | 61.94 | 1198.667 | 100.6667 | 122.3333 | 1 | 162 | 62.33309 | 11 | 0 | 0 | 0 | 16 | 8 | 37.44 | 19 | 3 | 0 | 0 | 5 | 10 | 0.6076543 | 61 | 3.15 | 45.1 | 28.5 | 33 | 182 | 1.123457 | 0.3706931 | 0.02970297 | 0.0990099 | 154 | 62.06 | 8 | 67.56 | 186 | 1298 | 1.4 | 39.5 | 32.7 | 8 | 61 | 3.2 | 45.1 | 28.5 | 33 | 227 | 1272 | 1.04 | 43.7 | 33.1 | 16 | 20 | 1210 | 67.2 | 117 | 155 | 0 | 0 | 8 | 371 | 0.141 | 0.026 | 0.017 | 0.244 | 1410 | 260 | 170 | 2440 | 1 | 1 | 1 | 1
181120 | 808.3492 | 70.5 | 34.29365 | 559.4603 | 4309.907 | 182.4449 | 3639.537 | 22037.26 | 1613.011 | 429.1064 | 159.1427 | 2483.24 | 60.38 | 1069.667 | 106.3333 | 121.3333 | 3 | 164 | 61.73037 | 11.5 | 0 | 0 | 0 | 16 | 8 | 37 | 18 | 3 | 0 | 0 | 5 | 8 | 0.5792683 | 62 | 3.42 | 43.1 | 27 | 37 | 187 | 1.140244 | 0.3627451 | 0.02941176 | 0.07843137 | 144 | 60.98 | 20 | 67.16 | 196 | 1312 | 1.1 | 38.4 | 33.9 | 7 | 62 | 3.4 | 43.1 | 27 | 38 | 248 | 1268 | 1.01 | 43.3 | 33.2 | 15 | 10 | 1196 | 69 | 128 | 171 | 0 | 0 | 10 | 384 | 0.305 | 0.049 | 0.022 | 0.251 | 3050 | 490 | 220 | 2510 | 0 | 0 | 1 | 1
181121 | 512.8 | 16 | 13.6 | 715.2 | 3765.768 | 156.0311 | 3060.07 | 20139.17 | 1121.516 | 178.3854 | 142.4053 | 2876.462 | 61.79667 | 1236.667 | 96 | 122.6667 | 3 | 163 | 55.26227 | 10.7 | 0 | 0 | 0 | 16 | 7 | 26 | 16.8 | 3 | 8 | 0 | 5 | 9 | 0.5570552 | 57 | 4.23 | 43.2 | 26.6 | 36 | 172 | 1.055215 | 0.245283 | 0.02830189 | 0.08490566 | 146 | 61.7 | 17 | 0 | 219 | 1309 | 1.3 | 39.6 | 33.7 | 8 | 57 | 4.2 | 43.2 | 26.6 | 36 | 249 | 1275 | 1.17 | 43.6 | 32.2 | 7 | 27 | 1206 | 68.3 | 90 | 155 | 0 | 0 | 9 | 375 | 0.162 | 0.032 | 0.015 | 0.233 | 1620 | 320 | 150 | 2330 | 1 | 0 | 1 | 1
181121 | 512.8 | 16 | 13.6 | 715.2 | 3765.768 | 156.0311 | 3060.07 | 20139.17 | 1121.516 | 178.3854 | 142.4053 | 2876.462 | 61.10333 | 1057.667 | 95.66667 | 121.3333 | 1 | 155 | 62.95568 | 10 | 0 | 0 | 0 | 16 | 12 | 0 | 13 | 3 | 8 | 0 | 5 | 9 | 0.4258065 | 58 | 3.67 | 44.9 | 25.4 | 40 | 145 | 0.9354839 | 0 | 0.03092784 | 0.09278351 | 128 | 61.83 | 27 | 68.29 | 182 | 1300 | 1.2 | 38.9 | 34 | 7 | 58 | 3.7 | 44.9 | 25.4 | 40 | 235 | 1270 | 1.28 | 43.8 | 32.3 | 10 | 5 | 1216 | 67.5 | 76 | 173 | 0 | 0 | 10 | 387 | 0.166 | 0.033 | 0.014 | 0.287 | 1660 | 330 | 140 | 2870 | 1 | 0 | 1 | 1
181121 | 512.8 | 16 | 13.6 | 715.2 | 3765.768 | 156.0311 | 3060.07 | 20139.17 | 1121.516 | 178.3854 | 142.4053 | 2876.462 | 59.74333 | 943 | 105 | 120 | 3 | 166 | 59.96994 | 12 | 0 | 0 | 0 | 18 | 12 | 37.4 | 27.8 | 3 | 0 | 0 | 3 | 0 | 0.6096386 | 69 | 2.06 | 47.7 | 26.9 | 30 | 183 | 1.10241 | 0.385567 | 0.03092784 | 0 | 161 | 59.74 | 5 | 67.51 | 183 | 1288 | 1.3 | 35.6 | 36.5 | 7 | 69 | 2.1 | 47.7 | 26.9 | 30 | 230 | 1267 | 1.09 | 44.1 | 32.8 | 8 | 22 | 1201 | 68.2 | 61 | 165 | 0 | 0 | 6 | 404 | 0.183 | 0.036 | 0.017 | 0.234 | 1830 | 360 | 170 | 2340 | 0 | 0 | 1 | 1
181121 | 512.8 | 16 | 13.6 | 715.2 | 3765.768 | 156.0311 | 3060.07 | 20139.17 | 1121.516 | 178.3854 | 142.4053 | 2876.462 | 61.63667 | 1213 | 98.66667 | 122.3333 | 1 | 156 | 62.50564 | 10.2 | 0 | 0 | 0 | 17 | 0 | 37.44 | 39 | 3 | 0 | 0 | 5 | 0 | 0.6502564 | 61 | 2.64 | 44.7 | 31.7 | 28 | 162 | 1.038462 | 0.3941053 | 0.03157895 | 0 | 134 | 61.56 | 22 | 68.24 | 184 | 1313 | 1.1 | 39.6 | 33.3 | 8 | 61 | 2.6 | 44.7 | 31.7 | 28 | 241 | 1269 | 1 | 44 | 33.7 | 14 | 4 | 1192 | 68.1 | 48 | 159 | 0 | 0 | 9 | 363 | 0.229 | 0.043 | 0.019 | 0.242 | 2290 | 430 | 190 | 2420 | 0 | 0 | 1 | 1
181121 | 512.8 | 16 | 13.6 | 715.2 | 3765.768 | 156.0311 | 3060.07 | 20139.17 | 1121.516 | 178.3854 | 142.4053 | 2876.462 | 60.45667 | 1171.667 | 70.33333 | 122 | 3 | 165 | 60.64667 | 11.8 | 0 | 0 | 0 | 17 | 12 | 37.4 | 19.5 | 3 | 8 | 0 | 2 | 8 | 0.6478788 | 63 | 1.29 | 48.7 | 27.5 | 27 | 182 | 1.10303 | 0.3666667 | 0.02941176 | 0.07843137 | 161 | 60.46 | 4 | 68.14 | 215 | 1295 | 1.1 | 37.7 | 34.7 | 7 | 63 | 1.3 | 48.7 | 27.5 | 27 | 248 | 1277 | 0.9 | 43.4 | 32.3 | 7 | 30 | 1196 | 69.6 | 72 | 169 | 8 | 0 | 15 | 396 | 0.179 | 0.035 | 0.017 | 0.173 | 1790 | 350 | 170 | 1730 | 1 | 0 | 1 | 1
181121 | 512.8 | 16 | 13.6 | 715.2 | 3765.768 | 156.0311 | 3060.07 | 20139.17 | 1121.516 | 178.3854 | 142.4053 | 2876.462 | 59.42 | 958 | 39.66667 | 120.3333 | 1 | 154 | 61.67312 | 11 | 0 | 0 | 0 | 17 | 10 | 37.4 | 13 | 3 | 8 | 0 | 0 | 7 | 0.6194805 | 56 | 2.6 | 45.6 | 26.4 | 32 | 170 | 1.103896 | 0.3816327 | 0.03061224 | 0.07142857 | 124 | 59.77 | 30 | 69.55 | 179 | 1301 | 0.9 | 38 | 34.4 | 9 | 56 | 2.6 | 45.6 | 26.4 | 32 | 234 | 1266 | 0.85 | 42.9 | 32.9 | 9 | 1 | 1200 | 67.8 | 60 | 171 | 0 | 0 | 0 | 397 | 0.137 | 0.028 | 0.016 | 0.218 | 1370 | 280 | 160 | 2180 | 1 | 1 | 1 | 1
181122 | 512.8 | 16 | 13.6 | 715.2 | 3765.768 | 156.0311 | 3060.07 | 20139.17 | 1121.516 | 178.3854 | 142.4053 | 2876.462 | 59.59667 | 977 | 41.33333 | 120.3333 | 3 | 162 | 59.24228 | 12.3 | 0 | 0 | 0 | 17 | 12 | 37.4 | 27.8 | 3 | 0 | 0 | 3 | 8.5 | 0.6709877 | 55 | 1.45 | 48.5 | 26.6 | 29 | 177 | 1.092593 | 0.3495327 | 0.02803738 | 0.07943925 | 161 | 59.19 | 1 | 67.83 | 204 | 1299 | 0.9 | 37.4 | 34.6 | 9 | 55 | 1.5 | 48.5 | 26.6 | 29 | 249 | 1271 | 0.84 | 42.9 | 32.6 | 8 | 10 | 1213 | 68.6 | 67 | 169 | 0 | 0 | 10 | 392 | 0.141 | 0.03 | 0.018 | 0.178 | 1410 | 300 | 180 | 1780 | 1 | 0 | 1 | 1
181122 | 512.8 | 16 | 13.6 | 715.2 | 3765.768 | 156.0311 | 3060.07 | 20139.17 | 1121.516 | 178.3854 | 142.4053 | 2876.462 | 60.32667 | 1141 | 42.66667 | 121.3333 | 1 | 152 | 60.91033 | 11.3 | 0 | 0 | 0 | 15 | 13 | 37 | 13 | 3 | 0 | 0 | 0 | 11 | 0.6052632 | 63 | 3.03 | 43.9 | 22.4 | 35 | 169 | 1.111842 | 0.4157303 | 0.03370787 | 0.1235955 | 142 | 60.37 | 10 | 68.63 | 163 | 1293 | 1.4 | 38.7 | 33.3 | 8 | 63 | 3 | 43.9 | 22.4 | 35 | 223 | 1270 | 1.08 | 43.4 | 32.2 | 9 | 3 | 1219 | 69 | 50 | 165 | 0 | 0 | 15 | 415 | 0.121 | 0.023 | 0.016 | 0.317 | 1210 | 230 | 160 | 3170 | 1 | 1 | 1 | 0
181122 | 512.8 | 16 | 13.6 | 715.2 | 3765.768 | 156.0311 | 3060.07 | 20139.17 | 1121.516 | 178.3854 | 142.4053 | 2876.462 | 60.97333 | 1281.333 | 62.33333 | 123 | 3 | 165 | 60.86812 | 12.4 | 0 | 0 | 0 | 16 | 13 | 32 | 18 | 3 | 0 | 0 | 5 | 10 | 0.5878788 | 63 | 3.04 | 45.8 | 27.1 | 37 | 188 | 1.139394 | 0.3137255 | 0.02941176 | 0.09803922 | 162 | 60.72 | 3 | 68.99 | 235 | 1295 | 1.9 | 38.1 | 33.1 | 9 | 63 | 3 | 45.8 | 27.1 | 37 | 271 | 1269 | 1.02 | 43.7 | 31.8 | 8 | 27 | 1198 | 66.8 | 41 | 161 | 0 | 0 | 9 | 397 | 0.143 | 0.022 | 0.017 | 0.28 | 1430 | 220 | 170 | 2800 | 1 | 1 | 1 | 1
181122 | 512.8 | 16 | 13.6 | 715.2 | 3765.768 | 156.0311 | 3060.07 | 20139.17 | 1121.516 | 178.3854 | 142.4053 | 2876.462 | 60.73667 | 1029.667 | 42.66667 | 120.6667 | 1 | 155 | 62.434 | 10.5 | 0 | 0 | 0 | 16 | 12 | 31.6 | 12 | 3 | 0 | 0 | 3 | 7 | 0.5458065 | 58 | 4.87 | 43.8 | 24.1 | 40 | 151 | 0.9741935 | 0.3257732 | 0.03092784 | 0.07216495 | 127 | 61.19 | 28 | 68.06 | 203 | 1322 | 1.3 | 36.4 | 34.4 | 8 | 58 | 4.9 | 43.8 | 24.1 | 40 | 243 | 1271 | 1.09 | 42 | 32.7 | 9 | 18 | 1197 | 68.1 | 31 | 167 | 0 | 0 | 18 | 414 | 0.122 | 0.018 | 0.015 | 0.275 | 1220 | 180 | 150 | 2750 | 1 | 1 | 1 | 1
181122 | 512.8 | 16 | 13.6 | 715.2 | 3765.768 | 156.0311 | 3060.07 | 20139.17 | 1121.516 | 178.3854 | 142.4053 | 2876.462 | 64.56 | 1416.667 | 45.66667 | 124 | 3 | 159 | 65.08101 | 9 | 0 | 0 | 0 | 16 | 10 | 31.7 | 13 | 3 | 8 | 0 | 0 | 7 | 0.5578616 | 58 | 3.73 | 45.2 | 25.9 | 32 | 168 | 1.056604 | 0.3138614 | 0.02970297 | 0.06930693 | 141 | 64.7 | 18 | 68.06 | 219 | 1317 | 1.7 | 36 | 34.8 | 9 | 58 | 3.7 | 45.2 | 25.9 | 32 | 250 | 1294 | 1.02 | 42.2 | 31.9 | 9 | 27 | 1200 | 70.3 | 35 | 173 | 0 | 0 | 17 | 423 | 0.127 | 0.028 | 0.015 | 0.19 | 1270 | 280 | 150 | 1900 | 1 | 1 | 1 | 1
181122 | 824 | 38.5 | 28 | 679 | 3852.522 | 159.3113 | 3127.941 | 20681.46 | 1639.714 | 281.9798 | 152.4971 | 2782.262 | 60.29 | 1039.333 | 46.66667 | 121.3333 | 1 | 157 | 62.05771 | 11 | 0 | 0 | 0 | 16 | 12 | 31.6 | 5 | 3 | 8 | 0 | 5 | 8 | 0.5643312 | 59 | 3.66 | 44.6 | 26.7 | 36 | 169 | 1.076433 | 0.322449 | 0.03061224 | 0.08163265 | 130 | 60.35 | 27 | 70.27 | 167 | 1300 | 1 | 38.9 | 31.8 | 13 | 59 | 3.7 | 44.6 | 26.7 | 36 | 218 | 1264 | 0.9 | 43.2 | 31.3 | 13 | 8 | 1186 | 68 | 0 | 153 | 0 | 0 | 12 | 394 | 0.09 | 0.015 | 0.013 | 0.243 | 900 | 150 | 130 | 2430 | 1 | 1 | 1 | 1
181122 | 824 | 38.5 | 28 | 679 | 3852.522 | 159.3113 | 3127.941 | 20681.46 | 1639.714 | 281.9798 | 152.4971 | 2782.262 | 59.94 | 1228 | 46 | 122.5 | 3 | 164 | 58.85921 | 12.3 | 0 | 0 | 0 | 16 | 14 | 31.7 | 22 | 3 | 0 | 0 | 4 | 8 | 0.6018293 | 65 | 2.03 | 47.8 | 25.2 | 34 | 179 | 1.091463 | 0.320202 | 0.03030303 | 0.08080808 | 156 | 58.39 | 8 | 68 | 160 | 1310 | 1 | 37.4 | 32.8 | 14 | 65 | 2 | 47.8 | 25.2 | 34 | 207 | 1264 | 0.92 | 44.8 | 31.4 | 20 | 18 | 1194 | 68.8 | 0 | 151 | 0 | 0 | 20 | 406 | 0.118 | 0.022 | 0.015 | 0.276 | 1180 | 220 | 150 | 2760 | 1 | 1 | 1 | 1
181123 | 824 | 38.5 | 28 | 679 | 3852.522 | 159.3113 | 3127.941 | 20681.46 | 1639.714 | 281.9798 | 152.4971 | 2782.262 | 60.46667 | 1302 | 68 | 123 | 1 | 157 | 61.02561 | 10.8 | 0 | 0 | 0 | 18 | 12 | 24.48 | 13 | 3 | 0 | 7 | 0 | 10 | 0.5571975 | 0 | 2.08 | 46.3 | 26.4 | 32 | 166 | 1.057325 | 0.1559236 | 0.01910828 | 0.06369427 | 139 | 60.02 | 18 | 68.79 | 161 | 1288 | 1 | 39.2 | 31.4 | 16 | 58 | 2.1 | 46.3 | 26.4 | 32 | 218 | 1268 | 1.04 | 44.8 | 31 | 21 | 1 | 1198 | 68.2 | 0 | 168 | 0 | 0 | 16 | 395 | 0.118 | 0.022 | 0.017 | 0.348 | 1180 | 220 | 170 | 3480 | 1 | 1 | 1 | 0
181123 | 824 | 38.5 | 28 | 679 | 3852.522 | 159.3113 | 3127.941 | 20681.46 | 1639.714 | 281.9798 | 152.4971 | 2782.262 | 62.44667 | 1575.667 | 91 | 125.3333 | 3 | 165 | 62.41442 | 11.4 | 0 | 0 | 0 | 20 | 12 | 32 | 15 | 3 | 0 | 0 | 5 | 8 | 0.5757576 | 65 | 1.65 | 46.3 | 26.6 | 31 | 180 | 1.090909 | 0.32 | 0.03 | 0.08 | 164 | 62.38 | 1 | 68.22 | 234 | 1316 | 1.1 | 40 | 31.3 | 17 | 65 | 1.7 | 46.3 | 26.6 | 31 | 276 | 1270 | 0.9 | 43.9 | 30.8 | 12 | 23 | 1195 | 68.1 | 0 | 169 | 0 | 0 | 10 | 395 | 0.103 | 0.023 | 0.013 | 0.236 | 1030 | 230 | 130 | 2360 | 1 | 1 | 1 | 1
181123 | 824 | 38.5 | 28 | 679 | 3852.522 | 159.3113 | 3127.941 | 20681.46 | 1639.714 | 281.9798 | 152.4971 | 2782.262 | 62.11333 | 1298.667 | 51 | 123.3333 | 1 | 153 | 63.04183 | 9.8 | 0 | 0 | 0 | 15 | 12 | 31.6 | 5 | 0 | 0 | 0 | 5 | 8 | 0.5006536 | 59 | 2.89 | 42.8 | 37.4 | 30 | 128 | 0.8366013 | 0.3361702 | 0 | 0.08510638 | 130 | 62.13 | 23 | 68.22 | 173 | 1302 | 1.2 | 38.4 | 32.4 | 12 | 59 | 2.9 | 42.8 | 37.4 | 30 | 225 | 1272 | 1.07 | 43.4 | 31.2 | 12 | 7 | 1186 | 68.5 | 0 | 171 | 0 | 0 | 20 | 462 | 0.098 | 0.02 | 0.014 | 0.274 | 980 | 200 | 140 | 2740 | 1 | 1 | 1 | 1
181123 | 824 | 38.5 | 28 | 679 | 3852.522 | 159.3113 | 3127.941 | 20681.46 | 1639.714 | 281.9798 | 152.4971 | 2782.262 | 64.19333 | 1834.667 | 73.33333 | 128 | 3 | 164 | 64.37506 | 9.8 | 0 | 0 | 0 | 15 | 8 | 31.7 | 18 | 3 | 8 | 0 | 3 | 8 | 0.577439 | 58 | 4.8 | 42 | 26 | 34 | 173 | 1.054878 | 0.2990566 | 0.02830189 | 0.0754717 | 157 | 64.19 | 7 | 68.51 | 231 | 1289 | 1.4 | 36.1 | 34.2 | 10 | 58 | 4.8 | 42 | 26 | 34 | 264 | 1279 | 0.9 | 42 | 32.2 | 9 | 25 | 1194 | 71 | 154 | 162 | 0 | 0 | 26 | 420 | 0.109 | 0.018 | 0.017 | 0.321 | 1090 | 180 | 170 | 3210 | 1 | 1 | 1 | 0
181123 | 824 | 38.5 | 28 | 679 | 3852.522 | 159.3113 | 3127.941 | 20681.46 | 1639.714 | 281.9798 | 152.4971 | 2782.262 | 59.82667 | 1531 | 112 | 125.3333 | 1 | 153 | 61.75967 | 10.7 | 0 | 0 | 0 | 18 | 12 | 31.6 | 13 | 3 | 8 | 0 | 5 | 0 | 0.5921569 | 57 | 4.17 | 43.6 | 26.3 | 36 | 151 | 0.9869281 | 0.3291667 | 0.03125 | 0 | 128 | 59.95 | 25 | 71.01 | 175 | 1293 | 0.8 | 37.4 | 33.6 | 11 | 57 | 4.2 | 43.6 | 26.3 | 36 | 227 | 1256 | 0.87 | 41.5 | 32.9 | 10 | 5 | 1191 | 68.8 | 140 | 152 | 0 | 0 | 22 | 420 | 0.106 | 0.02 | 0.018 | 0.31 | 1060 | 200 | 180 | 3100 | 1 | 1 | 1 | 0
181123 | 824 | 38.5 | 28 | 679 | 3852.522 | 159.3113 | 3127.941 | 20681.46 | 1639.714 | 281.9798 | 152.4971 | 2782.262 | 60.67333 | 1798.333 | 96.33333 | 127 | 3 | 162 | 61.01944 | 11.9 | 0 | 0 | 0 | 17 | 12 | 31.7 | 22 | 3 | 0 | 0 | 0 | 10 | 0.5907407 | 60 | 1.62 | 47.7 | 25.3 | 30 | 190 | 1.17284 | 0.3107843 | 0.02941176 | 0.09803922 | 157 | 60.77 | 5 | 68.84 | 194 | 1318 | 0.9 | 37.1 | 34.1 | 10 | 60 | 1.6 | 47.7 | 25.3 | 30 | 230 | 1254 | 0.85 | 43.2 | 31.6 | 7 | 24 | 1198 | 70.9 | 0 | 40 | 0 | 0 | 20 | 437 | 0.109 | 0.017 | 0.016 | 0.293 | 1090 | 170 | 160 | 2930 | 1 | 1 | 1 | 1
181124 | 824 | 38.5 | 28 | 679 | 3852.522 | 159.3113 | 3127.941 | 20681.46 | 1639.714 | 281.9798 | 152.4971 | 2782.262 | 59.11 | 1495.333 | 123.3333 | 124.6667 | 1 | 160 | 61.012 | 11.7 | 0 | 0 | 0 | 26 | 12 | 31.68 | 9 | 3 | 0 | 0 | 5 | 12 | 0.61675 | 63 | 2.16 | 47.1 | 32.6 | 27 | 164 | 1.025 | 0.3265979 | 0.03092784 | 0.1237113 | 136 | 59.26 | 24 | 70.93 | 198 | 1285 | 0.9 | 37.5 | 33 | 8 | 63 | 2.2 | 47.1 | 32.6 | 27 | 243 | 1256 | 0.91 | 43 | 31.9 | 7 | 18 | 1192 | 70 | 0 | 160 | 0 | 0 | 22 | 384 | 0.096 | 0.018 | 0.018 | 0.215 | 960 | 180 | 180 | 2150 | 1 | 1 | 1 | 1
181124 | 824 | 38.5 | 28 | 679 | 3852.522 | 159.3113 | 3127.941 | 20681.46 | 1639.714 | 281.9798 | 152.4971 | 2782.262 | 57.945 | 1756 | 135.5 | 127.5 | 3 | 166 | 59.06416 | 13.2 | 0 | 0 | 0 | 18 | 12 | 31 | 17 | 3 | 0 | 0 | 3 | 10 | 0.5662651 | 68 | 1.81 | 47.5 | 25.4 | 34 | 184 | 1.108434 | 0.3163265 | 0.03061224 | 0.1020408 | 148 | 57.73 | 18 | 70.02 | 167 | 1300 | 1.4 | 36.7 | 33.5 | 7 | 68 | 1.8 | 47.5 | 25.4 | 34 | 209 | 1262 | 1.01 | 44.5 | 31 | 8 | 26 | 1197 | 70 | 139 | 152 | 0 | 0 | 25 | 384 | 0.093 | 0.014 | 0.014 | 0.329 | 930 | 140 | 140 | 3290 | 1 | 1 | 1 | 0
181124 | 824 | 38.5 | 28 | 679 | 3852.522 | 159.3113 | 3127.941 | 20681.46 | 1639.714 | 281.9798 | 152.4971 | 2782.262 | 59.71667 | 1421.667 | 87.66667 | 124 | 1 | 155 | 61.48671 | 10.7 | 0 | 0 | 0 | 17 | 12 | 31.6 | 12 | 3 | 0 | 0 | 0 | 8 | 0.5393548 | 61 | 1.65 | 47.9 | 25 | 33 | 154 | 0.9935484 | 0.3361702 | 0.03191489 | 0.08510638 | 129 | 59.76 | 26 | 70.03 | 222 | 1324 | 1.1 | 38.4 | 32.8 | 7 | 61 | 1.7 | 47.9 | 25 | 33 | 269 | 1265 | 1 | 43.4 | 31.4 | 7 | 14 | 1198 | 69.5 | 155 | 168 | 0 | 0 | 24 | 447 | 0.099 | 0.017 | 0.017 | 0.232 | 990 | 170 | 170 | 2320 | 1 | 1 | 1 | 1
181124 | 824 | 38.5 | 28 | 679 | 3852.522 | 159.3113 | 3127.941 | 20681.46 | 1639.714 | 281.9798 | 152.4971 | 2782.262 | 59.47 | 1573.667 | 68.33333 | 125.3333 | 3 | 166 | 60.34958 | 11.9 | 0 | 0 | 0 | 23 | 10 | 31.7 | 19 | 3 | 8 | 0 | 0 | 7.5 | 0.6156627 | 66 | 1.42 | 48 | 30 | 28 | 172 | 1.036145 | 0.317 | 0.03 | 0.075 | 152 | 59.51 | 14 | 69.48 | 205 | 1310 | 1.1 | 37.2 | 33.8 | 8 | 66 | 1.4 | 48 | 30 | 28 | 246 | 1270 | 0.9 | 44.4 | 30.8 | 10 | 25 | 1195 | 67.9 | 124 | 159 | 0 | 0 | 25 | 420 | 0.119 | 0.024 | 0.019 | 0.21 | 1190 | 240 | 190 | 2100 | 1 | 1 | 1 | 1
181124 | 212 | 11 | 13 | 989 | 3721.859 | 153.9451 | 3016.972 | 19973.18 | 660.8885 | 157.657 | 142.2141 | 3216.346 | 60.47667 | 1286.333 | 61.33333 | 123 | 1 | 156 | 62.02032 | 10.7 | 0 | 0 | 0 | 22 | 12 | 31.6 | 19.5 | 3 | 0 | 0 | 0 | 6.5 | 0.6064103 | 58 | 2.54 | 46 | 26.2 | 35 | 170 | 1.089744 | 0.322449 | 0.03061224 | 0.06632653 | 131 | 60.9 | 25 | 67.87 | 186 | 1315 | 1 | 38.5 | 33 | 10 | 58 | 2.5 | 46 | 26.2 | 35 | 236 | 1274 | 0.95 | 43.5 | 31.4 | 9 | 8 | 1193 | 68.3 | 111 | 153 | 0 | 0 | 25 | 411 | 0.114 | 0.024 | 0.017 | 0.242 | 1140 | 240 | 170 | 2420 | 1 | 1 | 1 | 1
181124 | 212 | 11 | 13 | 989 | 3721.859 | 153.9451 | 3016.972 | 19973.18 | 660.8885 | 157.657 | 142.2141 | 3216.346 | 61.53 | 1420.333 | 58.33333 | 124.3333 | 3 | 165 | 61.75388 | 11.4 | 0 | 0 | 0 | 25 | 0 | 0 | 28 | 3 | 0 | 0 | 0 | 8 | 0.3878788 | 58 | 2.64 | 43.7 | 32.3 | 32 | 166 | 1.006061 | 0 | 0.02803738 | 0.07476636 | 157 | 61.42 | 8 | 68.31 | 211 | 1303 | 1.1 | 39 | 33.4 | 9 | 58 | 2.6 | 43.7 | 32.3 | 32 | 246 | 1264 | 0.9 | 43.8 | 32.6 | 15 | 23 | 1195 | 67.1 | 97 | 171 | 0 | 0 | 21 | 413 | 0.116 | 0.023 | 0.018 | 0.274 | 1160 | 230 | 180 | 2740 | 1 | 1 | 1 | 1
181125 | 212 | 11 | 13 | 989 | 3721.859 | 153.9451 | 3016.972 | 19973.18 | 660.8885 | 157.657 | 142.2141 | 3216.346 | 61.47333 | 1432.333 | 78.66667 | 124 | 1 | 160 | 62.3995 | 10.6 | 0 | 0 | 0 | 25 | 12 | 0 | 20 | 3 | 0 | 0 | 5 | 12 | 0.48125 | 60 | 3.25 | 45 | 25.8 | 37 | 148 | 0.925 | 0 | 0.03 | 0.12 | 137 | 61.61 | 23 | 67.08 | 188 | 1284 | 1 | 39.5 | 32.3 | 9 | 60 | 3.3 | 45 | 25.8 | 37 | 241 | 1263 | 0.92 | 44.1 | 32.2 | 17 | 7 | 1184 | 67.4 | 100 | 165 | 0 | 0 | 20 | 401 | 0.112 | 0.02 | 0.018 | 0.287 | 1120 | 200 | 180 | 2870 | 1 | 1 | 1 | 1
181125 | 212 | 11 | 13 | 989 | 3721.859 | 153.9451 | 3016.972 | 19973.18 | 660.8885 | 157.657 | 142.2141 | 3216.346 | 61.31 | 1488.333 | 94.66667 | 124.6667 | 3 | 164 | 61.62073 | 11.4 | 0 | 0 | 0 | 25 | 12 | 1.3 | 8 | 3 | 0 | 0 | 5 | 17 | 0.4347561 | 59 | 3.12 | 45.5 | 26.6 | 32 | 154 | 0.9390244 | 0.01238095 | 0.02857143 | 0.1619048 | 157 | 61.36 | 7 | 67.36 | 216 | 1300 | 1.1 | 39.3 | 32.6 | 9 | 59 | 3.1 | 45.5 | 26.6 | 32 | 257 | 1266 | 0.91 | 43.4 | 31.5 | 7 | 18 | 1193 | 69.2 | 80 | 152 | 0 | 0 | 22 | 388 | 0.113 | 0.019 | 0.019 | 0.308 | 1130 | 190 | 190 | 3080 | 1 | 1 | 1 | 0
181125 | 212 | 11 | 13 | 989 | 3721.859 | 153.9451 | 3016.972 | 19973.18 | 660.8885 | 157.657 | 142.2141 | 3216.346 | 62.05 | 1489 | 92.66667 | 124.6667 | 1 | 155 | 62.85626 | 10 | 0 | 0 | 0 | 26 | 15 | 31.6 | 5 | 3 | 8 | 0 | 0 | 10 | 0.636129 | 60 | 3.24 | 44.6 | 26.1 | 36 | 170 | 1.096774 | 0.3326316 | 0.03157895 | 0.1052632 | 137 | 62.02 | 18 | 69.2 | 201 | 1282 | 0.9 | 37.7 | 33.3 | 13 | 60 | 3.2 | 44.6 | 26.1 | 36 | 253 | 1267 | 0.94 | 42.6 | 31.7 | 7 | 8 | 1183 | 69.3 | 76 | 166 | 0 | 0 | 25 | 397 | 0.112 | 0.018 | 0.018 | 0.331 | 1120 | 180 | 180 | 3310 | 1 | 1 | 1 | 0
181125 | 212 | 11 | 13 | 989 | 3721.859 | 153.9451 | 3016.972 | 19973.18 | 660.8885 | 157.657 | 142.2141 | 3216.346 | 61.41 | 1220.667 | 94 | 122.3333 | 3 | 165 | 61.71194 | 11.5 | 0 | 0 | 0 | 23 | 19 | 26 | 4.8 | 3 | 0 | 0 | 0 | 9 | 0.5139394 | 57 | 2.22 | 45.6 | 27.5 | 32 | 171 | 1.036364 | 0.2407407 | 0.02777778 | 0.08333333 | 157 | 61.33 | 8 | 69.25 | 213 | 1284 | 0.9 | 35.5 | 34.5 | 9 | 57 | 2.2 | 45.6 | 27.5 | 32 | 253 | 1269 | 0.98 | 41.8 | 32.2 | 9 | 17 | 1201 | 69.6 | 70 | 160 | 0 | 0 | 25 | 380 | 0.121 | 0.02 | 0.018 | 0.305 | 1210 | 200 | 180 | 3050 | 1 | 1 | 1 | 0
181125 | 438.6 | 38.2 | 38.7 | 478.3 | 3638.111 | 177.0844 | 1755.006 | 17840.29 | 978.9963 | 282.8194 | 93.97048 | 2155.685 | 61.95667 | 1394.667 | 63.66667 | 124 | 1 | 154 | 62.41403 | 10.4 | 0 | 0 | 0 | 8 | 20 | 33 | 21 | 3 | 0 | 0 | 0 | 8 | 0.6038961 | 58 | 4.73 | 38.9 | 37 | 37 | 164 | 1.064935 | 0.34375 | 0.03125 | 0.08333333 | 137 | 61.52 | 17 | 69.59 | 183 | 1280 | 1.1 | 36.7 | 32.8 | 11 | 58 | 4.7 | 38.9 | 37 | 37 | 230 | 1264 | 1.03 | 42.3 | 31.9 | 12 | 11 | 1189 | 69.4 | 80 | 158 | 0 | 0 | 15 | 400 | 0.109 | 0.019 | 0.018 | 0.426 | 1090 | 190 | 180 | 4260 | 1 | 1 | 1 | 0
181125 | 438.6 | 38.2 | 38.7 | 478.3 | 3638.111 | 177.0844 | 1755.006 | 17840.29 | 978.9963 | 282.8194 | 93.97048 | 2155.685 | 61.39 | 1162.5 | 57 | 121.5 | 3 | 164 | 59.19427 | 11.2 | 0 | 0 | 0 | 22 | 19 | 31.7 | 5 | 3 | 0 | 0 | 0 | 9 | 0.5469512 | 59 | 3.32 | 42.7 | 30.5 | 32 | 175 | 1.067073 | 0.3019048 | 0.02857143 | 0.08571429 | 153 | 58.46 | 11 | 69.44 | 187 | 1300 | 1.1 | 36.9 | 32.8 | 11 | 59 | 3.3 | 42.7 | 30.5 | 32 | 223 | 1258 | 0.92 | 42.2 | 32.2 | 17 | 23 | 1194 | 69.2 | 80 | 156 | 0 | 0 | 24 | 427 | 0.111 | 0.019 | 0.018 | 0.324 | 1110 | 190 | 180 | 3240 | 1 | 1 | 1 | 0
181126 | 438.6 | 38.2 | 38.7 | 478.3 | 3638.111 | 177.0844 | 1755.006 | 17840.29 | 978.9963 | 282.8194 | 93.97048 | 2155.685 | 61.83667 | 1225.667 | 51.66667 | 122.3333 | 1 | 161 | 62.98708 | 10.5 | 0 | 0 | 0 | 17 | 12 | 32 | 10 | 3 | 0 | 0 | 5 | 12 | 0.5652174 | 65 | 3.62 | 42.7 | 28.1 | 37 | 169 | 1.049689 | 0.3333333 | 0.03125 | 0.125 | 138 | 61.96 | 23 | 69.17 | 171 | 1310 | 1 | 36.8 | 33 | 10 | 65 | 3.6 | 42.7 | 28.1 | 37 | 230 | 1259 | 0.96 | 42.7 | 31.4 | 13 | 6 | 1191 | 69.2 | 83 | 173 | 0 | 0 | 24 | 418 | 0.105 | 0.02 | 0.018 | 0.35 | 1050 | 200 | 180 | 3500 | 1 | 1 | 1 | 0
181126 | 438.6 | 38.2 | 38.7 | 478.3 | 3638.111 | 177.0844 | 1755.006 | 17840.29 | 978.9963 | 282.8194 | 93.97048 | 2155.685 | 60.98667 | 954.3333 | 45.66667 | 120 | 3 | 164 | 61.35061 | 11.8 | 0 | 0 | 0 | 22 | 10 | 31.7 | 13 | 3 | 8 | 0 | 0 | 7 | 0.577439 | 66 | 1.25 | 47.7 | 28.8 | 27 | 163 | 0.9939024 | 0.3234694 | 0.03061224 | 0.07142857 | 158 | 61.05 | 6 | 69.24 | 194 | 1322 | 1 | 36.8 | 33.7 | 9 | 66 | 1.3 | 47.7 | 28.8 | 27 | 237 | 1269 | 0.98 | 43.8 | 31.6 | 13 | 23 | 1196 | 71.6 | 70 | 158 | 0 | 0 | 25 | 433 | 0.097 | 0.018 | 0.016 | 0.267 | 970 | 180 | 160 | 2670 | 1 | 1 | 1 | 1
181126 | 438.6 | 38.2 | 38.7 | 478.3 | 3638.111 | 177.0844 | 1755.006 | 17840.29 | 978.9963 | 282.8194 | 93.97048 | 2155.685 | 60.53667 | 1088.667 | 42 | 121.3333 | 1 | 157 | 62.17064 | 10.8 | 0 | 0 | 0 | 25 | 12 | 32 | 19 | 3 | 0 | 0 | 0 | 8 | 0.6305732 | 61 | 4.14 | 42.4 | 28.4 | 35 | 174 | 1.10828 | 0.3333333 | 0.03125 | 0.08333333 | 134 | 60.55 | 23 | 71.61 | 185 | 1315 | 1 | 38.7 | 32.8 | 14 | 61 | 4.1 | 42.4 | 28.4 | 35 | 239 | 1262 | 0.97 | 43.7 | 31.4 | 14 | 7 | 1191 | 70.9 | 60 | 154 | 26 | 0 | 26 | 410 | 0.091 | 0.016 | 0.012 | 0.342 | 910 | 160 | 120 | 3420 | 1 | 1 | 1 | 0
181126 | 438.6 | 38.2 | 38.7 | 478.3 | 3638.111 | 177.0844 | 1755.006 | 17840.29 | 978.9963 | 282.8194 | 93.97048 | 2155.685 | 60.58 | 828 | 59.66667 | 119 | 3 | 165 | 61.38182 | 11.8 | 0 | 0 | 0 | 27 | 12 | 31.7 | 9.8 | 3 | 8 | 0 | 4 | 0 | 0.5787879 | 69 | 2.72 | 45.5 | 27.8 | 37 | 177 | 1.072727 | 0.3302083 | 0.03125 | 0 | 158 | 60.96 | 7 | 70.86 | 205 | 1297 | 1.2 | 35.3 | 34.7 | 11 | 69 | 2.7 | 45.5 | 27.8 | 37 | 253 | 1261 | 1.01 | 43.3 | 31.2 | 11 | 21 | 1204 | 71.1 | 57 | 172 | 0 | 0 | 23 | 425 | 0.087 | 0.017 | 0.016 | 0.319 | 870 | 170 | 160 | 3190 | 1 | 1 | 1 | 0
181126 | 438.6 | 38.2 | 38.7 | 478.3 | 3638.111 | 177.0844 | 1755.006 | 17840.29 | 978.9963 | 282.8194 | 93.97048 | 2155.685 | 60.4 | 789 | 52 | 118.6667 | 1 | 155 | 61.54465 | 10.3 | 0 | 0 | 0 | 22 | 0 | 33 | 5 | 3 | 0 | 15 | 5 | 8 | 0.5870968 | 59 | 2.2 | 44.6 | 29.5 | 31 | 167 | 1.077419 | 0.34375 | 0.03125 | 0.08333333 | 134 | 60.05 | 21 | 71.08 | 207 | 1295 | 1.1 | 36.2 | 34.6 | 9 | 59 | 2.2 | 44.6 | 29.5 | 31 | 253 | 1266 | 0.95 | 43 | 30.6 | 9 | 13 | 1185 | 70.9 | 46 | 158 | 0 | 0 | 24 | 402 | 0.081 | 0.016 | 0.015 | 0.293 | 810 | 160 | 150 | 2930 | 1 | 1 | 1 | 1
181126 | 438.6 | 38.2 | 38.7 | 478.3 | 3638.111 | 177.0844 | 1755.006 | 17840.29 | 978.9963 | 282.8194 | 93.97048 | 2155.685 | 61.02333 | 863.6667 | 73.66667 | 119.6667 | 3 | 164 | 62.05104 | 10.6 | 0 | 0 | 0 | 26 | 11 | 32 | 5 | 3 | 8 | 0 | 5 | 0 | 0.5487805 | 64 | 3.36 | 47.2 | 26.2 | 36 | 170 | 1.036585 | 0.32 | 0.03 | 0 | 151 | 61.29 | 13 | 70.94 | 204 | 1294 | 1.1 | 37.3 | 34.1 | 9 | 64 | 3.4 | 47.2 | 26.2 | 36 | 253 | 1261 | 0.98 | 43.9 | 31.5 | 7 | 15 | 1198 | 70.9 | 55 | 172 | 0 | 0 | 23 | 472 | 0.078 | 0.016 | 0.016 | 0.231 | 780 | 160 | 160 | 2310 | 1 | 1 | 1 | 1
181127 | 438.6 | 38.2 | 38.7 | 478.3 | 3638.111 | 177.0844 | 1755.006 | 17840.29 | 978.9963 | 282.8194 | 93.97048 | 2155.685 | 61.82 | 690 | 63.66667 | 118 | 1 | 154 | 62.81461 | 10.2 | 0 | 0 | 0 | 18 | 10 | 31.6 | 11 | 3 | 0 | 0 | 0 | 8 | 0.5298701 | 56 | 4 | 43.3 | 26.8 | 34 | 174 | 1.12987 | 0.322449 | 0.03061224 | 0.08163265 | 139 | 61.94 | 15 | 70.91 | 165 | 1280 | 1 | 39.5 | 33.1 | 9 | 56 | 4 | 43.3 | 26.8 | 34 | 196 | 1273 | 1.03 | 44.5 | 30.7 | 11 | 25 | 1196 | 70.8 | 60 | 179 | 0 | 0 | 16 | 411 | 0.082 | 0.016 | 0.015 | 0.246 | 820 | 160 | 150 | 2460 | 1 | 1 | 1 | 1
181127 | 438.6 | 38.2 | 38.7 | 478.3 | 3638.111 | 177.0844 | 1755.006 | 17840.29 | 978.9963 | 282.8194 | 93.97048 | 2155.685 | 62.62667 | 1028.333 | 109.3333 | 120.6667 | 3 | 164 | 64.14476 | 10 | 0 | 0 | 0 | 16 | 10 | 31.7 | 24 | 3 | 0 | 0 | 0 | 7 | 0.5591463 | 60 | 2.9 | 43.5 | 30.2 | 30 | 170 | 1.036585 | 0.3048077 | 0.02884615 | 0.06730769 | 139 | 62.95 | 25 | 70.81 | 194 | 1317 | 1 | 39.9 | 33.3 | 11 | 60 | 2.9 | 43.5 | 30.2 | 30 | 237 | 1264 | 0.92 | 44.7 | 31.2 | 11 | 17 | 1198 | 70.1 | 71 | 188 | 0 | 0 | 0 | 407 | 0.067 | 0.012 | 0.014 | 0.301 | 670 | 120 | 140 | 3010 | 0 | 1 | 1 | 0
181127 | 438.6 | 38.2 | 38.7 | 478.3 | 3638.111 | 177.0844 | 1755.006 | 17840.29 | 978.9963 | 282.8194 | 93.97048 | 2155.685 | 60.25333 | 782 | 87.33333 | 118.6667 | 1 | 157 | 61.21847 | 11.1 | 0 | 0 | 0 | 25 | 10 | 31.6 | 10 | 3 | 0 | 0 | 5 | 8 | 0.5898089 | 56 | 1.71 | 47 | 26.4 | 32 | 169 | 1.076433 | 0.3128713 | 0.02970297 | 0.07920792 | 140 | 60.14 | 17 | 70.12 | 207 | 1315 | 0.9 | 38.9 | 33.6 | 10 | 56 | 1.7 | 47 | 26.4 | 32 | 242 | 1260 | 0.82 | 44.3 | 31.6 | 10 | 21 | 1200 | 70.5 | 90 | 186 | 0 | 0 | 12 | 451 | 0.089 | 0.018 | 0.016 | 0.242 | 890 | 180 | 160 | 2420 | 1 | 1 | 1 | 1
181127 | 438.6 | 38.2 | 38.7 | 478.3 | 3638.111 | 177.0844 | 1755.006 | 17840.29 | 978.9963 | 282.8194 | 93.97048 | 2155.685 | 60.58333 | 1113.667 | 86.66667 | 121.6667 | 3 | 166 | 61.88783 | 11.3 | 0 | 0 | 0 | 23 | 15 | 31.7 | 11.8 | 3 | 0 | 0 | 5 | 9 | 0.5933735 | 61 | 1.61 | 46.8 | 28.6 | 27 | 177 | 1.066265 | 0.3019048 | 0.02857143 | 0.08571429 | 145 | 60.64 | 21 | 70.47 | 196 | 1300 | 0.9 | 39.5 | 32.7 | 8 | 61 | 1.6 | 46.8 | 28.6 | 27 | 247 | 1269 | 0.83 | 43.8 | 31.8 | 7 | 10 | 1179 | 70.4 | 85 | 165 | 0 | 0 | 30 | 434 | 0.089 | 0.02 | 0.016 | 0.175 | 890 | 200 | 160 | 1750 | 1 | 1 | 1 | 1
181127 | 438.6 | 38.2 | 38.7 | 478.3 | 3638.111 | 177.0844 | 1755.006 | 17840.29 | 978.9963 | 282.8194 | 93.97048 | 2155.685 | 59.82333 | 754.6667 | 106 | 118.6667 | 1 | 155 | 60.83239 | 11.4 | 0 | 0 | 0 | 24 | 0 | 31.6 | 13 | 3 | 0 | 14 | 5 | 10 | 0.6490323 | 55 | 1.65 | 47.4 | 27.3 | 29 | 168 | 1.083871 | 0.316 | 0.03 | 0.1 | 145 | 60.17 | 10 | 70.4 | 183 | 1296 | 1.1 | 32.1 | 41.6 | 6 | 55 | 1.7 | 47.4 | 27.3 | 29 | 235 | 1269 | 0.92 | 44 | 31.7 | 7 | 3 | 1173 | 69.7 | 75 | 164 | 0 | 0 | 25 | 436 | 0.097 | 0.024 | 0.018 | 0.197 | 970 | 240 | 180 | 1970 | 1 | 1 | 1 | 1
181127 | 438.6 | 38.2 | 38.7 | 478.3 | 3638.111 | 177.0844 | 1755.006 | 17840.29 | 978.9963 | 282.8194 | 93.97048 | 2155.685 | 58.95333 | 731.6667 | 102.3333 | 118.3333 | 3 | 164 | 59.01415 | 12.5 | 0 | 0 | 0 | 18 | 10 | 31 | 12 | 3 | 8 | 0 | 5 | 9 | 0.5853659 | 68 | 1.36 | 48.1 | 25.8 | 30 | 170 | 1.036585 | 0.3229167 | 0.03125 | 0.09375 | 161 | 58.81 | 3 | 69.73 | 197 | 1295 | 1 | 39.3 | 33.6 | 7 | 69 | 1.4 | 48.1 | 25.8 | 30 | 248 | 1267 | 0.91 | 45.1 | 31.2 | 7 | 18 | 1193 | 69.6 | 80 | 175 | 0 | 0 | 23 | 454 | 0.099 | 0.023 | 0.018 | 0.207 | 990 | 230 | 180 | 2070 | 1 | 1 | 1 | 1
181129 | 438.6 | 38.2 | 38.7 | 478.3 | 3638.111 | 177.0844 | 1755.006 | 17840.29 | 978.9963 | 282.8194 | 93.97048 | 2155.685 | 64.26 | 992.3333 | 45.66667 | 121 | 1 | 154 | 64.47994 | 9.9 | 0 | 0 | 0 | 10 | 37 | 31.6 | 5 | 3 | 0 | 0 | 5 | 0 | 0.5948052 | 62 | 6.43 | 42 | 26 | 39 | 172 | 1.116883 | 0.3434783 | 0.0326087 | 0 | 129 | 63.91 | 25 | 67.41 | 150 | 1326 | 2.7 | 38.8 | 33.7 | 14 | 62 | 6.4 | 42 | 26 | 39 | 205 | 1278 | 1.24 | 44.1 | 32.3 | 11 | 7 | 1191 | 67.4 | 30 | 161 | 0 | 0 | 24 | 427 | 0.101 | 0.021 | 0.017 | 0.316 | 1010 | 210 | 170 | 3160 | 1 | 1 | 1 | 0
181129 | 438.6 | 38.2 | 38.7 | 478.3 | 3638.111 | 177.0844 | 1755.006 | 17840.29 | 978.9963 | 282.8194 | 93.97048 | 2155.685 | 61.51333 | 869.5 | 37.26667 | 119.5333 | 3 | 165 | 61.87776 | 11.3 | 0 | 0 | 0 | 18 | 41 | 31.7 | 5 | 3 | 0 | 0 | 0 | 0 | 0.5981818 | 59 | 3.26 | 44.9 | 27.5 | 34 | 177 | 1.072727 | 0.2990566 | 0.02830189 | 0 | 158 | 61.63 | 7 | 67.41 | 234 | 1293 | 1.3 | 38.5 | 33.8 | 8 | 59 | 3.3 | 44.9 | 27.5 | 34 | 271 | 1265 | 1.02 | 43.3 | 33.3 | 13 | 22 | 1195 | 67.4 | 0 | 160 | 0 | 0 | 0 | 385 | 0.082 | 0.02 | 0.016 | 0.238 | 820 | 200 | 160 | 2380 | 1 | 1 | 1 | 1
181129 | 438.6 | 38.2 | 38.7 | 478.3 | 3638.111 | 177.0844 | 1755.006 | 17840.29 | 978.9963 | 282.8194 | 93.97048 | 2155.685 | 59.70333 | 1022 | 42 | 120.6667 | 1 | 156 | 60.82756 | 11.3 | 0 | 0 | 0 | 16 | 43 | 32 | 5 | 3 | 0 | 0 | 0 | 0 | 0.6346154 | 59 | 1.62 | 47.9 | 27.8 | 29 | 180 | 1.153846 | 0.3298969 | 0.03092784 | 0 | 134 | 59.75 | 22 | 67.41 | 183 | 1284 | 1.1 | 38 | 34 | 8 | 59 | 1.6 | 47.9 | 27.8 | 29 | 237 | 1267 | 1.07 | 43.7 | 33.3 | 15 | 5 | 1198 | 68.4 | 0 | 168 | 0 | 0 | 10 | 400 | 0.094 | 0.02 | 0.015 | 0.263 | 940 | 200 | 150 | 2630 | 1 | 1 | 1 | 1